## 1
Общество с ограниченной ответственностью "Инженерная геология" (ООО "ИнжГео") | [10 empty] | Общество с ограниченной ответственностью "Инженерная геология" (ООО "ИнжГео")
Юр. адрес: 117279, г. Москва, ул. Миклухо-Маклая, 36 а, этаж 5, пом. XXIII к. 76-84 | [10 empty] | Юр. адрес: 117279, г. Москва, ул. Миклухо-Маклая, 36 а, этаж 5, пом. XXIII к. 76-84 | [9 empty] | нагр |  |  | X0 | Y0 | R |  | нагр |  |  |  | X0 | Y0 | R | нагр |  |  |  | X0 | Y0 | R |  | нагр |  |  |  | X0 | Y0 | R
Телефон/факс +7 (495) 132-30-00, Адрес электронной почты inbox@inj-geo.ru | [10 empty] | Телефон/факс +7 (495) 132-30-00, Адрес электронной почты inbox@inj-geo.ru | [13 empty] | 0 | [7 empty] | 0 | [6 empty] | 0 | [7 empty] | 0
[21 empty] | девиатор | [6 empty] | девиатор | [6 empty] | девиатор | [7 empty] | девиатор
Испытательная лаборатория ООО «ИнжГео» | [10 empty] | Испытательная лаборатория ООО «ИнжГео» | [9 empty] | x0 | Угол | X | Y |  |  |  | x0 |  | Угол | X | Y |  |  | x0 |  | Угол | X | Y |  |  |  | x0 |  | Угол | X | Y
Адрес места осуществления деятельности лаборатории: г. Москва, просп. Вернадского, д. 51, стр. 1 | [10 empty] | Адрес места осуществления деятельности лаборатории: г. Москва, просп. Вернадского, д. 51, стр. 1 | [10 empty] | 0 | [7 empty] | 0 | [6 empty] | 0 | [7 empty] | 0
Телефон +7(910)4557682, E-mail: slg85@mail.ru | [10 empty] | Телефон +7(910)4557682, E-mail: slg85@mail.ru | [10 empty] | 5 | [7 empty] | 5 | [6 empty] | 5 | [7 empty] | 5
[22 empty] | 10 | [7 empty] | 10 | [6 empty] | 10 | [7 empty] | 10
Протокол испытаний № 13-63/25 от 23-11-2022 | [21 empty] | 15 | [7 empty] | 15 | [6 empty] | 15 | [7 empty] | 15
Наименование и адрес заказчика: Переход трубопровода через р. Енисей | [21 empty] | 20 | [7 empty] | 20 | [6 empty] | 20 | [7 empty] | 20
Наименование объекта: ООО Регионстрой | [21 empty] | 25 | [7 empty] | 25 | [6 empty] | 25 | [7 empty] | 25
Наименование используемого метода/методики: ГОСТ 12248.4-2020 | [21 empty] | 30 | [7 empty] | 30 | [6 empty] | 30 | [7 empty] | 30
Условия проведения испытания: температура окружающей среды (18 - 25)0С, влажность воздуха (40 - 75)% | [21 empty] | 35 | [7 empty] | 35 | [6 empty] | 35 | [7 empty] | 35
Дата получение объекта подлежащего испытаниям: 27.10.2022 | [21 empty] | 40 | [7 empty] | 40 | [6 empty] | 40 | [7 empty] | 40
Дата испытания: 25.10.2022-19.11.2025 | [21 empty] | 45 | [7 empty] | 45 | [6 empty] | 45 | [7 empty] | 45
Испытание грунтов методом трехосного сжатия | [10 empty] | Испытание грунтов методом трехосного сжатия | [10 empty] | 50 | [7 empty] | 50 | [6 empty] | 50 | [7 empty] | 50
Лабораторный номер: |  | 1060 | [5 empty] | We, % = | 0.307246408 |  | Лабораторный номер: | [6 empty] | We, % = |  |  |  | 55 | [7 empty] | 55 | [6 empty] | 55 | [7 empty] | 55
Номер скважины: |  | BH-050 | [5 empty] | ρ, г/см3 = | 1.83 |  | Номер скважины: | [6 empty] | ρ, г/см3 = |  |  |  | 60 | [7 empty] | 60 | [6 empty] | 60 | [7 empty] | 60
Глубина отбора, м: |  | 3.9 | [5 empty] | ρs, г/см3 = | 2.71 |  | Глубина отбора, м: | [6 empty] | ρs, г/см3 = |  |  |  | 65 | [7 empty] | 65 | [6 empty] | 65 | [7 empty] | 65
Наименование грунта: |  | Суглинок, после оттаивания текучепластичный, легкий песчанистый | [5 empty] | e, д.е. = | 0.9358676 |  | Наименование грунта: | [6 empty] | e, д.е. = |  |  |  | 70 | [7 empty] | 70 | [6 empty] | 70 | [7 empty] | 70
Схема проведения опыта: |  | КД | [5 empty] | IL, д.е. = | 0.923 |  | Схема проведения опыта: | [6 empty] | IL, д.е. = |  |  |  | 75 | [7 empty] | 75 | [6 empty] | 75 | [7 empty] | 75
Результаты испытаний | [10 empty] | Результаты испытаний | [10 empty] | 80 | [7 empty] | 80 | [6 empty] | 80 | [7 empty] | 80
[22 empty] | 85 | [7 empty] | 85 | [6 empty] | 85 | [7 empty] | 85
[22 empty] | 90 | [7 empty] | 90 | [6 empty] | 90 | [7 empty] | 90
[22 empty] | 95 | [7 empty] | 95 | [6 empty] | 95 | [7 empty] | 95
[22 empty] | 100 | [7 empty] | 100 | [6 empty] | 100 | [7 empty] | 100
[22 empty] | 105 | [7 empty] | 105 | [6 empty] | 105 | [7 empty] | 105
[22 empty] | 110 | [7 empty] | 110 | [6 empty] | 110 | [7 empty] | 110
[22 empty] | 115 | [7 empty] | 115 | [6 empty] | 115 | [7 empty] | 115
[22 empty] | 120 | [7 empty] | 120 | [6 empty] | 120 | [7 empty] | 120
[22 empty] | 125 | [7 empty] | 125 | [6 empty] | 125 | [7 empty] | 125
[22 empty] | 130 | [7 empty] | 130 | [6 empty] | 130 | [7 empty] | 130
[22 empty] | 135 | [7 empty] | 135 | [6 empty] | 135 | [7 empty] | 135
[22 empty] | 140 | [7 empty] | 140 | [6 empty] | 140 | [7 empty] | 140
[22 empty] | 145 | [7 empty] | 145 | [6 empty] | 145 | [7 empty] | 145
[22 empty] | 150 | [7 empty] | 150 | [6 empty] | 150 | [7 empty] | 150
[22 empty] | 155 | [7 empty] | 155 | [6 empty] | 155 | [7 empty] | 155
[22 empty] | 160 | [7 empty] | 160 | [6 empty] | 160 | [7 empty] | 160
[22 empty] | 165 | [7 empty] | 165 | [6 empty] | 165 | [7 empty] | 165
[22 empty] | 170 | [7 empty] | 170 | [6 empty] | 170 | [7 empty] | 170
[22 empty] | 175 | [7 empty] | 175 | [6 empty] | 175 | [7 empty] | 175
[22 empty] | 180 | [7 empty] | 180 | [6 empty] | 180 | [7 empty] | 180
[13 empty] | Давление в камере, Мпа σ3 | Вертикальная нагрузка, Мпа σ1 | Поровое давление, Мпа u
[13 empty] | 0.05 | 0.08493633 | [5 empty] | 1 | [6 empty] | σ3,кПа | σ1,кПа | u, кПа |  |  |  | 4
[13 empty] | 0.15 | 0.2220252 | [27 empty] | δ3, Мпа | δ1-δ3, МПа | δ1, МПа | δ1, КПа
[13 empty] | 0.25 | 0.3591141 | [21 empty] | С, МПа:
φ, град:
E, Мпа
[27 empty] | x | 0
[27 empty] | y |  |  |  | С, кПа | φ,°
Эффективные значения угла внутреннего трения и удельного сцепления ϕ', С'
[13 empty] | ϕ', град. = | 9
[13 empty] | С', МПа = | 0.007
|  | K0, д.е. | 0.8435655 | Эффективное напряжение, Мпа: |  |  |  |  | 0.04217828
|  | Модуль деформации E0, МПа: |  | Точки нахождения модуля Е0, Мпа (полное напряжение): |  |  |  |  | 0.04217828 | 0.05230981
|  | Модуль деформации E50, МПа: |  | qmax Давление при разрушении образца, Мпа (девиатор): |  |  |  |  | 0.03493633
|  | Коэф. Поперечной деформации, ϑ: |  | 0,5 qmax, Мпа (девиатор): |  |  |  |  | 0.01746816
| Начальник исп. лаборатории: | [6 empty] | Семиколенова Л.Г. |  |  |  |  | Начальник исп. лаборатории: |  |  |  |  | Семиколенова Л.Г.
Лист 1 , всего листов 2 | [11 empty] | Лист 2 , всего листов 2
Частичное воспроизведение протокола испытаний без письменного разрешения ООО «ИнжГео» ЗАПРЕЩАЕТСЯ | [11 empty] | Частичное воспроизведение протокола испытаний без письменного разрешения ООО «ИнжГео» ЗАПРЕЩАЕТСЯ
E0 |  |  | E50 |  | Деформация |  |  |  | Первая прочность |  |  | Вторая прочность |  |  | Третья прочность |  |  |  | К Пуассона
devE0 | epsE0 |  | dev50 | epsE50 | dev | eps | ev |  | dev1 | eps1 | ev1 | dev1 | eps1 | ev2 | dev1 | eps1 | ev3 | Глины
0.01013154 | 0.0006754306 |  | 0.01746816 | 0.001746803 | 0 | 0 | 0 |  | 0 | 0 | 0 | 0 | 0 | 0 | 0.02291395 | 0.0002802909 | 0 | < 0 | 0,20-0,30
[5 empty] | 0.01013154 | 0.0006754306 | -0.001503036 |  | 0.01013154 | 0.0006754306 | -0.001503036 | 0.02016706 | 0.0004871233 | -0.002296798 | 0.05455704 | 0.001001039 | -0.008755408 | 0-0,25 | 0,30-0,38
Секущая модуля Е0 |  |  | Линия Q max |  | 0.01746816 | 0.001746803 | -0.01213057 |  | 0.01746816 | 0.001746803 | -0.01213057 | 0.0360126 | 0.001304795 | -0.006235497 | 0.05713316 | 0.001531124 | -0.01151603 | 0,25< | 0,38-0,45
| 0 |  |  | 0 | 0.01788011 | 0.002321267 | -0.01328899 |  | 0.01788011 | 0.002321267 | -0.01328899 | 0.04001745 | 0.002229837 | -0.00621423 | 0.05932372 | 0.002296686 | -0.01163123 | Суглинки | 0,35-0,37
[5 empty] | 0.01944028 | 0.003095023 | -0.01337091 |  | 0.01944028 | 0.003095023 | -0.01337091 | 0.04076912 | 0.002973116 | -0.006344418 | 0.06176444 | 0.003062248 | -0.01170863 | Пески и супеси | 0,30-0,35
[5 empty] | 0.02059228 | 0.003868779 | -0.01338762 |  | 0.02059228 | 0.003868779 | -0.01338762 | 0.04485906 | 0.003716396 | -0.006383888 | 0.06644938 | 0.003827809 | -0.01172669
|  |  | Линия 0,5 Q max |  | 0.02069341 | 0.004642534 | -0.01367403 |  | 0.02069341 | 0.004642534 | -0.01367403 | 0.0441447 | 0.004459675 | -0.006417011 | 0.07169892 | 0.004593371 | -0.01173196
|  |  |  | 0 | 0.02215107 | 0.00541629 | -0.01373221 |  | 0.02215107 | 0.00541629 | -0.01373221 | 0.04657916 | 0.005202954 | -0.006397026 | 0.07177218 | 0.005358933 | -0.01180647
[5 empty] | 0.022008 | 0.006190046 | -0.01373029 |  | 0.022008 | 0.006190046 | -0.01373029 | 0.04741212 | 0.005946233 | -0.006500847 | 0.07351119 | 0.006124495 | -0.0119241
[5 empty] | 0.02341596 | 0.006963802 | -0.0139207 |  | 0.02341596 | 0.006963802 | -0.0139207 | 0.04893786 | 0.006689512 | -0.006528167 | 0.07344207 | 0.006890057 | -0.01201858
[5 empty] | 0.02397427 | 0.007737557 | -0.01380242 |  | 0.02397427 | 0.007737557 | -0.01380242 | 0.05168593 | 0.007432791 | -0.006531483 | 0.07683812 | 0.007655619 | -0.01196369
[5 empty] | 0.02356941 | 0.008511313 | -0.01394349 |  | 0.02356941 | 0.008511313 | -0.01394349 | 0.05145302 | 0.00817607 | -0.006567001 | 0.07974342 | 0.008421181 | -0.01203897
Коэфф. Точки |  |  |  |  | 0.02412135 | 0.009285069 | -0.01387842 |  | 0.02412135 | 0.009285069 | -0.01387842 | 0.05569527 | 0.008919349 | -0.006625439 | 0.07954004 | 0.009186743 | -0.01205251
[5 empty] | 0.02587944 | 0.01005882 | -0.01407732 |  | 0.02587944 | 0.01005882 | -0.01407732 | 0.0545801 | 0.009662628 | -0.006577963 | 0.08509909 | 0.009952305 | -0.01224281
[5 empty] | 0.02545656 | 0.01083258 | -0.01403852 |  | 0.02545656 | 0.01083258 | -0.01403852 | 0.05558844 | 0.01040591 | -0.006630748 | 0.08706664 | 0.01071787 | -0.01218002
[5 empty] | 0.02564853 | 0.01160634 | -0.01401878 |  | 0.02564853 | 0.01160634 | -0.01401878 | 0.05646542 | 0.01114919 | -0.006653548 | 0.08642004 | 0.01148343 | -0.01226325
[5 empty] | 0.02613269 | 0.01238009 | -0.01425099 |  | 0.02613269 | 0.01238009 | -0.01425099 | 0.0574667 | 0.01189247 | -0.00668084 | 0.08466247 | 0.01224899 | -0.01215809
[5 empty] | 0.02608792 | 0.01315385 | -0.01408387 |  | 0.02608792 | 0.01315385 | -0.01408387 | 0.05887199 | 0.01263574 | -0.006656229 | 0.08943194 | 0.01301455 | -0.01232942
[5 empty] | 0.02664319 | 0.0139276 | -0.0143291 |  | 0.02664319 | 0.0139276 | -0.0143291 | 0.05808686 | 0.01337902 | -0.006616947 | 0.08897485 | 0.01378011 | -0.01217414
[5 empty] | 0.02721341 | 0.01470136 | -0.01434779 |  | 0.02721341 | 0.01470136 | -0.01434779 | 0.06059852 | 0.0141223 | -0.006644568 | 0.0879481 | 0.01454568 | -0.01236876
[5 empty] | 0.02806521 | 0.01547511 | -0.01419327 |  | 0.02806521 | 0.01547511 | -0.01419327 | 0.06076206 | 0.01486558 | -0.006630567 | 0.09251439 | 0.01531124 | -0.01219349
[5 empty] | 0.0285197 | 0.01624887 | -0.01420673 |  | 0.0285197 | 0.01624887 | -0.01420673 | 0.05875849 | 0.01560886 | -0.006728827 | 0.09011503 | 0.0160768 | -0.01234349
[5 empty] | 0.02808519 | 0.01702263 | -0.01428749 |  | 0.02808519 | 0.01702263 | -0.01428749 | 0.05883149 | 0.01635214 | -0.006701441 | 0.09416565 | 0.01684236 | -0.01218714
[5 empty] | 0.02853204 | 0.01779638 | -0.0143615 |  | 0.02853204 | 0.01779638 | -0.0143615 | 0.06232768 | 0.01709542 | -0.006745889 | 0.09374194 | 0.01760792 | -0.01232997
[5 empty] | 0.02878093 | 0.01857014 | -0.01420827 |  | 0.02878093 | 0.01857014 | -0.01420827 | 0.05893327 | 0.0178387 | -0.006684194 | 0.08893868 | 0.01837349 | -0.01234107
[5 empty] | 0.02916322 | 0.01934389 | -0.01442696 |  | 0.02916322 | 0.01934389 | -0.01442696 | 0.06210466 | 0.01858198 | -0.006707416 | 0.0955394 | 0.01913905 | -0.01241848
[5 empty] | 0.02870698 | 0.02011765 | -0.01438578 |  | 0.02870698 | 0.02011765 | -0.01438578 | 0.06125618 | 0.01932526 | -0.006731304 | 0.09182339 | 0.01990461 | -0.01233981
[5 empty] | 0.02938915 | 0.02089141 | -0.0142511 |  | 0.02938915 | 0.02089141 | -0.0142511 | 0.06296842 | 0.02006854 | -0.006695001 | 0.09369441 | 0.02067017 | -0.01228848
[5 empty] | 0.02909414 | 0.02166516 | -0.01441921 |  | 0.02909414 | 0.02166516 | -0.01441921 | 0.06261223 | 0.02081181 | -0.006748813 | 0.09293388 | 0.02143573 | -0.01219213
[5 empty] | 0.02877685 | 0.02243892 | -0.01447138 |  | 0.02877685 | 0.02243892 | -0.01447138 | 0.06198479 | 0.02155509 | -0.006732612 | 0.09412112 | 0.02220129 | -0.01218752
[5 empty] | 0.02916236 | 0.02321267 | -0.01427716 |  | 0.02916236 | 0.02321267 | -0.01427716 | 0.06158436 | 0.02229837 | -0.006600319 | 0.09213145 | 0.02296686 | -0.01228414
[5 empty] | 0.02890565 | 0.02398643 | -0.01421145 |  | 0.02890565 | 0.02398643 | -0.01421145 | 0.06463137 | 0.02304165 | -0.006530582 | 0.09227351 | 0.02373242 | -0.01227019
[5 empty] | 0.03047208 | 0.02476018 | -0.01443598 |  | 0.03047208 | 0.02476018 | -0.01443598 | 0.06471359 | 0.02378493 | -0.006455029 | 0.09634955 | 0.02449798 | -0.01211938
[5 empty] | 0.0306126 | 0.02553394 | -0.01412194 |  | 0.0306126 | 0.02553394 | -0.01412194 | 0.06260908 | 0.02452821 | -0.006404505 | 0.09783252 | 0.02526354 | -0.01199224
[5 empty] | 0.03029442 | 0.0263077 | -0.01408386 |  | 0.03029442 | 0.0263077 | -0.01408386 | 0.06205618 | 0.02527149 | -0.006234033 | 0.09927691 | 0.0260291 | -0.01174523
[5 empty] | 0.02995604 | 0.02708145 | -0.01367288 |  | 0.02995604 | 0.02708145 | -0.01367288 | 0.06353336 | 0.02601477 | -0.006082994 | 0.09842597 | 0.02679467 | -0.01153792
[5 empty] | 0.03081339 | 0.02785521 | -0.01341347 |  | 0.03081339 | 0.02785521 | -0.01341347 | 0.06354861 | 0.02675805 | -0.00595762 | 0.09926785 | 0.02756023 | -0.01119466
[5 empty] | 0.03038834 | 0.02862896 | -0.01282942 |  | 0.03038834 | 0.02862896 | -0.01282942 | 0.06357965 | 0.02750133 | -0.005718401 | 0.1009042 | 0.02832579 | -0.01100099
[5 empty] | 0.03061374 | 0.02940272 | -0.01234535 |  | 0.03061374 | 0.02940272 | -0.01234535 | 0.06349733 | 0.02824461 | -0.005473734 | 0.09737871 | 0.02909135 | -0.01042539
[5 empty] | 0.03120202 | 0.03017647 | -0.01174029 |  | 0.03120202 | 0.03017647 | -0.01174029 | 0.06519854 | 0.02898789 | -0.005296564 | 0.0956155 | 0.02985691 | -0.01004889
[5 empty] | 0.03137519 | 0.03095023 | -0.01121226 |  | 0.03137519 | 0.03095023 | -0.01121226 | 0.06396227 | 0.02973116 | -0.004980246 | 0.09803185 | 0.03062248 | -0.009640432
[5 empty] | 0.03226258 | 0.03172399 | -0.01055679 |  | 0.03226258 | 0.03172399 | -0.01055679 | 0.06669423 | 0.03047444 | -0.004737767 | 0.1012501 | 0.03138804 | -0.009261824
[5 empty] | 0.03207278 | 0.03249774 | -0.009899575 |  | 0.03207278 | 0.03249774 | -0.009899575 | 0.06840985 | 0.03121772 | -0.004495549 | 0.09903933 | 0.0321536 | -0.008768342
[5 empty] | 0.03243481 | 0.0332715 | -0.009019068 |  | 0.03243481 | 0.0332715 | -0.009019068 | 0.06663508 | 0.031961 | -0.004155148 | 0.1034761 | 0.03291916 | -0.008194381
[5 empty] | 0.03115511 | 0.03404525 | -0.008180266 |  | 0.03115511 | 0.03404525 | -0.008180266 | 0.06539242 | 0.03270428 | -0.003854226 | 0.1022983 | 0.03368472 | -0.007662385
[5 empty] | 0.03178843 | 0.03481901 | -0.007423779 |  | 0.03178843 | 0.03481901 | -0.007423779 | 0.06620411 | 0.03344756 | -0.003546593 | 0.1024793 | 0.03445028 | -0.007076483
[5 empty] | 0.03260142 | 0.03559276 | -0.00645477 |  | 0.03260142 | 0.03559276 | -0.00645477 | 0.06914237 | 0.03419084 | -0.003242618 | 0.09927469 | 0.03521585 | -0.00634999
[5 empty] | 0.03211054 | 0.03636652 | -0.005504762 |  | 0.03211054 | 0.03636652 | -0.005504762 | 0.0688378 | 0.03493412 | -0.002887641 | 0.1043649 | 0.03598141 | -0.005820068
[5 empty] | 0.03248111 | 0.03714028 | -0.004569935 |  | 0.03248111 | 0.03714028 | -0.004569935 | 0.06743695 | 0.0356774 | -0.002536671 | 0.1030408 | 0.03674697 | -0.005091666
[5 empty] | 0.03244314 | 0.03791403 | -0.003617343 |  | 0.03244314 | 0.03791403 | -0.003617343 | 0.06602698 | 0.03642068 | -0.002165523 | 0.1017754 | 0.03751253 | -0.004498442
[5 empty] | 0.03230108 | 0.03868779 | -0.002637572 |  | 0.03230108 | 0.03868779 | -0.002637572 | 0.06932416 | 0.03716396 | -0.001834639 | 0.1059378 | 0.03827809 | -0.003812248
[5 empty] | 0.03327538 | 0.03946154 | -0.00167451 |  | 0.03327538 | 0.03946154 | -0.00167451 | 0.06827238 | 0.03790723 | -0.00145923 | 0.1007649 | 0.03904366 | -0.003090978
[5 empty] | 0.03273394 | 0.0402353 | -0.0006684124 |  | 0.03273394 | 0.0402353 | -0.0006684124 | 0.06876553 | 0.03865051 | -0.001069641 | 0.1067202 | 0.03980922 | -0.002425019
[5 empty] | 0.03307768 | 0.04100905 | 0.0003409562 |  | 0.03307768 | 0.04100905 | 0.0003409562 | 0.06874968 | 0.03939379 | -0.0006985153 | 0.1042821 | 0.04057478 | -0.001699232
[5 empty] | 0.03341761 | 0.04178281 | 0.001350593 |  | 0.03341761 | 0.04178281 | 0.001350593 | 0.07006437 | 0.04013707 | -0.0003230596 | 0.1023618 | 0.04134034 | -0.0009906566
[5 empty] | 0.03363649 | 0.04255657 | 0.002374507 |  | 0.03363649 | 0.04255657 | 0.002374507 | 0.06716334 | 0.04088035 | 5.418845e-05 | 0.1041896 | 0.0421059 | -0.0002716001
[5 empty] | 0.03323128 | 0.04333032 | 0.003329536 |  | 0.03323128 | 0.04333032 | 0.003329536 | 0.06910285 | 0.04162363 | 0.0004305111 | 0.1045547 | 0.04287147 | 0.0004477612
[5 empty] | 0.03462225 | 0.04410408 | 0.004325007 |  | 0.03462225 | 0.04410408 | 0.004325007 | 0.07121492 | 0.04236691 | 0.0008124669 | 0.1062611 | 0.04363703 | 0.001168742
[5 empty] | 0.03373639 | 0.04487783 | 0.005312811 |  | 0.03373639 | 0.04487783 | 0.005312811 | 0.07108092 | 0.04311019 | 0.001200741 | 0.106644 | 0.04440259 | 0.001879334
[5 empty] | 0.03453232 | 0.04565159 | 0.006241365 |  | 0.03453232 | 0.04565159 | 0.006241365 | 0.06840946 | 0.04385347 | 0.001569037 | 0.1076226 | 0.04516815 | 0.002580761
[5 empty] | 0.03419676 | 0.04642534 | 0.007084031 |  | 0.03419676 | 0.04642534 | 0.007084031 | 0.06988967 | 0.04459675 | 0.001937667 | 0.1084498 | 0.04593371 | 0.003322245
[5 empty] | 0.03460451 | 0.0471991 | 0.008080834 |  | 0.03460451 | 0.0471991 | 0.008080834 | 0.07162985 | 0.04534003 | 0.002321642 | 0.1037785 | 0.04669928 | 0.003958645
[5 empty] | 0.03491446 | 0.04797286 | 0.008884073 |  | 0.03491446 | 0.04797286 | 0.008884073 | 0.07199849 | 0.0460833 | 0.002651285 | 0.1088995 | 0.04746484 | 0.004694473
[5 empty] | 0.03435774 | 0.04874661 | 0.009683619 |  | 0.03435774 | 0.04874661 | 0.009683619 | 0.07136789 | 0.04682658 | 0.002990948 | 0.108877 | 0.0482304 | 0.00532631
[5 empty] | 0.03496007 | 0.04952037 | 0.01043323 |  | 0.03496007 | 0.04952037 | 0.01043323 | 0.06975826 | 0.04756986 | 0.003362861 | 0.1082368 | 0.04899596 | 0.006037331
[5 empty] | 0.03428838 | 0.05029412 | 0.01126347 |  | 0.03428838 | 0.05029412 | 0.01126347 | 0.07229334 | 0.04831314 | 0.003662355 | 0.1085499 | 0.04976152 | 0.0066551
[5 empty] | 0.03464194 | 0.05106788 | 0.01190158 |  | 0.03464194 | 0.05106788 | 0.01190158 | 0.07130981 | 0.04905642 | 0.004036436 | 0.1047767 | 0.05052708 | 0.007254063
[5 empty] | 0.03502337 | 0.05184163 | 0.01251894 |  | 0.03502337 | 0.05184163 | 0.01251894 | 0.07255207 | 0.0497997 | 0.004319179 | 0.1070699 | 0.05129265 | 0.007919541
[5 empty] | 0.03540708 | 0.05261539 | 0.01300474 |  | 0.03540708 | 0.05261539 | 0.01300474 | 0.07237253 | 0.05054298 | 0.004616588 | 0.1089607 | 0.05205821 | 0.008488855
[5 empty] | 0.03541122 | 0.05338915 | 0.01346604 |  | 0.03541122 | 0.05338915 | 0.01346604 | 0.07304917 | 0.05128626 | 0.004935288 | 0.108873 | 0.05282377 | 0.008971879
[5 empty] | 0.03443261 | 0.0541629 | 0.01397409 |  | 0.03443261 | 0.0541629 | 0.01397409 | 0.0723463 | 0.05202954 | 0.005196494 | 0.1051203 | 0.05358933 | 0.009484998
[5 empty] | 0.03452413 | 0.05493666 | 0.01450405 |  | 0.03452413 | 0.05493666 | 0.01450405 | 0.07024004 | 0.05277282 | 0.005427881 | 0.1104553 | 0.05435489 | 0.01006024
[5 empty] | 0.03426041 | 0.05571041 | 0.01460756 |  | 0.03426041 | 0.05571041 | 0.01460756 | 0.06969871 | 0.0535161 | 0.005739581 | 0.1081833 | 0.05512046 | 0.01055729
[5 empty] | 0.03427799 | 0.05648417 | 0.01484918 |  | 0.03427799 | 0.05648417 | 0.01484918 | 0.07349524 | 0.05425937 | 0.005941252 | 0.1108468 | 0.05588602 | 0.0109261
[5 empty] | 0.03493633 | 0.05725792 | 0.01498625 |  | 0.03493633 | 0.05725792 | 0.01498625 | 0.06990213 | 0.05500265 | 0.006115257 | 0.1116709 | 0.05665158 | 0.01131347
[5 empty] | 0.03528454 | 0.05803168 | 0.01499949 |  | 0.03528454 | 0.05803168 | 0.01499949 | 0.07246652 | 0.05574593 | 0.006347925 | 0.1087165 | 0.05741714 | 0.01160904
[5 empty] | 0.03446792 | 0.05880544 | 0.01485365 |  | 0.03446792 | 0.05880544 | 0.01485365 | 0.07218488 | 0.05648921 | 0.006461439 | 0.1060717 | 0.0581827 | 0.01197104
[5 empty] | 0.0351358 | 0.05957919 | 0.01501353 |  | 0.0351358 | 0.05957919 | 0.01501353 | 0.07302756 | 0.05723249 | 0.006640392 | 0.108188 | 0.05894827 | 0.01235409
[5 empty] | 0.03517333 | 0.06035295 | 0.01472262 |  | 0.03517333 | 0.06035295 | 0.01472262 | 0.07328604 | 0.05797577 | 0.006810971 | 0.1085698 | 0.05971383 | 0.01257117
[5 empty] | 0.03446173 | 0.0611267 | 0.01472249 |  | 0.03446173 | 0.0611267 | 0.01472249 | 0.07029615 | 0.05871905 | 0.00685176 | 0.1110221 | 0.06047939 | 0.01261457
[5 empty] | 0.03573542 | 0.06190046 | 0.01440276 |  | 0.03573542 | 0.06190046 | 0.01440276 | 0.07320348 | 0.05946233 | 0.006965475 | 0.1086868 | 0.06124495 | 0.01286409
[5 empty] | 0.03412039 | 0.06267422 | 0.01423656 |  | 0.03412039 | 0.06267422 | 0.01423656 | 0.0720252 | 0.06020561 | 0.006975968 | 0.1091141 | 0.06201051 | 0.01295698
[5 empty] | 0.03555159 | 0.06344797 | 0.01412716 |  | 0.03555159 | 0.06344797 | 0.01412716 | 0.07129213 | 0.06094889 | 0.00700207 | 0.1107296 | 0.06277607 | 0.01312544
[5 empty] | 0.03568201 | 0.06422173 | 0.01405998 |  | 0.03568201 | 0.06422173 | 0.01405998 | 0.07286785 | 0.06169217 | 0.007009236 | 0.1069873 | 0.06354164 | 0.01297281
[5 empty] | 0.03564942 | 0.06499548 | 0.01355011 |  | 0.03564942 | 0.06499548 | 0.01355011 | 0.07388383 | 0.06243544 | 0.006923456 | 0.1102546 | 0.0643072 | 0.01300177
[5 empty] | 0.03448673 | 0.06576924 | 0.01345077 |  | 0.03448673 | 0.06576924 | 0.01345077 | 0.07085477 | 0.06317872 | 0.006875735 | 0.1061691 | 0.06507276 | 0.01282126
[5 empty] | 0.03406933 | 0.06654299 | 0.01318826 |  | 0.03406933 | 0.06654299 | 0.01318826 | 0.07157351 | 0.063922 | 0.006917135 | 0.1053966 | 0.06583832 | 0.01262505
[5 empty] | 0.03510911 | 0.06731675 | 0.01280824 |  | 0.03510911 | 0.06731675 | 0.01280824 | 0.07053437 | 0.06466528 | 0.006823913 | 0.1092635 | 0.06660388 | 0.01264508
[5 empty] | 0.03493436 | 0.06809051 | 0.01249144 |  | 0.03493436 | 0.06809051 | 0.01249144 | 0.07359756 | 0.06540856 | 0.006739347 | 0.1095884 | 0.06736945 | 0.01236322
[5 empty] | 0.03449533 | 0.06886426 | 0.01220643 |  | 0.03449533 | 0.06886426 | 0.01220643 | 0.07328278 | 0.06615184 | 0.006628043 | 0.108635 | 0.06813501 | 0.01217907
[5 empty] | 0.03546155 | 0.06963802 | 0.0118913 |  | 0.03546155 | 0.06963802 | 0.0118913 | 0.07147748 | 0.06689512 | 0.006444568 | 0.1069441 | 0.06890057 | 0.01205183
[5 empty] | 0.03396064 | 0.07041177 | 0.01153126 |  | 0.03396064 | 0.07041177 | 0.01153126 | 0.07020144 | 0.0676384 | 0.006408951 | 0.1091376 | 0.06966613 | 0.01185766
[5 empty] | 0.03400877 | 0.07118553 | 0.0112644 |  | 0.03400877 | 0.07118553 | 0.0112644 | 0.07220524 | 0.06838168 | 0.006229888 | 0.1078375 | 0.07043169 | 0.01153794
[5 empty] | 0.03535046 | 0.07195928 | 0.01087074 |  | 0.03535046 | 0.07195928 | 0.01087074 | 0.0729406 | 0.06912496 | 0.006050182 | 0.1097038 | 0.07119726 | 0.01116414
[5 empty] | 0.03546271 | 0.07273304 | 0.01040046 |  | 0.03546271 | 0.07273304 | 0.01040046 | 0.06983606 | 0.06986824 | 0.00587423 | 0.1081195 | 0.07196282 | 0.01094776
[5 empty] | 0.03414391 | 0.0735068 | 0.01011514 |  | 0.03414391 | 0.0735068 | 0.01011514 | 0.07136293 | 0.07061152 | 0.00573868 | 0.1073073 | 0.07272838 | 0.01062859
[5 empty] | 0.03471859 | 0.07428055 | 0.009805374 |  | 0.03471859 | 0.07428055 | 0.009805374 | 0.06987152 | 0.07135479 | 0.00555218 | 0.1049833 | 0.07349394 | 0.0104024
[5 empty] | 0.03369403 | 0.07505431 | 0.009397501 |  | 0.03369403 | 0.07505431 | 0.009397501 | 0.07119191 | 0.07209807 | 0.005403105 | 0.1095658 | 0.0742595 | 0.01003489
[5 empty] | 0.03400366 | 0.07582806 | 0.009129756 |  | 0.03400366 | 0.07582806 | 0.009129756 | 0.07193262 | 0.07284135 | 0.005238094 | 0.107503 | 0.07502506 | 0.009722973
[5 empty] | 0.03359388 | 0.07660182 | 0.008769381 |  | 0.03359388 | 0.07660182 | 0.008769381 | 0.07231565 | 0.07358463 | 0.005094821 | 0.1030487 | 0.07579063 | 0.009441719
[5 empty] | 0.03357133 | 0.07737557 | 0.008380612 |  | 0.03357133 | 0.07737557 | 0.008380612 | 0.06970657 | 0.07432791 | 0.004873152 | 0.1077301 | 0.07655619 | 0.009129388
[5 empty] | 0.03477905 | 0.07814933 | 0.008084788 |  | 0.03477905 | 0.07814933 | 0.008084788 | 0.07333824 | 0.07507119 | 0.004676351 | 0.1027684 | 0.07732175 | 0.00866756
[5 empty] | 0.03514948 | 0.07892309 | 0.007822255 |  | 0.03514948 | 0.07892309 | 0.007822255 | 0.07083568 | 0.07581447 | 0.004526249 | 0.1061833 | 0.07808731 | 0.008327116
[5 empty] | 0.03456592 | 0.07969684 | 0.00762741 |  | 0.03456592 | 0.07969684 | 0.00762741 | 0.06952668 | 0.07655775 | 0.004348303 | 0.105828 | 0.07885287 | 0.00809824
[5 empty] | 0.03423432 | 0.0804706 | 0.007350227 |  | 0.03423432 | 0.0804706 | 0.007350227 | 0.06941024 | 0.07730103 | 0.004178893 | 0.105079 | 0.07961844 | 0.007792561
[5 empty] | 0.03404488 | 0.08124435 | 0.007110642 |  | 0.03404488 | 0.08124435 | 0.007110642 | 0.07068426 | 0.07804431 | 0.004017579 | 0.1020992 | 0.080384 | 0.007452433
[5 empty] | 0.03337481 | 0.08201811 | 0.00686346 |  | 0.03337481 | 0.08201811 | 0.00686346 | 0.0718226 | 0.07878759 | 0.003821341 | 0.104495 | 0.08114956 | 0.00719147
[5 empty] | 0.03479793 | 0.08279186 | 0.006712934 |  | 0.03479793 | 0.08279186 | 0.006712934 | 0.06986535 | 0.07953086 | 0.003688889 | 0.1038841 | 0.08191512 | 0.006924987
[5 empty] | 0.03332736 | 0.08356562 | 0.006590603 |  | 0.03332736 | 0.08356562 | 0.006590603 | 0.07126402 | 0.08027414 | 0.003577779 | 0.105567 | 0.08268068 | 0.006783285
[5 empty] | 0.03344461 | 0.08433938 | 0.006450055 |  | 0.03344461 | 0.08433938 | 0.006450055 | 0.07040818 | 0.08101742 | 0.003417696 | 0.1013643 | 0.08344625 | 0.006477983
[5 empty] | 0.03456767 | 0.08511313 | 0.006389603 |  | 0.03456767 | 0.08511313 | 0.006389603 | 0.07191219 | 0.0817607 | 0.003317706 | 0.0988976 | 0.08421181 | 0.00630984
[5 empty] | 0.03326407 | 0.08588689 | 0.006388789 |  | 0.03326407 | 0.08588689 | 0.006388789 | 0.06975187 | 0.08250398 | 0.003210553 | 0.1050191 | 0.08497737 | 0.006170165
[5 empty] | 0.03329376 | 0.08666064 | 0.006287953 |  | 0.03329376 | 0.08666064 | 0.006287953 | 0.0716044 | 0.08324726 | 0.003134004 | 0.1012283 | 0.08574293 | 0.006021181
[5 empty] | 0.03320561 | 0.0874344 | 0.006361353 |  | 0.03320561 | 0.0874344 | 0.006361353 | 0.06884776 | 0.08399054 | 0.003064501 | 0.09892539 | 0.08650849 | 0.005893577
[5 empty] | 0.03388081 | 0.08820815 | 0.006456924 |  | 0.03388081 | 0.08820815 | 0.006456924 | 0.06939647 | 0.08473382 | 0.002994274 | 0.09880845 | 0.08727406 | 0.005803329
[5 empty] | 0.03424956 | 0.08898191 | 0.006580359 |  | 0.03424956 | 0.08898191 | 0.006580359 | 0.07179318 | 0.0854771 | 0.002940994 | 0.1029743 | 0.08803962 | 0.005729951
[5 empty] | 0.03299025 | 0.08975567 | 0.006766035 |  | 0.03299025 | 0.08975567 | 0.006766035 | 0.06936615 | 0.08622038 | 0.002938621 | 0.1010521 | 0.08880518 | 0.005726972
[5 empty] | 0.03385877 | 0.09052942 | 0.006908786 |  | 0.03385877 | 0.09052942 | 0.006908786 | 0.06975344 | 0.08696366 | 0.002942182 | 0.09642823 | 0.08957074 | 0.005822875
[5 empty] | 0.03350772 | 0.09130318 | 0.00714067 |  | 0.03350772 | 0.09130318 | 0.00714067 | 0.07049205 | 0.08770693 | 0.002931268 | 0.1022739 | 0.0903363 | 0.005796815
[5 empty] | 0.03229637 | 0.09207693 | 0.007421151 |  | 0.03229637 | 0.09207693 | 0.007421151 | 0.07063403 | 0.08845021 | 0.00294371 | 0.1001348 | 0.09110186 | 0.005864096
[5 empty] | 0.03198444 | 0.09285069 | 0.007717685 |  | 0.03198444 | 0.09285069 | 0.007717685 | 0.07000596 | 0.08919349 | 0.002983639 | 0.1003206 | 0.09186743 | 0.005923202
[5 empty] | 0.03205713 | 0.09362444 | 0.007888179 |  | 0.03205713 | 0.09362444 | 0.007888179 | 0.0677333 | 0.08993677 | 0.002988058 | 0.09930848 | 0.09263299 | 0.005971998
[5 empty] | 0.03141449 | 0.0943982 | 0.00822973 |  | 0.03141449 | 0.0943982 | 0.00822973 | 0.0678771 | 0.09068005 | 0.003050091 | 0.0965131 | 0.09339855 | 0.006104494
[5 empty] | 0.03161167 | 0.09517196 | 0.008629787 |  | 0.03161167 | 0.09517196 | 0.008629787 | 0.06743174 | 0.09142333 | 0.003058283 | 0.0971186 | 0.09416411 | 0.006167662
[5 empty] | 0.03078489 | 0.09594571 | 0.00901177 |  | 0.03078489 | 0.09594571 | 0.00901177 | 0.06786569 | 0.09216661 | 0.00307445 | 0.09400162 | 0.09492967 | 0.006293207
[5 empty] | 0.03070215 | 0.09671947 | 0.009197727 |  | 0.03070215 | 0.09671947 | 0.009197727 | 0.06732011 | 0.09290989 | 0.003136956 | 0.09670788 | 0.09569524 | 0.006420855
[5 empty] | 0.03052492 | 0.09749322 | 0.009623032 |  | 0.03052492 | 0.09749322 | 0.009623032 | 0.06636701 | 0.09365317 | 0.003179581 | 0.09684122 | 0.0964608 | 0.006630287
[5 empty] | 0.03112133 | 0.09826698 | 0.009991989 |  | 0.03112133 | 0.09826698 | 0.009991989 | 0.06631656 | 0.09439645 | 0.003244936 | 0.09541533 | 0.09722636 | 0.006716138
[5 empty] | 0.03057081 | 0.09904073 | 0.01018937 |  | 0.03057081 | 0.09904073 | 0.01018937 | 0.06703571 | 0.09513973 | 0.003281535 | 0.0923686 | 0.09799192 | 0.006967233
[5 empty] | 0.02997051 | 0.09981449 | 0.01044896 |  | 0.02997051 | 0.09981449 | 0.01044896 | 0.06797905 | 0.095883 | 0.003362564 | 0.09736542 | 0.09875748 | 0.007063282
[5 empty] | 0.0303571 | 0.1005882 | 0.01077597 |  | 0.0303571 | 0.1005882 | 0.01077597 | 0.06888625 | 0.09662628 | 0.003408132 | 0.09380952 | 0.09952305 | 0.007300698
[5 empty] | 0.02952861 | 0.101362 | 0.0111251 |  | 0.02952861 | 0.101362 | 0.0111251 | 0.06456015 | 0.09736956 | 0.003483985 | 0.09143586 | 0.1002886 | 0.007414019
[5 empty] | 0.03013601 | 0.1021358 | 0.01139512 |  | 0.03013601 | 0.1021358 | 0.01139512 | 0.06754776 | 0.09811284 | 0.003538264 | 0.09024187 | 0.1010542 | 0.007539674
[5 empty] | 0.03006442 | 0.1029095 | 0.01137607 |  | 0.03006442 | 0.1029095 | 0.01137607 | 0.06639393 | 0.09885612 | 0.003603414 | 0.09475593 | 0.1018197 | 0.007820384
[5 empty] | 0.02991681 | 0.1036833 | 0.01169835 |  | 0.02991681 | 0.1036833 | 0.01169835 | 0.06571116 | 0.0995994 | 0.003628915 | 0.08987467 | 0.1025853 | 0.007895057
[5 empty] | 0.03006952 | 0.104457 | 0.01186186 |  | 0.03006952 | 0.104457 | 0.01186186 | 0.06474521 | 0.1003427 | 0.003697729 | 0.09570066 | 0.1033509 | 0.008178335
[5 empty] | 0.02910795 | 0.1052308 | 0.01185856 |  | 0.02910795 | 0.1052308 | 0.01185856 | 0.06407874 | 0.101086 | 0.003822649 | 0.09068192 | 0.1041164 | 0.008211671
[5 empty] | 0.02983725 | 0.1060045 | 0.01190863 |  | 0.02983725 | 0.1060045 | 0.01190863 | 0.06600597 | 0.1018292 | 0.003873984 | 0.09389072 | 0.104882 | 0.00843101
[5 empty] | 0.0290296 | 0.1067783 | 0.01204842 |  | 0.0290296 | 0.1067783 | 0.01204842 | 0.06261548 | 0.1025725 | 0.003922766 | 0.0928759 | 0.1056475 | 0.008598378
[5 empty] | 0.02989371 | 0.107552 | 0.01218539 |  | 0.02989371 | 0.107552 | 0.01218539 | 0.06323203 | 0.1033158 | 0.004030372 | 0.08894765 | 0.1064131 | 0.008850187
[5 empty] | 0.02912851 | 0.1083258 | 0.01222267 |  | 0.02912851 | 0.1083258 | 0.01222267 | 0.06425213 | 0.1040591 | 0.004116864 | 0.09268118 | 0.1071787 | 0.00898464
[5 empty] | 0.02955818 | 0.1090996 | 0.01246531 |  | 0.02955818 | 0.1090996 | 0.01246531 | 0.06412028 | 0.1048024 | 0.004198224 | 0.08747364 | 0.1079442 | 0.009021246
[5 empty] | 0.02956174 | 0.1098733 | 0.01248268 |  | 0.02956174 | 0.1098733 | 0.01248268 | 0.06369408 | 0.1055456 | 0.00420524 | 0.09049943 | 0.1087098 | 0.009159021
[5 empty] | 0.02829653 | 0.1106471 | 0.01252779 |  | 0.02829653 | 0.1106471 | 0.01252779 | 0.06320975 | 0.1062889 | 0.00429499 | 0.09075786 | 0.1094753 | 0.009318717
[5 empty] | 0.02906706 | 0.1114208 | 0.01272381 |  | 0.02906706 | 0.1114208 | 0.01272381 | 0.06381311 | 0.1070322 | 0.004358489 | 0.09284507 | 0.1102409 | 0.009396701
[5 empty] | 0.02945927 | 0.1121946 | 0.01276626 |  | 0.02945927 | 0.1121946 | 0.01276626 | 0.06268636 | 0.1077755 | 0.004502093 | 0.0866695 | 0.1110065 | 0.00951308
[5 empty] | 0.0282155 | 0.1129683 | 0.01270306 |  | 0.0282155 | 0.1129683 | 0.01270306 | 0.06281741 | 0.1085187 | 0.004552295 | 0.09101434 | 0.111772 | 0.009652002
[5 empty] | 0.02813002 | 0.1137421 | 0.01282222 |  | 0.02813002 | 0.1137421 | 0.01282222 | 0.06080601 | 0.109262 | 0.004632311 | 0.08887331 | 0.1125376 | 0.009592222
[5 empty] | 0.02802983 | 0.1145158 | 0.01311199 |  | 0.02802983 | 0.1145158 | 0.01311199 | 0.05961139 | 0.1100053 | 0.004678389 | 0.09073966 | 0.1133032 | 0.0096936
[5 empty] | 0.0281975 | 0.1152896 | 0.01299408 |  | 0.0281975 | 0.1152896 | 0.01299408 | 0.05939933 | 0.1107486 | 0.004766138 | 0.08911203 | 0.1140687 | 0.009810753
[5 empty] | 0.02875007 | 0.1160634 | 0.01320771 |  | 0.02875007 | 0.1160634 | 0.01320771 | 0.06083902 | 0.1114919 | 0.004790437 | 0.0877584 | 0.1148343 | 0.009840892
[5 empty] | 0.02786086 | 0.1168371 | 0.01315425 |  | 0.02786086 | 0.1168371 | 0.01315425 | 0.0586397 | 0.1122351 | 0.004832827 | 0.08759364 | 0.1155998 | 0.009916804
[5 empty] | 0.02857129 | 0.1176109 | 0.01344683 |  | 0.02857129 | 0.1176109 | 0.01344683 | 0.05989723 | 0.1129784 | 0.004919598 | 0.09014111 | 0.1163654 | 0.01002347
[5 empty] | 0.02810007 | 0.1183846 | 0.01346588 |  | 0.02810007 | 0.1183846 | 0.01346588 | 0.05857398 | 0.1137217 | 0.004997807 | 0.08645631 | 0.117131 | 0.01013721
[5 empty] | 0.02794323 | 0.1191584 | 0.01351384 |  | 0.02794323 | 0.1191584 | 0.01351384 | 0.05831707 | 0.114465 | 0.005086635 | 0.08995349 | 0.1178965 | 0.01034213
[5 empty] | 0.02799854 | 0.1199321 | 0.01350717 |  | 0.02799854 | 0.1199321 | 0.01350717 | 0.05945864 | 0.1152083 | 0.005127026 | 0.08783165 | 0.1186621 | 0.01031108
[5 empty] | 0.02823433 | 0.1207059 | 0.01357044 |  | 0.02823433 | 0.1207059 | 0.01357044 | 0.05905356 | 0.1159515 | 0.005110203 | 0.08804749 | 0.1194277 | 0.01037445
[5 empty] | 0.02739391 | 0.1214797 | 0.01369115 |  | 0.02739391 | 0.1214797 | 0.01369115 | 0.0578219 | 0.1166948 | 0.005208915 | 0.09042942 | 0.1201932 | 0.01043067
[5 empty] | 0.02806065 | 0.1222534 | 0.01381095 |  | 0.02806065 | 0.1222534 | 0.01381095 | 0.0569885 | 0.1174381 | 0.005274755 | 0.09132395 | 0.1209588 | 0.01063052
[5 empty] | 0.028408 | 0.1230272 | 0.01373987 |  | 0.028408 | 0.1230272 | 0.01373987 | 0.0569064 | 0.1181814 | 0.005266025 | 0.088367 | 0.1217243 | 0.01063687
[5 empty] | 0.02866245 | 0.1238009 | 0.01403932 |  | 0.02866245 | 0.1238009 | 0.01403932 | 0.05851 | 0.1189247 | 0.005304126 | 0.08882625 | 0.1224899 | 0.0106468
[5 empty] | 0.02785906 | 0.1245747 | 0.01406091 |  | 0.02785906 | 0.1245747 | 0.01406091 | 0.05984166 | 0.1196679 | 0.0053456 | 0.08827397 | 0.1232555 | 0.01082647
[5 empty] | 0.02760219 | 0.1253484 | 0.01397358 |  | 0.02760219 | 0.1253484 | 0.01397358 | 0.05778694 | 0.1204112 | 0.005400329 | 0.09012119 | 0.124021 | 0.01075701
[5 empty] | 0.02824071 | 0.1261222 | 0.01403596 |  | 0.02824071 | 0.1261222 | 0.01403596 | 0.05957563 | 0.1211545 | 0.005525141 | 0.08849291 | 0.1247866 | 0.01085635
[5 empty] | 0.02828127 | 0.1268959 | 0.01411811 |  | 0.02828127 | 0.1268959 | 0.01411811 | 0.05630315 | 0.1218978 | 0.0054973 | 0.08727266 | 0.1255521 | 0.0109023
[5 empty] | 0.02777927 | 0.1276697 | 0.01421601 |  | 0.02777927 | 0.1276697 | 0.01421601 | 0.05834139 | 0.1226411 | 0.005586725 | 0.0881129 | 0.1263177 | 0.01101675
[5 empty] | 0.02704606 | 0.1284435 | 0.0142281 |  | 0.02704606 | 0.1284435 | 0.0142281 | 0.05522257 | 0.1233843 | 0.00556979 | 0.08841531 | 0.1270833 | 0.01125898
[5 empty] | 0.02685772 | 0.1292172 | 0.01450017 |  | 0.02685772 | 0.1292172 | 0.01450017 | 0.05630989 | 0.1241276 | 0.005677959 | 0.08484313 | 0.1278488 | 0.01132843
[5 empty] | 0.0280197 | 0.129991 | 0.0143547 |  | 0.0280197 | 0.129991 | 0.0143547 | 0.05756267 | 0.1248709 | 0.005754307 | 0.0870718 | 0.1286144 | 0.01136066
[5 empty] | 0.02803473 | 0.1307647 | 0.0145731 |  | 0.02803473 | 0.1307647 | 0.0145731 | 0.05633646 | 0.1256142 | 0.005707067 | 0.0880213 | 0.12938 | 0.01146512
[5 empty] | 0.02702072 | 0.1315385 | 0.01447358 |  | 0.02702072 | 0.1315385 | 0.01447358 | 0.05488692 | 0.1263574 | 0.005761403 | 0.08614342 | 0.1301455 | 0.01135067
[5 empty] | 0.02807585 | 0.1323122 | 0.01471483 |  | 0.02807585 | 0.1323122 | 0.01471483 | 0.05517437 | 0.1271007 | 0.005893974 | 0.0848751 | 0.1309111 | 0.01149254
[5 empty] | 0.02732041 | 0.133086 | 0.01472834 |  | 0.02732041 | 0.133086 | 0.01472834 | 0.05752509 | 0.127844 | 0.005912118 | 0.086909 | 0.1316766 | 0.01146769
[5 empty] | 0.02770381 | 0.1338597 | 0.01478406 |  | 0.02770381 | 0.1338597 | 0.01478406 | 0.0553841 | 0.1285873 | 0.00594798 | 0.08544423 | 0.1324422 | 0.0116055
[5 empty] | 0.02656494 | 0.1346335 | 0.0147066 |  | 0.02656494 | 0.1346335 | 0.0147066 | 0.05547184 | 0.1293306 | 0.005965489 | 0.0873475 | 0.1332078 | 0.0116774
[5 empty] | 0.02684246 | 0.1354073 | 0.01473185 |  | 0.02684246 | 0.1354073 | 0.01473185 | 0.05426602 | 0.1300738 | 0.006077489 | 0.08777236 | 0.1339733 | 0.01162599
[5 empty] | 0.02790889 | 0.136181 | 0.01478793 |  | 0.02790889 | 0.136181 | 0.01478793 | 0.0539897 | 0.1308171 | 0.006042156 | 0.08816609 | 0.1347389 | 0.0118268
[5 empty] | 0.0274158 | 0.1369548 | 0.01503322 |  | 0.0274158 | 0.1369548 | 0.01503322 | 0.05704513 | 0.1315604 | 0.006110484 | 0.08933574 | 0.1355045 | 0.0117621
[5 empty] | 0.0269706 | 0.1377285 | 0.01487411 |  | 0.0269706 | 0.1377285 | 0.01487411 | 0.05400131 | 0.1323037 | 0.006177635 | 0.08650726 | 0.13627 | 0.01181619
[5 empty] | 0.02700536 | 0.1385023 | 0.01491603 |  | 0.02700536 | 0.1385023 | 0.01491603 | 0.05617675 | 0.133047 | 0.006172964 | 0.08556495 | 0.1370356 | 0.01184482
[5 empty] | 0.02707217 | 0.139276 | 0.01513207 |  | 0.02707217 | 0.139276 | 0.01513207 | 0.05449721 | 0.1337902 | 0.006280212 | 0.08677652 | 0.1378011 | 0.01207348
[5 empty] | 0.0263767 | 0.1400498 | 0.01511658 |  | 0.0263767 | 0.1400498 | 0.01511658 | 0.05364293 | 0.1345335 | 0.006241124 | 0.08708343 | 0.1385667 | 0.01210177
[5 empty] | 0.026423 | 0.1408235 | 0.01521832 |  | 0.026423 | 0.1408235 | 0.01521832 | 0.05590707 | 0.1352768 | 0.006313756 | 0.08416841 | 0.1393323 | 0.01223238
[5 empty] | 0.02671713 | 0.1415973 | 0.01499753 |  | 0.02671713 | 0.1415973 | 0.01499753 | 0.05430265 | 0.1360201 | 0.006373755 | 0.08354124 | 0.1400978 | 0.01221233
[5 empty] | 0.02776746 | 0.1423711 | 0.01515004 |  | 0.02776746 | 0.1423711 | 0.01515004 | 0.05485254 | 0.1367634 | 0.006417029 | 0.0848314 | 0.1408634 | 0.01211432
[5 empty] | 0.027794 | 0.1431448 | 0.01517801 |  | 0.027794 | 0.1431448 | 0.01517801 | 0.05417858 | 0.1375066 | 0.006407189 | 0.08246453 | 0.1416289 | 0.01227075
[5 empty] | 0.02632006 | 0.1439186 | 0.01515229 |  | 0.02632006 | 0.1439186 | 0.01515229 | 0.05332537 | 0.1382499 | 0.006508504 | 0.08412996 | 0.1423945 | 0.01217043
[5 empty] | 0.02767383 | 0.1446923 | 0.01512904 |  | 0.02767383 | 0.1446923 | 0.01512904 | 0.05253848 | 0.1389932 | 0.006526775 | 0.08757715 | 0.1431601 | 0.01224245
[5 empty] | 0.02688058 | 0.1454661 | 0.01524577 |  | 0.02688058 | 0.1454661 | 0.01524577 | 0.05494322 | 0.1397365 | 0.006620533 | 0.08743556 | 0.1439256 | 0.01241546
[5 empty] | 0.02645838 | 0.1462398 | 0.01534552 |  | 0.02645838 | 0.1462398 | 0.01534552 | 0.0523275 | 0.1404798 | 0.006565464 | 0.08229708 | 0.1446912 | 0.01231185
[5 empty] | 0.0274151 | 0.1470136 | 0.0152137 |  | 0.0274151 | 0.1470136 | 0.0152137 | 0.05375977 | 0.141223 | 0.006670218 | 0.0858538 | 0.1454568 | 0.01247174
[5 empty] | 0.02769577 | 0.1477873 | 0.01538012 |  | 0.02769577 | 0.1477873 | 0.01538012 | 0.05501212 | 0.1419663 | 0.006732661 | 0.08538696 | 0.1462223 | 0.01250052
[5 empty] | 0.02769306 | 0.1485611 | 0.01521014 |  | 0.02769306 | 0.1485611 | 0.01521014 | 0.05443284 | 0.1427096 | 0.006754739 | 0.0871379 | 0.1469879 | 0.01240464
[5 empty] | 0.02627633 | 0.1493349 | 0.0152606 |  | 0.02627633 | 0.1493349 | 0.0152606 | 0.05593878 | 0.1434529 | 0.006808673 | 0.08708052 | 0.1477534 | 0.01256928
[5 empty] | 0.02691487 | 0.1501086 | 0.01552437 |  | 0.02691487 | 0.1501086 | 0.01552437 | 0.05486025 | 0.1441961 | 0.006774856 | 0.08410828 | 0.148519 | 0.01262935
[5 empty] | 0.02614724 | 0.1508824 | 0.01542324 |  | 0.02614724 | 0.1508824 | 0.01542324 | 0.05264644 | 0.1449394 | 0.006756272 | 0.08737897 | 0.1492846 | 0.0126068
[5 empty] | 0.02635006 | 0.1516561 | 0.01553696 |  | 0.02635006 | 0.1516561 | 0.01553696 | 0.05459542 | 0.1456827 | 0.006856792 | 0.08542045 | 0.1500501 | 0.01253015
[5 empty] | 0.02690797 | 0.1524299 | 0.01543919 |  | 0.02690797 | 0.1524299 | 0.01543919 | 0.05567324 | 0.146426 | 0.006874162 | 0.08386822 | 0.1508157 | 0.0127173
[5 empty] | 0.02717501 | 0.1532036 | 0.01546862 |  | 0.02717501 | 0.1532036 | 0.01546862 | 0.05366075 | 0.1471693 | 0.006969989 | 0.08231974 | 0.1515813 | 0.01273444
[5 empty] | 0.0262054 | 0.1539774 | 0.0152894625 |  | 0.0262054 | 0.1539774 | 0.0152894625 | 0.0541594 | 0.1479125 | 0.00692878032 | 0.08822097 | 0.1523468 | 0.01266565976