## 1
Общество с ограниченной ответственностью "Инженерная геология" (ООО "ИнжГео") | [10 empty] | Общество с ограниченной ответственностью "Инженерная геология" (ООО "ИнжГео")
Юр. адрес: 117279, г. Москва, ул. Миклухо-Маклая, 36 а, этаж 5, пом. XXIII к. 76-84 | [10 empty] | Юр. адрес: 117279, г. Москва, ул. Миклухо-Маклая, 36 а, этаж 5, пом. XXIII к. 76-84 | [9 empty] | нагр |  |  | X0 | Y0 | R |  | нагр |  |  |  | X0 | Y0 | R | нагр |  |  |  | X0 | Y0 | R |  | нагр |  |  |  | X0 | Y0 | R
Телефон/факс +7 (495) 132-30-00, Адрес электронной почты inbox@inj-geo.ru | [10 empty] | Телефон/факс +7 (495) 132-30-00, Адрес электронной почты inbox@inj-geo.ru | [13 empty] | 0 | [7 empty] | 0 | [6 empty] | 0 | [7 empty] | 0
[21 empty] | девиатор | [6 empty] | девиатор | [6 empty] | девиатор | [7 empty] | девиатор
Испытательная лаборатория ООО «ИнжГео» | [10 empty] | Испытательная лаборатория ООО «ИнжГео» | [9 empty] | x0 | Угол | X | Y |  |  |  | x0 |  | Угол | X | Y |  |  | x0 |  | Угол | X | Y |  |  |  | x0 |  | Угол | X | Y
Адрес места осуществления деятельности лаборатории: г. Москва, просп. Вернадского, д. 51, стр. 1 | [10 empty] | Адрес места осуществления деятельности лаборатории: г. Москва, просп. Вернадского, д. 51, стр. 1 | [10 empty] | 0 | [7 empty] | 0 | [6 empty] | 0 | [7 empty] | 0
Телефон +7(910)4557682, E-mail: slg85@mail.ru | [10 empty] | Телефон +7(910)4557682, E-mail: slg85@mail.ru | [10 empty] | 5 | [7 empty] | 5 | [6 empty] | 5 | [7 empty] | 5
[22 empty] | 10 | [7 empty] | 10 | [6 empty] | 10 | [7 empty] | 10
Протокол испытаний № 13-63/26 от 24-11-2022 | [21 empty] | 15 | [7 empty] | 15 | [6 empty] | 15 | [7 empty] | 15
Наименование и адрес заказчика: Переход трубопровода через р. Енисей | [21 empty] | 20 | [7 empty] | 20 | [6 empty] | 20 | [7 empty] | 20
Наименование объекта: ООО Регионстрой | [21 empty] | 25 | [7 empty] | 25 | [6 empty] | 25 | [7 empty] | 25
Наименование используемого метода/методики: ГОСТ 12248.4-2020 | [21 empty] | 30 | [7 empty] | 30 | [6 empty] | 30 | [7 empty] | 30
Условия проведения испытания: температура окружающей среды (18 - 25)0С, влажность воздуха (40 - 75)% | [21 empty] | 35 | [7 empty] | 35 | [6 empty] | 35 | [7 empty] | 35
Дата получение объекта подлежащего испытаниям: 28.10.2022 | [21 empty] | 40 | [7 empty] | 40 | [6 empty] | 40 | [7 empty] | 40
Дата испытания: 25.10.2022-19.11.2026 | [21 empty] | 45 | [7 empty] | 45 | [6 empty] | 45 | [7 empty] | 45
Испытание грунтов методом трехосного сжатия | [10 empty] | Испытание грунтов методом трехосного сжатия | [10 empty] | 50 | [7 empty] | 50 | [6 empty] | 50 | [7 empty] | 50
Лабораторный номер: |  | 1061 | [5 empty] | We, % = | 0.40178518 |  | Лабораторный номер: | [6 empty] | We, % = |  |  |  | 55 | [7 empty] | 55 | [6 empty] | 55 | [7 empty] | 55
Номер скважины: |  | BH-052 | [5 empty] | ρ, г/см3 = |  |  | Номер скважины: | [6 empty] | ρ, г/см3 = |  |  |  | 60 | [7 empty] | 60 | [6 empty] | 60 | [7 empty] | 60
Глубина отбора, м: |  | 0.7 | [5 empty] | ρs, г/см3 = | 2.73 |  | Глубина отбора, м: | [6 empty] | ρs, г/см3 = |  |  |  | 65 | [7 empty] | 65 | [6 empty] | 65 | [7 empty] | 65
Наименование грунта: |  | Суглинок, после оттаивания текучий, легкий пылеватый | [5 empty] | e, д.е. = |  |  | Наименование грунта: | [6 empty] | e, д.е. = |  |  |  | 70 | [7 empty] | 70 | [6 empty] | 70 | [7 empty] | 70
Схема проведения опыта: |  | КД | [5 empty] | IL, д.е. = | 1.038 |  | Схема проведения опыта: | [6 empty] | IL, д.е. = |  |  |  | 75 | [7 empty] | 75 | [6 empty] | 75 | [7 empty] | 75
Результаты испытаний | [10 empty] | Результаты испытаний | [10 empty] | 80 | [7 empty] | 80 | [6 empty] | 80 | [7 empty] | 80
[22 empty] | 85 | [7 empty] | 85 | [6 empty] | 85 | [7 empty] | 85
[22 empty] | 90 | [7 empty] | 90 | [6 empty] | 90 | [7 empty] | 90
[22 empty] | 95 | [7 empty] | 95 | [6 empty] | 95 | [7 empty] | 95
[22 empty] | 100 | [7 empty] | 100 | [6 empty] | 100 | [7 empty] | 100
[22 empty] | 105 | [7 empty] | 105 | [6 empty] | 105 | [7 empty] | 105
[22 empty] | 110 | [7 empty] | 110 | [6 empty] | 110 | [7 empty] | 110
[22 empty] | 115 | [7 empty] | 115 | [6 empty] | 115 | [7 empty] | 115
[22 empty] | 120 | [7 empty] | 120 | [6 empty] | 120 | [7 empty] | 120
[22 empty] | 125 | [7 empty] | 125 | [6 empty] | 125 | [7 empty] | 125
[22 empty] | 130 | [7 empty] | 130 | [6 empty] | 130 | [7 empty] | 130
[22 empty] | 135 | [7 empty] | 135 | [6 empty] | 135 | [7 empty] | 135
[22 empty] | 140 | [7 empty] | 140 | [6 empty] | 140 | [7 empty] | 140
[22 empty] | 145 | [7 empty] | 145 | [6 empty] | 145 | [7 empty] | 145
[22 empty] | 150 | [7 empty] | 150 | [6 empty] | 150 | [7 empty] | 150
[22 empty] | 155 | [7 empty] | 155 | [6 empty] | 155 | [7 empty] | 155
[22 empty] | 160 | [7 empty] | 160 | [6 empty] | 160 | [7 empty] | 160
[22 empty] | 165 | [7 empty] | 165 | [6 empty] | 165 | [7 empty] | 165
[22 empty] | 170 | [7 empty] | 170 | [6 empty] | 170 | [7 empty] | 170
[22 empty] | 175 | [7 empty] | 175 | [6 empty] | 175 | [7 empty] | 175
[22 empty] | 180 | [7 empty] | 180 | [6 empty] | 180 | [7 empty] | 180
[13 empty] | Давление в камере, Мпа σ3 | Вертикальная нагрузка, Мпа σ1 | Поровое давление, Мпа u
[13 empty] | 0.05 | 0.08493633 | [5 empty] | 1 | [6 empty] | σ3,кПа | σ1,кПа | u, кПа |  |  |  | 4
[13 empty] | 0.15 | 0.2220252 | [27 empty] | δ3, Мпа | δ1-δ3, МПа | δ1, МПа | δ1, КПа
[13 empty] | 0.25 | 0.3591141 | [21 empty] | С, МПа:
φ, град:
E, Мпа
[27 empty] | x | 0
[27 empty] | y |  |  |  | С, кПа | φ,°
Эффективные значения угла внутреннего трения и удельного сцепления ϕ', С'
[13 empty] | ϕ', град. = | 9
[13 empty] | С', МПа = | 0.007
|  | K0, д.е. | 0.8435655 | Эффективное напряжение, Мпа: |  |  |  |  | 0.04217828
|  | Модуль деформации E0, МПа: |  | Точки нахождения модуля Е0, Мпа (полное напряжение): |  |  |  |  | 0.04217828 | 0.05248449
|  | Модуль деформации E50, МПа: |  | qmax Давление при разрушении образца, Мпа (девиатор): |  |  |  |  | 0.03493633
|  | Коэф. Поперечной деформации, ϑ: |  | 0,5 qmax, Мпа (девиатор): |  |  |  |  | 0.01746816
| Начальник исп. лаборатории: | [6 empty] | Семиколенова Л.Г. |  |  |  |  | Начальник исп. лаборатории: |  |  |  |  | Семиколенова Л.Г.
Лист 1 , всего листов 2 | [11 empty] | Лист 2 , всего листов 2
Частичное воспроизведение протокола испытаний без письменного разрешения ООО «ИнжГео» ЗАПРЕЩАЕТСЯ | [11 empty] | Частичное воспроизведение протокола испытаний без письменного разрешения ООО «ИнжГео» ЗАПРЕЩАЕТСЯ
E0 |  |  | E50 |  | Деформация |  |  |  | Первая прочность |  |  | Вторая прочность |  |  | Третья прочность |  |  |  | К Пуассона
devE0 | epsE0 |  | dev50 | epsE50 | dev | eps | ev |  | dev1 | eps1 | ev1 | dev1 | eps1 | ev2 | dev1 | eps1 | ev3 | Глины
0.01030622 | 0.000687076 |  | 0.01746816 | 0.001746803 | 0 | 0 | 0 |  | 0 | 0 | 0 | 0.01908668 | 0.0003855866 | 0 | 0 | 0 | 0 | < 0 | 0,20-0,30
[5 empty] | 0.01030622 | 0.000687076 | -0.001284992 |  | 0.01030622 | 0.000687076 | -0.001284992 | 0.0360126 | 0.001091283 | -0.003481294 | 0.03273422 | 0.0004693043 | -0.005248382 | 0-0,25 | 0,30-0,38
Секущая модуля Е0 |  |  | Линия Q max |  | 0.01746816 | 0.001746803 | -0.007233473 |  | 0.01746816 | 0.001746803 | -0.007233473 | 0.03769251 | 0.001547521 | -0.005291372 | 0.05455704 | 0.001173261 | -0.01152563 | 0,25< | 0,38-0,45
| 0 |  |  | 0 | 0.01868051 | 0.002291147 | -0.008019645 |  | 0.01868051 | 0.002291147 | -0.008019645 | 0.04064311 | 0.002321282 | -0.005332968 | 0.06154714 | 0.002324454 | -0.01160247 | Суглинки | 0,35-0,37
[5 empty] | 0.01911937 | 0.003054863 | -0.008071033 |  | 0.01911937 | 0.003054863 | -0.008071033 | 0.04409486 | 0.003095042 | -0.005410212 | 0.06205706 | 0.003099272 | -0.01153205 | Пески и супеси | 0,30-0,35
[5 empty] | 0.02050258 | 0.003818579 | -0.008068005 |  | 0.02050258 | 0.003818579 | -0.008068005 | 0.04585566 | 0.003868803 | -0.00536491 | 0.06821246 | 0.00387409 | -0.01171521
|  |  | Линия 0,5 Q max |  | 0.02085034 | 0.004582294 | -0.008013158 |  | 0.02085034 | 0.004582294 | -0.008013158 | 0.04890022 | 0.004642563 | -0.005368537 | 0.06899105 | 0.004648907 | -0.01172187
|  |  |  | 0 | 0.02107058 | 0.00534601 | -0.008055569 |  | 0.02107058 | 0.00534601 | -0.008055569 | 0.04772464 | 0.005416324 | -0.005456459 | 0.07289 | 0.005423725 | -0.01176654
[5 empty] | 0.02180256 | 0.006109726 | -0.008137071 |  | 0.02180256 | 0.006109726 | -0.008137071 | 0.05279793 | 0.006190084 | -0.005455066 | 0.07335767 | 0.006198543 | -0.01191012
[5 empty] | 0.02297858 | 0.006873441 | -0.008190226 |  | 0.02297858 | 0.006873441 | -0.008190226 | 0.0520561 | 0.006963845 | -0.005470486 | 0.07470789 | 0.006973361 | -0.01183152
[5 empty] | 0.02319162 | 0.007637157 | -0.008139201 |  | 0.02319162 | 0.007637157 | -0.008139201 | 0.05292623 | 0.007737605 | -0.005520448 | 0.07966589 | 0.007748179 | -0.01184257
[5 empty] | 0.02410025 | 0.008400873 | -0.008283254 |  | 0.02410025 | 0.008400873 | -0.008283254 | 0.05736698 | 0.008511366 | -0.005423948 | 0.07877189 | 0.008522997 | -0.01193596
Коэфф. Точки |  |  |  |  | 0.0247665 | 0.009164589 | -0.008241392 |  | 0.0247665 | 0.009164589 | -0.008241392 | 0.05626068 | 0.009285126 | -0.005500185 | 0.07967284 | 0.009297815 | -0.01188319
[5 empty] | 0.02567777 | 0.009928304 | -0.008221936 |  | 0.02567777 | 0.009928304 | -0.008221936 | 0.05594157 | 0.01005889 | -0.00550884 | 0.08587396 | 0.01007263 | -0.01195393
[5 empty] | 0.02511525 | 0.01069202 | -0.008240164 |  | 0.02511525 | 0.01069202 | -0.008240164 | 0.0573739 | 0.01083265 | -0.005528948 | 0.08213837 | 0.01084745 | -0.01187334
[5 empty] | 0.0262777 | 0.01145574 | -0.008348076 |  | 0.0262777 | 0.01145574 | -0.008348076 | 0.05849695 | 0.01160641 | -0.00546413 | 0.08286244 | 0.01162227 | -0.01210923
[5 empty] | 0.0259596 | 0.01221945 | -0.008268498 |  | 0.0259596 | 0.01221945 | -0.008268498 | 0.05908513 | 0.01238017 | -0.005572011 | 0.08369733 | 0.01239709 | -0.01201011
[5 empty] | 0.02713955 | 0.01298317 | -0.008369874 |  | 0.02713955 | 0.01298317 | -0.008369874 | 0.0628964 | 0.01315393 | -0.005568597 | 0.090565 | 0.0131719 | -0.01206851
[5 empty] | 0.02751779 | 0.01374688 | -0.008336015 |  | 0.02751779 | 0.01374688 | -0.008336015 | 0.06174072 | 0.01392769 | -0.005578098 | 0.09055961 | 0.01394672 | -0.01205011
[5 empty] | 0.02813265 | 0.0145106 | -0.00842452 |  | 0.02813265 | 0.0145106 | -0.00842452 | 0.06355873 | 0.01470145 | -0.005584022 | 0.08869567 | 0.01472154 | -0.0120767
[5 empty] | 0.0274515 | 0.01527431 | -0.008349063 |  | 0.0274515 | 0.01527431 | -0.008349063 | 0.06049794 | 0.01547521 | -0.005537711 | 0.08993762 | 0.01549636 | -0.0120544
[5 empty] | 0.02858913 | 0.01603803 | -0.008447589 |  | 0.02858913 | 0.01603803 | -0.008447589 | 0.0613941 | 0.01624897 | -0.005506769 | 0.09039903 | 0.01627118 | -0.0121331
[5 empty] | 0.02838478 | 0.01680175 | -0.008394647 |  | 0.02838478 | 0.01680175 | -0.008394647 | 0.06337873 | 0.01702273 | -0.005492969 | 0.09076937 | 0.01704599 | -0.01203024
[5 empty] | 0.02762922 | 0.01756546 | -0.008440554 |  | 0.02762922 | 0.01756546 | -0.008440554 | 0.06441505 | 0.01779649 | -0.005596739 | 0.09259729 | 0.01782081 | -0.01205175
[5 empty] | 0.02822923 | 0.01832918 | -0.008465299 |  | 0.02822923 | 0.01832918 | -0.008465299 | 0.06298856 | 0.01857025 | -0.005489468 | 0.09439474 | 0.01859563 | -0.01199105
[5 empty] | 0.028175 | 0.01909289 | -0.008420129 |  | 0.028175 | 0.01909289 | -0.008420129 | 0.06616567 | 0.01934401 | -0.005555379 | 0.09576127 | 0.01937045 | -0.01218705
[5 empty] | 0.02848203 | 0.01985661 | -0.008335379 |  | 0.02848203 | 0.01985661 | -0.008335379 | 0.06359388 | 0.02011777 | -0.005578907 | 0.0900836 | 0.02014527 | -0.01212816
[5 empty] | 0.0291395 | 0.02062032 | -0.008430072 |  | 0.0291395 | 0.02062032 | -0.008430072 | 0.06616773 | 0.02089153 | -0.005539609 | 0.09046999 | 0.02092008 | -0.01198386
[5 empty] | 0.0286164 | 0.02138404 | -0.008407959 |  | 0.0286164 | 0.02138404 | -0.008407959 | 0.06698597 | 0.02166529 | -0.005503643 | 0.09575173 | 0.0216949 | -0.01210895
[5 empty] | 0.02995422 | 0.02214776 | -0.008366793 |  | 0.02995422 | 0.02214776 | -0.008366793 | 0.06642279 | 0.02243906 | -0.005497397 | 0.09162705 | 0.02246972 | -0.01206054
[5 empty] | 0.02967767 | 0.02291147 | -0.008493679 |  | 0.02967767 | 0.02291147 | -0.008493679 | 0.06596019 | 0.02321282 | -0.005403451 | 0.09822886 | 0.02324454 | -0.01215
[5 empty] | 0.02956358 | 0.02367519 | -0.008398707 |  | 0.02956358 | 0.02367519 | -0.008398707 | 0.06797257 | 0.02398658 | -0.005336107 | 0.09668661 | 0.02401936 | -0.01190506
[5 empty] | 0.02939054 | 0.0244389 | -0.008431367 |  | 0.02939054 | 0.0244389 | -0.008431367 | 0.06607311 | 0.02476034 | -0.005180705 | 0.09803847 | 0.02479417 | -0.01178026
[5 empty] | 0.03002333 | 0.02520262 | -0.008415313 |  | 0.03002333 | 0.02520262 | -0.008415313 | 0.06745156 | 0.0255341 | -0.005138789 | 0.09557421 | 0.02556899 | -0.01177084
[5 empty] | 0.03033573 | 0.02596633 | -0.008311876 |  | 0.03033573 | 0.02596633 | -0.008311876 | 0.06644513 | 0.02630786 | -0.004907167 | 0.09913238 | 0.02634381 | -0.0113586
[5 empty] | 0.03067102 | 0.02673005 | -0.008221788 |  | 0.03067102 | 0.02673005 | -0.008221788 | 0.06822763 | 0.02708162 | -0.004799793 | 0.09786222 | 0.02711863 | -0.01120347
[5 empty] | 0.03044175 | 0.02749377 | -0.007997024 |  | 0.03044175 | 0.02749377 | -0.007997024 | 0.06770751 | 0.02785538 | -0.004546888 | 0.09452761 | 0.02789344 | -0.01081669
[5 empty] | 0.03014444 | 0.02825748 | -0.007895902 |  | 0.03014444 | 0.02825748 | -0.007895902 | 0.06889709 | 0.02862914 | -0.004318765 | 0.09995431 | 0.02866826 | -0.01060906
[5 empty] | 0.03099073 | 0.0290212 | -0.007739384 |  | 0.03099073 | 0.0290212 | -0.007739384 | 0.06916983 | 0.0294029 | -0.004169113 | 0.1000497 | 0.02944308 | -0.01017595
[5 empty] | 0.03080944 | 0.02978491 | -0.007512996 |  | 0.03080944 | 0.02978491 | -0.007512996 | 0.0665632 | 0.03017666 | -0.003918201 | 0.09950804 | 0.0302179 | -0.009630511
[5 empty] | 0.03073828 | 0.03054863 | -0.007134851 |  | 0.03073828 | 0.03054863 | -0.007134851 | 0.06937268 | 0.03095042 | -0.003656381 | 0.09720798 | 0.03099272 | -0.009211835
[5 empty] | 0.03130613 | 0.03131234 | -0.006891938 |  | 0.03130613 | 0.03131234 | -0.006891938 | 0.0660514 | 0.03172418 | -0.003372003 | 0.1020001 | 0.03176753 | -0.008776864
[5 empty] | 0.03133589 | 0.03207606 | -0.006637314 |  | 0.03133589 | 0.03207606 | -0.006637314 | 0.06691082 | 0.03249794 | -0.003075262 | 0.1015373 | 0.03254235 | -0.008245763
[5 empty] | 0.03214601 | 0.03283978 | -0.006185956 |  | 0.03214601 | 0.03283978 | -0.006185956 | 0.06785355 | 0.0332717 | -0.002791396 | 0.0983977 | 0.03331717 | -0.007671987
[5 empty] | 0.03195095 | 0.03360349 | -0.00587955 |  | 0.03195095 | 0.03360349 | -0.00587955 | 0.06826719 | 0.03404546 | -0.002464686 | 0.1021271 | 0.03409199 | -0.007059892
[5 empty] | 0.03233349 | 0.03436721 | -0.005547936 |  | 0.03233349 | 0.03436721 | -0.005547936 | 0.07099679 | 0.03481922 | -0.00213748 | 0.09913872 | 0.03486681 | -0.00648088
[5 empty] | 0.03136119 | 0.03513092 | -0.005069744 |  | 0.03136119 | 0.03513092 | -0.005069744 | 0.07063528 | 0.03559298 | -0.001825055 | 0.1009578 | 0.03564162 | -0.005867215
[5 empty] | 0.03157367 | 0.03589464 | -0.00471255 |  | 0.03157367 | 0.03589464 | -0.00471255 | 0.06737227 | 0.03636674 | -0.00151115 | 0.1048506 | 0.03641644 | -0.005242094
[5 empty] | 0.03194836 | 0.03665835 | -0.004290926 |  | 0.03194836 | 0.03665835 | -0.004290926 | 0.06739073 | 0.03714051 | -0.001170463 | 0.1000638 | 0.03719126 | -0.004603496
[5 empty] | 0.03200797 | 0.03742207 | -0.003851953 |  | 0.03200797 | 0.03742207 | -0.003851953 | 0.06806247 | 0.03791427 | -0.0008145287 | 0.1064522 | 0.03796608 | -0.003886743
[5 empty] | 0.03291487 | 0.03818579 | -0.003354787 |  | 0.03291487 | 0.03818579 | -0.003354787 | 0.070598 | 0.03868803 | -0.0004800197 | 0.1040773 | 0.0387409 | -0.003253322
[5 empty] | 0.03187841 | 0.0389495 | -0.002901548 |  | 0.03187841 | 0.0389495 | -0.002901548 | 0.06787373 | 0.03946179 | -0.0001339263 | 0.1021836 | 0.03951571 | -0.002552823
[5 empty] | 0.03345218 | 0.03971322 | -0.002456347 |  | 0.03345218 | 0.03971322 | -0.002456347 | 0.06844191 | 0.04023555 | 0.0002147489 | 0.1067219 | 0.04029053 | -0.001852837
[5 empty] | 0.03313656 | 0.04047693 | -0.001943912 |  | 0.03313656 | 0.04047693 | -0.001943912 | 0.07178064 | 0.04100931 | 0.0005612512 | 0.1067217 | 0.04106535 | -0.001139221
[5 empty] | 0.03378 | 0.04124065 | -0.001480235 |  | 0.03378 | 0.04124065 | -0.001480235 | 0.06883577 | 0.04178307 | 0.0009103217 | 0.1071372 | 0.04184017 | -0.0004151481
[5 empty] | 0.03333237 | 0.04200436 | -0.0009828971 |  | 0.03333237 | 0.04200436 | -0.0009828971 | 0.07205701 | 0.04255683 | 0.001239148 | 0.1039218 | 0.04261499 | 0.0003033945
[5 empty] | 0.0334963 | 0.04276808 | -0.0004727966 |  | 0.0334963 | 0.04276808 | -0.0004727966 | 0.07165694 | 0.04333059 | 0.001602344 | 0.1055594 | 0.0433898 | 0.001018283
[5 empty] | 0.03407411 | 0.0435318 | 2.48825e-05 |  | 0.03407411 | 0.0435318 | 2.48825e-05 | 0.07233247 | 0.04410435 | 0.001916985 | 0.1085408 | 0.04416462 | 0.001733963
[5 empty] | 0.03427411 | 0.04429551 | 0.0005231863 |  | 0.03427411 | 0.04429551 | 0.0005231863 | 0.07116912 | 0.04487811 | 0.002256304 | 0.1090965 | 0.04493944 | 0.002456503
[5 empty] | 0.03322533 | 0.04505923 | 0.001027409 |  | 0.03322533 | 0.04505923 | 0.001027409 | 0.07304897 | 0.04565187 | 0.002605732 | 0.1027689 | 0.04571426 | 0.003130757
[5 empty] | 0.03325849 | 0.04582294 | 0.001532542 |  | 0.03325849 | 0.04582294 | 0.001532542 | 0.07286806 | 0.04642563 | 0.002896042 | 0.1059379 | 0.04648907 | 0.003862537
[5 empty] | 0.03323778 | 0.04658666 | 0.002018568 |  | 0.03323778 | 0.04658666 | 0.002018568 | 0.07051283 | 0.04719939 | 0.003230273 | 0.1087798 | 0.04726389 | 0.004565058
[5 empty] | 0.033616 | 0.04735037 | 0.002509864 |  | 0.033616 | 0.04735037 | 0.002509864 | 0.07062857 | 0.04797315 | 0.003528734 | 0.1099019 | 0.04803871 | 0.00522162
[5 empty] | 0.03337821 | 0.04811409 | 0.002998319 |  | 0.03337821 | 0.04811409 | 0.002998319 | 0.0724213 | 0.04874691 | 0.0037999 | 0.1106218 | 0.04881353 | 0.0058633
[5 empty] | 0.03484272 | 0.04887781 | 0.003459921 |  | 0.03484272 | 0.04887781 | 0.003459921 | 0.07365563 | 0.04952067 | 0.004063174 | 0.1047933 | 0.04958835 | 0.006456728
[5 empty] | 0.0339416 | 0.04964152 | 0.003933303 |  | 0.0339416 | 0.04964152 | 0.003933303 | 0.07342234 | 0.05029443 | 0.004305972 | 0.109422 | 0.05036316 | 0.007142149
[5 empty] | 0.03462679 | 0.05040524 | 0.004377561 |  | 0.03462679 | 0.05040524 | 0.004377561 | 0.07322717 | 0.0510682 | 0.004582532 | 0.1061399 | 0.05113798 | 0.007733063
[5 empty] | 0.03513221 | 0.05116895 | 0.004862826 |  | 0.03513221 | 0.05116895 | 0.004862826 | 0.0696557 | 0.05184196 | 0.004768992 | 0.1047403 | 0.0519128 | 0.008390065
[5 empty] | 0.03494255 | 0.05193267 | 0.005214179 |  | 0.03494255 | 0.05193267 | 0.005214179 | 0.07153194 | 0.05261572 | 0.004983846 | 0.1097368 | 0.05268762 | 0.008948073
[5 empty] | 0.0350356 | 0.05269638 | 0.005645828 |  | 0.0350356 | 0.05269638 | 0.005645828 | 0.07145098 | 0.05338948 | 0.00520983 | 0.1104643 | 0.05346244 | 0.009336316
[5 empty] | 0.03467674 | 0.0534601 | 0.006114793 |  | 0.03467674 | 0.0534601 | 0.006114793 | 0.07125297 | 0.05416324 | 0.005371172 | 0.1051255 | 0.05423725 | 0.01001757
[5 empty] | 0.03378042 | 0.05422382 | 0.006483874 |  | 0.03378042 | 0.05422382 | 0.006483874 | 0.07242466 | 0.054937 | 0.005505999 | 0.1099512 | 0.05501207 | 0.01036834
[5 empty] | 0.03405494 | 0.05498753 | 0.006796288 |  | 0.03405494 | 0.05498753 | 0.006796288 | 0.07305792 | 0.05571076 | 0.005700983 | 0.1073106 | 0.05578689 | 0.01076202
[5 empty] | 0.03510455 | 0.05575125 | 0.007105378 |  | 0.03510455 | 0.05575125 | 0.007105378 | 0.0734632 | 0.05648452 | 0.005846688 | 0.1078131 | 0.05656171 | 0.01120078
[5 empty] | 0.03543937 | 0.05651496 | 0.007473488 |  | 0.03543937 | 0.05651496 | 0.007473488 | 0.07235278 | 0.05725828 | 0.005881655 | 0.1087347 | 0.05733653 | 0.01159475
[5 empty] | 0.03526155 | 0.05727868 | 0.007774522 |  | 0.03526155 | 0.05727868 | 0.007774522 | 0.07374471 | 0.05803204 | 0.005903702 | 0.1072408 | 0.05811134 | 0.01205892
[5 empty] | 0.03431591 | 0.05804239 | 0.008018417 |  | 0.03431591 | 0.05804239 | 0.008018417 | 0.0720252 | 0.0588058 | 0.005986934 | 0.1099696 | 0.05888616 | 0.01223276
[5 empty] | 0.03537555 | 0.05880611 | 0.008284768 |  | 0.03537555 | 0.05880611 | 0.008284768 | 0.07360158 | 0.05957956 | 0.006028196 | 0.108954 | 0.05966098 | 0.01253182
[5 empty] | 0.03521786 | 0.05956983 | 0.008429215 |  | 0.03521786 | 0.05956983 | 0.008429215 | 0.07068754 | 0.06035332 | 0.006007346 | 0.1121986 | 0.0604358 | 0.01270869
[5 empty] | 0.03429149 | 0.06033354 | 0.008682811 |  | 0.03429149 | 0.06033354 | 0.008682811 | 0.07178178 | 0.06112708 | 0.005936585 | 0.1118408 | 0.06121061 | 0.01283872
[5 empty] | 0.03501565 | 0.06109726 | 0.008814399 |  | 0.03501565 | 0.06109726 | 0.008814399 | 0.07328751 | 0.06190084 | 0.005968215 | 0.1106087 | 0.06198543 | 0.01288259
[5 empty] | 0.0352938 | 0.06186097 | 0.008854459 |  | 0.0352938 | 0.06186097 | 0.008854459 | 0.07049952 | 0.0626746 | 0.005950944 | 0.1091141 | 0.06276025 | 0.0130109
[5 empty] | 0.03412342 | 0.06262469 | 0.008928208 |  | 0.03412342 | 0.06262469 | 0.008928208 | 0.07098719 | 0.06344836 | 0.005866286 | 0.1079996 | 0.06353507 | 0.01299457
[5 empty] | 0.03493633 | 0.0633884 | 0.009024291 |  | 0.03493633 | 0.0633884 | 0.009024291 | 0.0724194 | 0.06422212 | 0.005812024 | 0.1064103 | 0.06430989 | 0.01304766
[5 empty] | 0.03498688 | 0.06415212 | 0.009065389 |  | 0.03498688 | 0.06415212 | 0.009065389 | 0.07384191 | 0.06499588 | 0.005744714 | 0.1121379 | 0.0650847 | 0.01292253
[5 empty] | 0.03508466 | 0.06491584 | 0.009004086 |  | 0.03508466 | 0.06491584 | 0.009004086 | 0.07314862 | 0.06576965 | 0.005675298 | 0.1060072 | 0.06585952 | 0.01272911
[5 empty] | 0.03437979 | 0.06567955 | 0.008878212 |  | 0.03437979 | 0.06567955 | 0.008878212 | 0.07264685 | 0.06654341 | 0.005528905 | 0.1060446 | 0.06663434 | 0.01263177
[5 empty] | 0.03510589 | 0.06644327 | 0.008865063 |  | 0.03510589 | 0.06644327 | 0.008865063 | 0.07280196 | 0.06731717 | 0.005431569 | 0.1084072 | 0.06740916 | 0.01249133
[5 empty] | 0.0353522 | 0.06720698 | 0.008634683 |  | 0.0353522 | 0.06720698 | 0.008634683 | 0.07053536 | 0.06809093 | 0.005374695 | 0.1059157 | 0.06818398 | 0.01237066
[5 empty] | 0.03560288 | 0.0679707 | 0.008575565 |  | 0.03560288 | 0.0679707 | 0.008575565 | 0.07049884 | 0.06886469 | 0.005180147 | 0.1093028 | 0.06895879 | 0.01211272
[5 empty] | 0.03459377 | 0.06873441 | 0.008476642 |  | 0.03459377 | 0.06873441 | 0.008476642 | 0.07021179 | 0.06963845 | 0.005093002 | 0.107012 | 0.06973361 | 0.0117237
[5 empty] | 0.03519312 | 0.06949813 | 0.008194003 |  | 0.03519312 | 0.06949813 | 0.008194003 | 0.0701171 | 0.07041221 | 0.004955959 | 0.1104903 | 0.07050843 | 0.01153835
[5 empty] | 0.03483876 | 0.07026185 | 0.008103658 |  | 0.03483876 | 0.07026185 | 0.008103658 | 0.07193844 | 0.07118597 | 0.004835222 | 0.1066435 | 0.07128325 | 0.01135691
[5 empty] | 0.03490492 | 0.07102556 | 0.00790579 |  | 0.03490492 | 0.07102556 | 0.00790579 | 0.07107887 | 0.07195973 | 0.00473244 | 0.1099628 | 0.07205807 | 0.01105639
[5 empty] | 0.03449321 | 0.07178928 | 0.007595826 |  | 0.03449321 | 0.07178928 | 0.007595826 | 0.06891193 | 0.07273349 | 0.00456823 | 0.1067853 | 0.07283288 | 0.01062347
[5 empty] | 0.03443423 | 0.07255299 | 0.00742564 |  | 0.03443423 | 0.07255299 | 0.00742564 | 0.06870506 | 0.07350725 | 0.00451674 | 0.1074733 | 0.0736077 | 0.01044004
[5 empty] | 0.03532842 | 0.07331671 | 0.007082902 |  | 0.03532842 | 0.07331671 | 0.007082902 | 0.06897787 | 0.07428101 | 0.004327773 | 0.1083696 | 0.07438252 | 0.01017132
[5 empty] | 0.03494987 | 0.07408042 | 0.006867716 |  | 0.03494987 | 0.07408042 | 0.006867716 | 0.06807756 | 0.07505477 | 0.004197195 | 0.1100111 | 0.07515734 | 0.009666213
[5 empty] | 0.0348562 | 0.07484414 | 0.006663734 |  | 0.0348562 | 0.07484414 | 0.006663734 | 0.07102568 | 0.07582853 | 0.004095282 | 0.1099271 | 0.07593216 | 0.009462896
[5 empty] | 0.03379681 | 0.07560786 | 0.006460375 |  | 0.03379681 | 0.07560786 | 0.006460375 | 0.07035739 | 0.07660229 | 0.004003081 | 0.1107319 | 0.07670697 | 0.00908823
[5 empty] | 0.0342978 | 0.07637157 | 0.006118904 |  | 0.0342978 | 0.07637157 | 0.006118904 | 0.06805912 | 0.07737605 | 0.003804365 | 0.1061639 | 0.07748179 | 0.008793856
[5 empty] | 0.03411223 | 0.07713529 | 0.005910163 |  | 0.03411223 | 0.07713529 | 0.005910163 | 0.06912046 | 0.07814981 | 0.003725119 | 0.1063505 | 0.07825661 | 0.008404612
[5 empty] | 0.03387385 | 0.077899 | 0.005618234 |  | 0.03387385 | 0.077899 | 0.005618234 | 0.06877174 | 0.07892357 | 0.003564993 | 0.1074612 | 0.07903143 | 0.0081302
[5 empty] | 0.03395356 | 0.07866272 | 0.005475146 |  | 0.03395356 | 0.07866272 | 0.005475146 | 0.06942862 | 0.07969733 | 0.003481168 | 0.104635 | 0.07980624 | 0.007809742
[5 empty] | 0.03368581 | 0.07942643 | 0.005210421 |  | 0.03368581 | 0.07942643 | 0.005210421 | 0.06745191 | 0.0804711 | 0.003346421 | 0.108236 | 0.08058106 | 0.007509796
[5 empty] | 0.03461054 | 0.08019015 | 0.005031066 |  | 0.03461054 | 0.08019015 | 0.005031066 | 0.06899991 | 0.08124486 | 0.003240234 | 0.1073661 | 0.08135588 | 0.007354936
[5 empty] | 0.03454019 | 0.08095387 | 0.004763849 |  | 0.03454019 | 0.08095387 | 0.004763849 | 0.06743659 | 0.08201862 | 0.003172395 | 0.1077773 | 0.0821307 | 0.007019316
[5 empty] | 0.0337544 | 0.08171758 | 0.004666407 |  | 0.0337544 | 0.08171758 | 0.004666407 | 0.07055017 | 0.08279238 | 0.00308905 | 0.1086475 | 0.08290552 | 0.006771265
[5 empty] | 0.03463745 | 0.0824813 | 0.004486979 |  | 0.03463745 | 0.0824813 | 0.004486979 | 0.06880876 | 0.08356614 | 0.003003615 | 0.1032375 | 0.08368033 | 0.006567543
[5 empty] | 0.03385785 | 0.08324501 | 0.004288419 |  | 0.03385785 | 0.08324501 | 0.004288419 | 0.06748292 | 0.0843399 | 0.002923428 | 0.1071659 | 0.08445515 | 0.00642555
[5 empty] | 0.03371444 | 0.08400873 | 0.004233038 |  | 0.03371444 | 0.08400873 | 0.004233038 | 0.06995038 | 0.08511366 | 0.002867174 | 0.1035708 | 0.08522997 | 0.006228135
[5 empty] | 0.03368697 | 0.08477245 | 0.004150924 |  | 0.03368697 | 0.08477245 | 0.004150924 | 0.06614021 | 0.08588742 | 0.002833002 | 0.1066334 | 0.08600479 | 0.005996523
[5 empty] | 0.03293947 | 0.08553616 | 0.00403362 |  | 0.03293947 | 0.08553616 | 0.00403362 | 0.06847147 | 0.08666118 | 0.002755566 | 0.1050281 | 0.08677961 | 0.00598457
[5 empty] | 0.03306888 | 0.08629988 | 0.004045429 |  | 0.03306888 | 0.08629988 | 0.004045429 | 0.06873261 | 0.08743494 | 0.002722745 | 0.1047372 | 0.08755442 | 0.005891539
[5 empty] | 0.03325315 | 0.08706359 | 0.003997041 |  | 0.03325315 | 0.08706359 | 0.003997041 | 0.06925339 | 0.0882087 | 0.002708864 | 0.1055811 | 0.08832924 | 0.005844456
[5 empty] | 0.03407026 | 0.08782731 | 0.003992792 |  | 0.03407026 | 0.08782731 | 0.003992792 | 0.06491232 | 0.08898246 | 0.002704826 | 0.1059214 | 0.08910406 | 0.00577732
[5 empty] | 0.03334262 | 0.08859102 | 0.004108186 |  | 0.03334262 | 0.08859102 | 0.004108186 | 0.06845217 | 0.08975622 | 0.002695035 | 0.1027679 | 0.08987888 | 0.00585445
[5 empty] | 0.03251682 | 0.08935474 | 0.004169183 |  | 0.03251682 | 0.08935474 | 0.004169183 | 0.06711898 | 0.09052998 | 0.002742337 | 0.1070432 | 0.0906537 | 0.005863451
[5 empty] | 0.03326951 | 0.09011846 | 0.004214555 |  | 0.03326951 | 0.09011846 | 0.004214555 | 0.06504167 | 0.09130374 | 0.002727992 | 0.1065052 | 0.09142851 | 0.005962459
[5 empty] | 0.03260947 | 0.09088217 | 0.004314825 |  | 0.03260947 | 0.09088217 | 0.004314825 | 0.06805725 | 0.0920775 | 0.002802438 | 0.1009965 | 0.09220333 | 0.006099456
[5 empty] | 0.03199184 | 0.09164589 | 0.004373417 |  | 0.03199184 | 0.09164589 | 0.004373417 | 0.06536524 | 0.09285126 | 0.002815658 | 0.1025255 | 0.09297815 | 0.006242932
[5 empty] | 0.03195304 | 0.0924096 | 0.004551008 |  | 0.03195304 | 0.0924096 | 0.004551008 | 0.06511069 | 0.09362502 | 0.002859591 | 0.1050681 | 0.09375297 | 0.006423685
[5 empty] | 0.0318434 | 0.09317332 | 0.004644447 |  | 0.0318434 | 0.09317332 | 0.004644447 | 0.06446963 | 0.09439878 | 0.002889234 | 0.1020679 | 0.09452779 | 0.006512454
[5 empty] | 0.03240903 | 0.09393703 | 0.004803231 |  | 0.03240903 | 0.09393703 | 0.004803231 | 0.06546298 | 0.09517255 | 0.002979171 | 0.1004532 | 0.0953026 | 0.00676672
[5 empty] | 0.03078111 | 0.09470075 | 0.004916734 |  | 0.03078111 | 0.09470075 | 0.004916734 | 0.06333256 | 0.09594631 | 0.002985861 | 0.1033146 | 0.09607742 | 0.006924345
[5 empty] | 0.03052851 | 0.09546447 | 0.00508427 |  | 0.03052851 | 0.09546447 | 0.00508427 | 0.06491396 | 0.09672007 | 0.003103028 | 0.101515 | 0.09685224 | 0.007229844
[5 empty] | 0.03088027 | 0.09622818 | 0.005245398 |  | 0.03088027 | 0.09622818 | 0.005245398 | 0.06236417 | 0.09749383 | 0.003157746 | 0.1014209 | 0.09762706 | 0.007470396
[5 empty] | 0.03075326 | 0.0969919 | 0.005456256 |  | 0.03075326 | 0.0969919 | 0.005456256 | 0.06105122 | 0.09826759 | 0.003227027 | 0.09666756 | 0.09840187 | 0.007626932
[5 empty] | 0.03047613 | 0.09775561 | 0.005617248 |  | 0.03047613 | 0.09775561 | 0.005617248 | 0.06164983 | 0.09904135 | 0.003306814 | 0.1022865 | 0.09917669 | 0.007966556
[5 empty] | 0.03061329 | 0.09851933 | 0.005750845 |  | 0.03061329 | 0.09851933 | 0.005750845 | 0.06300706 | 0.09981511 | 0.00334801 | 0.09942208 | 0.09995151 | 0.008098757
[5 empty] | 0.02942422 | 0.09928304 | 0.005953588 |  | 0.02942422 | 0.09928304 | 0.005953588 | 0.0618445 | 0.1005889 | 0.003471038 | 0.09719788 | 0.1007263 | 0.008348299
[5 empty] | 0.02910329 | 0.1000468 | 0.006067378 |  | 0.02910329 | 0.1000468 | 0.006067378 | 0.06123987 | 0.1013626 | 0.003489261 | 0.09655255 | 0.1015011 | 0.008706187
[5 empty] | 0.0298198 | 0.1008105 | 0.006242788 |  | 0.0298198 | 0.1008105 | 0.006242788 | 0.06024537 | 0.1021364 | 0.003597976 | 0.09485034 | 0.102276 | 0.008946784
[5 empty] | 0.02870469 | 0.1015742 | 0.00637623 |  | 0.02870469 | 0.1015742 | 0.00637623 | 0.05888738 | 0.1029102 | 0.003660966 | 0.09825764 | 0.1030508 | 0.009086458
[5 empty] | 0.02856806 | 0.1023379 | 0.006481948 |  | 0.02856806 | 0.1023379 | 0.006481948 | 0.06157529 | 0.1036839 | 0.003740285 | 0.09549882 | 0.1038256 | 0.009219322
[5 empty] | 0.0286891 | 0.1031016 | 0.006725999 |  | 0.0286891 | 0.1031016 | 0.006725999 | 0.05738287 | 0.1044577 | 0.00384296 | 0.09736481 | 0.1046004 | 0.00941307
[5 empty] | 0.02830684 | 0.1038653 | 0.006745589 |  | 0.02830684 | 0.1038653 | 0.006745589 | 0.06056093 | 0.1052314 | 0.003921146 | 0.09265128 | 0.1053752 | 0.009637202
[5 empty] | 0.02866642 | 0.1046291 | 0.006950717 |  | 0.02866642 | 0.1046291 | 0.006950717 | 0.0596624 | 0.1060052 | 0.003935633 | 0.09204922 | 0.1061501 | 0.009881773
[5 empty] | 0.02809826 | 0.1053928 | 0.006982629 |  | 0.02809826 | 0.1053928 | 0.006982629 | 0.05927261 | 0.106779 | 0.004053824 | 0.09036184 | 0.1069249 | 0.01006576
[5 empty] | 0.02891035 | 0.1061565 | 0.007082643 |  | 0.02891035 | 0.1061565 | 0.007082643 | 0.05980866 | 0.1075527 | 0.004122238 | 0.09247031 | 0.1076997 | 0.01014819
[5 empty] | 0.02753426 | 0.1069202 | 0.007098344 |  | 0.02753426 | 0.1069202 | 0.007098344 | 0.05875556 | 0.1083265 | 0.004151766 | 0.09147424 | 0.1084745 | 0.01029722
[5 empty] | 0.02835122 | 0.1076839 | 0.007201565 |  | 0.02835122 | 0.1076839 | 0.007201565 | 0.05566477 | 0.1091002 | 0.004241276 | 0.09374744 | 0.1092493 | 0.01035993
[5 empty] | 0.02757252 | 0.1084476 | 0.007212073 |  | 0.02757252 | 0.1084476 | 0.007212073 | 0.05741117 | 0.109874 | 0.004248771 | 0.09197837 | 0.1100241 | 0.01042783
[5 empty] | 0.02739714 | 0.1092113 | 0.007253366 |  | 0.02739714 | 0.1092113 | 0.007253366 | 0.0583269 | 0.1106478 | 0.004297138 | 0.09048679 | 0.110799 | 0.01039111
[5 empty] | 0.02880107 | 0.1099751 | 0.007338608 |  | 0.02880107 | 0.1099751 | 0.007338608 | 0.05851661 | 0.1114215 | 0.00439358 | 0.09498082 | 0.1115738 | 0.01061029
[5 empty] | 0.02878281 | 0.1107388 | 0.007397988 |  | 0.02878281 | 0.1107388 | 0.007397988 | 0.05790693 | 0.1121953 | 0.004390938 | 0.09188638 | 0.1123486 | 0.01064792
[5 empty] | 0.02742228 | 0.1115025 | 0.007433139 |  | 0.02742228 | 0.1115025 | 0.007433139 | 0.05835525 | 0.112969 | 0.004427346 | 0.09367896 | 0.1131234 | 0.01065828
[5 empty] | 0.02804587 | 0.1122662 | 0.007537814 |  | 0.02804587 | 0.1122662 | 0.007537814 | 0.05752068 | 0.1137428 | 0.00447162 | 0.0904226 | 0.1138982 | 0.01074025
[5 empty] | 0.02879443 | 0.1130299 | 0.00752735 |  | 0.02879443 | 0.1130299 | 0.00752735 | 0.05834385 | 0.1145166 | 0.004487839 | 0.09368239 | 0.1146731 | 0.0109642
[5 empty] | 0.02864622 | 0.1137936 | 0.007543494 |  | 0.02864622 | 0.1137936 | 0.007543494 | 0.05693285 | 0.1152903 | 0.004523985 | 0.08965099 | 0.1154479 | 0.01092039
[5 empty] | 0.0279453 | 0.1145574 | 0.007627316 |  | 0.0279453 | 0.1145574 | 0.007627316 | 0.05891659 | 0.1160641 | 0.00458929 | 0.08807769 | 0.1162227 | 0.01112948
[5 empty] | 0.02749492 | 0.1153211 | 0.007713273 |  | 0.02749492 | 0.1153211 | 0.007713273 | 0.05767417 | 0.1168378 | 0.00458956 | 0.0926641 | 0.1169975 | 0.01110206
[5 empty] | 0.02846318 | 0.1160848 | 0.007683685 |  | 0.02846318 | 0.1160848 | 0.007683685 | 0.05515192 | 0.1176116 | 0.00471455 | 0.08667717 | 0.1177723 | 0.01115638
[5 empty] | 0.02733678 | 0.1168485 | 0.007800481 |  | 0.02733678 | 0.1168485 | 0.007800481 | 0.05858486 | 0.1183854 | 0.004729194 | 0.09119452 | 0.1185471 | 0.01139492
[5 empty] | 0.02796318 | 0.1176122 | 0.00786649 |  | 0.02796318 | 0.1176122 | 0.00786649 | 0.05482653 | 0.1191591 | 0.004789215 | 0.08617185 | 0.119322 | 0.01145585
[5 empty] | 0.02830187 | 0.1183759 | 0.007967535 |  | 0.02830187 | 0.1183759 | 0.007967535 | 0.05642161 | 0.1199329 | 0.004734106 | 0.09214635 | 0.1200968 | 0.01142948
[5 empty] | 0.02802647 | 0.1191397 | 0.007938297 |  | 0.02802647 | 0.1191397 | 0.007938297 | 0.05539437 | 0.1207066 | 0.004839141 | 0.08893117 | 0.1208716 | 0.01165473
[5 empty] | 0.02728532 | 0.1199034 | 0.007991271 |  | 0.02728532 | 0.1199034 | 0.007991271 | 0.05589669 | 0.1214804 | 0.004886184 | 0.08677292 | 0.1216464 | 0.01156347
[5 empty] | 0.02817771 | 0.1206671 | 0.00796002 |  | 0.02817771 | 0.1206671 | 0.00796002 | 0.05503773 | 0.1222542 | 0.004883668 | 0.0917277 | 0.1224212 | 0.01161987
[5 empty] | 0.02718958 | 0.1214308 | 0.008086296 |  | 0.02718958 | 0.1214308 | 0.008086296 | 0.05816295 | 0.1230279 | 0.004934926 | 0.08920419 | 0.123196 | 0.01171259
[5 empty] | 0.02830022 | 0.1221945 | 0.008067271 |  | 0.02830022 | 0.1221945 | 0.008067271 | 0.05627487 | 0.1238017 | 0.004921052 | 0.09006707 | 0.1239709 | 0.0118897
[5 empty] | 0.02840896 | 0.1229582 | 0.008166025 |  | 0.02840896 | 0.1229582 | 0.008166025 | 0.05824576 | 0.1245754 | 0.005006059 | 0.08941199 | 0.1247457 | 0.01188448
[5 empty] | 0.0278195 | 0.1237219 | 0.008193107 |  | 0.0278195 | 0.1237219 | 0.008193107 | 0.05625799 | 0.1253492 | 0.005027475 | 0.08882855 | 0.1255205 | 0.01189029
[5 empty] | 0.028046 | 0.1244857 | 0.008205155 |  | 0.028046 | 0.1244857 | 0.008205155 | 0.05804493 | 0.126123 | 0.005077191 | 0.08457189 | 0.1262953 | 0.01198575
[5 empty] | 0.02682192 | 0.1252494 | 0.008362912 |  | 0.02682192 | 0.1252494 | 0.008362912 | 0.05653469 | 0.1268967 | 0.005061405 | 0.08868569 | 0.1270701 | 0.01203776
[5 empty] | 0.02797298 | 0.1260131 | 0.008410892 |  | 0.02797298 | 0.1260131 | 0.008410892 | 0.05560334 | 0.1276705 | 0.005177012 | 0.0844751 | 0.127845 | 0.01212852
[5 empty] | 0.02719289 | 0.1267768 | 0.008416991 |  | 0.02719289 | 0.1267768 | 0.008416991 | 0.05582733 | 0.1284442 | 0.00517386 | 0.08643611 | 0.1286198 | 0.01226846
[5 empty] | 0.02831349 | 0.1275405 | 0.008346943 |  | 0.02831349 | 0.1275405 | 0.008346943 | 0.05632026 | 0.129218 | 0.005214508 | 0.08853338 | 0.1293946 | 0.01237203
[5 empty] | 0.02794578 | 0.1283042 | 0.008526117 |  | 0.02794578 | 0.1283042 | 0.008526117 | 0.05557868 | 0.1299918 | 0.005268386 | 0.08747019 | 0.1301694 | 0.01242377
[5 empty] | 0.02798188 | 0.129068 | 0.008505167 |  | 0.02798188 | 0.129068 | 0.008505167 | 0.05669166 | 0.1307655 | 0.005239897 | 0.08839593 | 0.1309442 | 0.01247143
[5 empty] | 0.02779388 | 0.1298317 | 0.00857402 |  | 0.02779388 | 0.1298317 | 0.00857402 | 0.05451189 | 0.1315393 | 0.005279032 | 0.08838404 | 0.131719 | 0.01253496
[5 empty] | 0.02740516 | 0.1305954 | 0.008566793 |  | 0.02740516 | 0.1305954 | 0.008566793 | 0.05723254 | 0.1323131 | 0.005282582 | 0.08837654 | 0.1324939 | 0.01267239
[5 empty] | 0.02674614 | 0.1313591 | 0.008569404 |  | 0.02674614 | 0.1313591 | 0.008569404 | 0.05734014 | 0.1330868 | 0.005385474 | 0.0848488 | 0.1332687 | 0.01270543
[5 empty] | 0.02668424 | 0.1321228 | 0.008663992 |  | 0.02668424 | 0.1321228 | 0.008663992 | 0.05555618 | 0.1338606 | 0.005362025 | 0.08344293 | 0.1340435 | 0.01267705
[5 empty] | 0.02716491 | 0.1328865 | 0.008588176 |  | 0.02716491 | 0.1328865 | 0.008588176 | 0.05381524 | 0.1346343 | 0.005424091 | 0.08479307 | 0.1348183 | 0.01265905
[5 empty] | 0.02702676 | 0.1336503 | 0.008670543 |  | 0.02702676 | 0.1336503 | 0.008670543 | 0.05680666 | 0.1354081 | 0.005482657 | 0.08437013 | 0.1355931 | 0.01273211
[5 empty] | 0.0272143 | 0.134414 | 0.008801956 |  | 0.0272143 | 0.134414 | 0.008801956 | 0.05745411 | 0.1361819 | 0.005491125 | 0.08683399 | 0.136368 | 0.01277542
[5 empty] | 0.02800594 | 0.1351777 | 0.008773605 |  | 0.02800594 | 0.1351777 | 0.008773605 | 0.05545025 | 0.1369556 | 0.005447073 | 0.08464545 | 0.1371428 | 0.01292772
[5 empty] | 0.02791595 | 0.1359414 | 0.008706879 |  | 0.02791595 | 0.1359414 | 0.008706879 | 0.05527796 | 0.1377294 | 0.005574139 | 0.08336782 | 0.1379176 | 0.01295748
[5 empty] | 0.0272851 | 0.1367051 | 0.008737133 |  | 0.0272851 | 0.1367051 | 0.008737133 | 0.05572369 | 0.1385031 | 0.005554908 | 0.08192915 | 0.1386924 | 0.01291395
[5 empty] | 0.0278616 | 0.1374688 | 0.008838743 |  | 0.0278616 | 0.1374688 | 0.008838743 | 0.05610895 | 0.1392769 | 0.005544634 | 0.0873879 | 0.1394672 | 0.01291875
[5 empty] | 0.02795907 | 0.1382325 | 0.008861648 |  | 0.02795907 | 0.1382325 | 0.008861648 | 0.05692699 | 0.1400507 | 0.005565303 | 0.08595969 | 0.140242 | 0.0130494
[5 empty] | 0.02760091 | 0.1389963 | 0.008842498 |  | 0.02760091 | 0.1389963 | 0.008842498 | 0.05443783 | 0.1408244 | 0.005585812 | 0.08276652 | 0.1410169 | 0.01319834
[5 empty] | 0.02807069 | 0.13976 | 0.008956444 |  | 0.02807069 | 0.13976 | 0.008956444 | 0.05433389 | 0.1415982 | 0.00566153 | 0.08482755 | 0.1417917 | 0.01324614
[5 empty] | 0.02778337 | 0.1405237 | 0.008936584 |  | 0.02778337 | 0.1405237 | 0.008936584 | 0.0535944 | 0.1423719 | 0.005642202 | 0.08515603 | 0.1425665 | 0.01310106
[5 empty] | 0.02805324 | 0.1412874 | 0.009024476 |  | 0.02805324 | 0.1412874 | 0.009024476 | 0.05548579 | 0.1431457 | 0.005672496 | 0.08582425 | 0.1433413 | 0.01330552
[5 empty] | 0.02673151 | 0.1420511 | 0.009050427 |  | 0.02673151 | 0.1420511 | 0.009050427 | 0.0546257 | 0.1439195 | 0.005718106 | 0.08706576 | 0.1441161 | 0.01325997
[5 empty] | 0.02656983 | 0.1428148 | 0.009057161 |  | 0.02656983 | 0.1428148 | 0.009057161 | 0.05520479 | 0.1446932 | 0.0057832 | 0.08283897 | 0.1448909 | 0.01338837
[5 empty] | 0.02746742 | 0.1435786 | 0.009000457 |  | 0.02746742 | 0.1435786 | 0.009000457 | 0.05557973 | 0.145467 | 0.0057252 | 0.08646238 | 0.1456658 | 0.01315894
[5 empty] | 0.02739186 | 0.1443423 | 0.008925975 |  | 0.02739186 | 0.1443423 | 0.008925975 | 0.05591486 | 0.1462407 | 0.005816035 | 0.08151659 | 0.1464406 | 0.01318464
[5 empty] | 0.02663698 | 0.145106 | 0.009076526 |  | 0.02663698 | 0.145106 | 0.009076526 | 0.05657984 | 0.1470145 | 0.005847992 | 0.08058201 | 0.1472154 | 0.01326953
[5 empty] | 0.02754383 | 0.1458697 | 0.008954896 |  | 0.02754383 | 0.1458697 | 0.008954896 | 0.05605511 | 0.1477883 | 0.005811794 | 0.08589064 | 0.1479902 | 0.01325092
[5 empty] | 0.02669748 | 0.1466334 | 0.009022572 |  | 0.02669748 | 0.1466334 | 0.009022572 | 0.05735917 | 0.148562 | 0.005829204 | 0.08220149 | 0.148765 | 0.01333828
[5 empty] | 0.0269642 | 0.1473971 | 0.008988429 |  | 0.0269642 | 0.1473971 | 0.008988429 | 0.05724776 | 0.1493358 | 0.005813623 | 0.08478801 | 0.1495399 | 0.0134155
[5 empty] | 0.02682205 | 0.1481608 | 0.009094295 |  | 0.02682205 | 0.1481608 | 0.009094295 | 0.05531044 | 0.1501095 | 0.005815159 | 0.08334736 | 0.1503147 | 0.01334847
[5 empty] | 0.02762286 | 0.1489246 | 0.008986537 |  | 0.02762286 | 0.1489246 | 0.008986537 | 0.05479117 | 0.1508833 | 0.005898504 | 0.0807142 | 0.1510895 | 0.01348686
[5 empty] | 0.02724239 | 0.1496883 | 0.009108772 |  | 0.02724239 | 0.1496883 | 0.009108772 | 0.05702428 | 0.1516571 | 0.005858889 | 0.0819548 | 0.1518643 | 0.01351029
[5 empty] | 0.0268625 | 0.150452 | 0.009077052 |  | 0.0268625 | 0.150452 | 0.009077052 | 0.05513218 | 0.1524308 | 0.005881196 | 0.08216939 | 0.1526391 | 0.01340507
[5 empty] | 0.02746413 | 0.1512157 | 0.009014768 |  | 0.02746413 | 0.1512157 | 0.009014768 | 0.0566083 | 0.1532046 | 0.005874257 | 0.0804918 | 0.1534139 | 0.01355925
[5 empty] | 0.02788867 | 0.1519794 | 0.00899733573 |  | 0.02788867 | 0.1519794 | 0.00899733573 | 0.05625863 | 0.1539783 | 0.00597217356 | 0.08245423 | 0.1541888 | 0.01336842208