## 1
Общество с ограниченной ответственностью "Инженерная геология" (ООО "ИнжГео") | [10 empty] | Общество с ограниченной ответственностью "Инженерная геология" (ООО "ИнжГео")
Юр. адрес: 117279, г. Москва, ул. Миклухо-Маклая, 36 а, этаж 5, пом. XXIII к. 76-84 | [10 empty] | Юр. адрес: 117279, г. Москва, ул. Миклухо-Маклая, 36 а, этаж 5, пом. XXIII к. 76-84 | [9 empty] | нагр |  |  | X0 | Y0 | R |  | нагр |  |  |  | X0 | Y0 | R | нагр |  |  |  | X0 | Y0 | R |  | нагр |  |  |  | X0 | Y0 | R
Телефон/факс +7 (495) 132-30-00, Адрес электронной почты inbox@inj-geo.ru | [10 empty] | Телефон/факс +7 (495) 132-30-00, Адрес электронной почты inbox@inj-geo.ru | [13 empty] | 0 | [7 empty] | 0 | [6 empty] | 0 | [7 empty] | 0
[21 empty] | девиатор | [6 empty] | девиатор | [6 empty] | девиатор | [7 empty] | девиатор
Испытательная лаборатория ООО «ИнжГео» | [10 empty] | Испытательная лаборатория ООО «ИнжГео» | [9 empty] | x0 | Угол | X | Y |  |  |  | x0 |  | Угол | X | Y |  |  | x0 |  | Угол | X | Y |  |  |  | x0 |  | Угол | X | Y
Адрес места осуществления деятельности лаборатории: г. Москва, просп. Вернадского, д. 51, стр. 1 | [10 empty] | Адрес места осуществления деятельности лаборатории: г. Москва, просп. Вернадского, д. 51, стр. 1 | [10 empty] | 0 | [7 empty] | 0 | [6 empty] | 0 | [7 empty] | 0
Телефон +7(910)4557682, E-mail: slg85@mail.ru | [10 empty] | Телефон +7(910)4557682, E-mail: slg85@mail.ru | [10 empty] | 5 | [7 empty] | 5 | [6 empty] | 5 | [7 empty] | 5
[22 empty] | 10 | [7 empty] | 10 | [6 empty] | 10 | [7 empty] | 10
Протокол испытаний № 13-63/28 от 26-11-2022 | [21 empty] | 15 | [7 empty] | 15 | [6 empty] | 15 | [7 empty] | 15
Наименование и адрес заказчика: Переход трубопровода через р. Енисей | [21 empty] | 20 | [7 empty] | 20 | [6 empty] | 20 | [7 empty] | 20
Наименование объекта: ООО Регионстрой | [21 empty] | 25 | [7 empty] | 25 | [6 empty] | 25 | [7 empty] | 25
Наименование используемого метода/методики: ГОСТ 12248.4-2020 | [21 empty] | 30 | [7 empty] | 30 | [6 empty] | 30 | [7 empty] | 30
Условия проведения испытания: температура окружающей среды (18 - 25)0С, влажность воздуха (40 - 75)% | [21 empty] | 35 | [7 empty] | 35 | [6 empty] | 35 | [7 empty] | 35
Дата получение объекта подлежащего испытаниям: 30-10-2022 | [21 empty] | 40 | [7 empty] | 40 | [6 empty] | 40 | [7 empty] | 40
Дата испытания: 25.10.2022-19.11.2028 | [21 empty] | 45 | [7 empty] | 45 | [6 empty] | 45 | [7 empty] | 45
Испытание грунтов методом трехосного сжатия | [10 empty] | Испытание грунтов методом трехосного сжатия | [10 empty] | 50 | [7 empty] | 50 | [6 empty] | 50 | [7 empty] | 50
Лабораторный номер: |  | 1063 | [5 empty] | We, % = | 0.331811285 |  | Лабораторный номер: | [6 empty] | We, % = |  |  |  | 55 | [7 empty] | 55 | [6 empty] | 55 | [7 empty] | 55
Номер скважины: |  | BH-087 | [5 empty] | ρ, г/см3 = | 1.83 |  | Номер скважины: | [6 empty] | ρ, г/см3 = |  |  |  | 60 | [7 empty] | 60 | [6 empty] | 60 | [7 empty] | 60
Глубина отбора, м: |  | 3.4 | [5 empty] | ρs, г/см3 = | 2.7 |  | Глубина отбора, м: | [6 empty] | ρs, г/см3 = |  |  |  | 65 | [7 empty] | 65 | [6 empty] | 65 | [7 empty] | 65
Наименование грунта: |  | Суглинок, после оттаивания текучепластичный, легкий пылеватый | [5 empty] | e, д.е. = | 0.9649675 |  | Наименование грунта: | [6 empty] | e, д.е. = |  |  |  | 70 | [7 empty] | 70 | [6 empty] | 70 | [7 empty] | 70
Схема проведения опыта: |  | КД | [5 empty] | IL, д.е. = | 0.855 |  | Схема проведения опыта: | [6 empty] | IL, д.е. = |  |  |  | 75 | [7 empty] | 75 | [6 empty] | 75 | [7 empty] | 75
Результаты испытаний | [10 empty] | Результаты испытаний | [10 empty] | 80 | [7 empty] | 80 | [6 empty] | 80 | [7 empty] | 80
[22 empty] | 85 | [7 empty] | 85 | [6 empty] | 85 | [7 empty] | 85
[22 empty] | 90 | [7 empty] | 90 | [6 empty] | 90 | [7 empty] | 90
[22 empty] | 95 | [7 empty] | 95 | [6 empty] | 95 | [7 empty] | 95
[22 empty] | 100 | [7 empty] | 100 | [6 empty] | 100 | [7 empty] | 100
[22 empty] | 105 | [7 empty] | 105 | [6 empty] | 105 | [7 empty] | 105
[22 empty] | 110 | [7 empty] | 110 | [6 empty] | 110 | [7 empty] | 110
[22 empty] | 115 | [7 empty] | 115 | [6 empty] | 115 | [7 empty] | 115
[22 empty] | 120 | [7 empty] | 120 | [6 empty] | 120 | [7 empty] | 120
[22 empty] | 125 | [7 empty] | 125 | [6 empty] | 125 | [7 empty] | 125
[22 empty] | 130 | [7 empty] | 130 | [6 empty] | 130 | [7 empty] | 130
[22 empty] | 135 | [7 empty] | 135 | [6 empty] | 135 | [7 empty] | 135
[22 empty] | 140 | [7 empty] | 140 | [6 empty] | 140 | [7 empty] | 140
[22 empty] | 145 | [7 empty] | 145 | [6 empty] | 145 | [7 empty] | 145
[22 empty] | 150 | [7 empty] | 150 | [6 empty] | 150 | [7 empty] | 150
[22 empty] | 155 | [7 empty] | 155 | [6 empty] | 155 | [7 empty] | 155
[22 empty] | 160 | [7 empty] | 160 | [6 empty] | 160 | [7 empty] | 160
[22 empty] | 165 | [7 empty] | 165 | [6 empty] | 165 | [7 empty] | 165
[22 empty] | 170 | [7 empty] | 170 | [6 empty] | 170 | [7 empty] | 170
[22 empty] | 175 | [7 empty] | 175 | [6 empty] | 175 | [7 empty] | 175
[22 empty] | 180 | [7 empty] | 180 | [6 empty] | 180 | [7 empty] | 180
[13 empty] | Давление в камере, Мпа σ3 | Вертикальная нагрузка, Мпа σ1 | Поровое давление, Мпа u
[13 empty] | 0.05 | 0.08493633 | [5 empty] | 1 | [6 empty] | σ3,кПа | σ1,кПа | u, кПа |  |  |  | 4
[13 empty] | 0.15 | 0.2220252 | [27 empty] | δ3, Мпа | δ1-δ3, МПа | δ1, МПа | δ1, КПа
[13 empty] | 0.25 | 0.3591141 | [21 empty] | С, МПа:
φ, град:
E, Мпа
[27 empty] | x | 0
[27 empty] | y |  |  |  | С, кПа | φ,°
Эффективные значения угла внутреннего трения и удельного сцепления ϕ', С'
[13 empty] | ϕ', град. = | 9
[13 empty] | С', МПа = | 0.007
|  | K0, д.е. | 0.8435655 | Эффективное напряжение, Мпа: |  |  |  |  | 0.04217828
|  | Модуль деформации E0, МПа: |  | Точки нахождения модуля Е0, Мпа (полное напряжение): |  |  |  |  | 0.04217828 | 0.04934022
|  | Модуль деформации E50, МПа: |  | qmax Давление при разрушении образца, Мпа (девиатор): |  |  |  |  | 0.03493633
|  | Коэф. Поперечной деформации, ϑ: |  | 0,5 qmax, Мпа (девиатор): |  |  |  |  | 0.01746816
| Начальник исп. лаборатории: | [6 empty] | Семиколенова Л.Г. |  |  |  |  | Начальник исп. лаборатории: |  |  |  |  | Семиколенова Л.Г.
Лист 1 , всего листов 2 | [11 empty] | Лист 2 , всего листов 2
Частичное воспроизведение протокола испытаний без письменного разрешения ООО «ИнжГео» ЗАПРЕЩАЕТСЯ | [11 empty] | Частичное воспроизведение протокола испытаний без письменного разрешения ООО «ИнжГео» ЗАПРЕЩАЕТСЯ
E0 |  |  | E50 |  | Деформация |  |  |  | Первая прочность |  |  | Вторая прочность |  |  | Третья прочность |  |  |  | К Пуассона
devE0 | epsE0 |  | dev50 | epsE50 | dev | eps | ev |  | dev1 | eps1 | ev1 | dev1 | eps1 | ev2 | dev1 | eps1 | ev3 | Глины
0.007161947 | 0.0004774596 |  | 0.01746816 | 0.001746803 | 0 | 0 | 0 |  | 0 | 0 | 0 | 0.01548542 | 0.0003584561 | 0 | 0 | 0 | 0 | < 0 | 0,20-0,30
[5 empty] | 0.007161947 | 0.0004774596 | -0.004367116 |  | 0.007161947 | 0.0004774596 | -0.004367116 | 0.02731607 | 0.0007460179 | -0.02388127 | 0.05455704 | 0.001010308 | -0.01678828 | 0-0,25 | 0,30-0,38
Секущая модуля Е0 |  |  | Линия Q max |  | 0.01746816 | 0.001746803 | -0.02445633 |  | 0.01746816 | 0.001746803 | -0.02445633 | 0.0360126 | 0.001250428 | -0.05812455 | 0.05726697 | 0.001501671 | -0.02699461 | 0,25< | 0,38-0,45
| 0 |  |  | 0 | 0.01821429 | 0.002270709 | -0.02671261 |  | 0.01821429 | 0.002270709 | -0.02671261 | 0.04095208 | 0.002238054 | -0.05763143 | 0.06168987 | 0.002252506 | -0.02701476 | Суглинки | 0,35-0,37
[5 empty] | 0.01983979 | 0.003027611 | -0.02696725 |  | 0.01983979 | 0.003027611 | -0.02696725 | 0.04036872 | 0.002984072 | -0.05712611 | 0.06558561 | 0.003003341 | -0.02701386 | Пески и супеси | 0,30-0,35
[5 empty] | 0.02009943 | 0.003784514 | -0.02655924 |  | 0.02009943 | 0.003784514 | -0.02655924 | 0.04152984 | 0.00373009 | -0.05767885 | 0.06580809 | 0.003754176 | -0.02671698
|  |  | Линия 0,5 Q max |  | 0.02174472 | 0.004541417 | -0.02648477 |  | 0.02174472 | 0.004541417 | -0.02648477 | 0.04470114 | 0.004476107 | -0.05660928 | 0.07325451 | 0.004505012 | -0.02626653
|  |  |  | 0 | 0.02207138 | 0.00529832 | -0.02630577 |  | 0.02207138 | 0.00529832 | -0.02630577 | 0.04551384 | 0.005222125 | -0.05659299 | 0.07722513 | 0.005255847 | -0.02610639
[5 empty] | 0.02239849 | 0.006055223 | -0.02636764 |  | 0.02239849 | 0.006055223 | -0.02636764 | 0.05079328 | 0.005968143 | -0.05601992 | 0.07542293 | 0.006006682 | -0.02571959
[5 empty] | 0.02271772 | 0.006812126 | -0.02627414 |  | 0.02271772 | 0.006812126 | -0.02627414 | 0.0488338 | 0.006714161 | -0.05553511 | 0.07882265 | 0.006757518 | -0.02588926
[5 empty] | 0.0242697 | 0.007569028 | -0.0258595 |  | 0.0242697 | 0.007569028 | -0.0258595 | 0.05283878 | 0.007460179 | -0.05529306 | 0.0827524 | 0.007508353 | -0.02529783
[5 empty] | 0.02527761 | 0.008325931 | -0.02553591 |  | 0.02527761 | 0.008325931 | -0.02553591 | 0.05402474 | 0.008206197 | -0.05420569 | 0.08140792 | 0.008259188 | -0.02516936
Коэфф. Точки |  |  |  |  | 0.02495823 | 0.009082834 | -0.0250443 |  | 0.02495823 | 0.009082834 | -0.0250443 | 0.05381556 | 0.008952215 | -0.0541614 | 0.08747249 | 0.009010023 | -0.02436013
[5 empty] | 0.02549542 | 0.009839737 | -0.0248458 |  | 0.02549542 | 0.009839737 | -0.0248458 | 0.05579002 | 0.009698233 | -0.05329463 | 0.08906452 | 0.009760859 | -0.0240059
[5 empty] | 0.02629421 | 0.01059664 | -0.02452208 |  | 0.02629421 | 0.01059664 | -0.02452208 | 0.0576992 | 0.01044425 | -0.05277503 | 0.08674329 | 0.01051169 | -0.02353539
[5 empty] | 0.02689617 | 0.01135354 | -0.02421487 |  | 0.02689617 | 0.01135354 | -0.02421487 | 0.05631498 | 0.01119027 | -0.05223724 | 0.09081939 | 0.01126253 | -0.02316609
[5 empty] | 0.02647957 | 0.01211045 | -0.02396724 |  | 0.02647957 | 0.01211045 | -0.02396724 | 0.05726331 | 0.01193629 | -0.05076393 | 0.0922256 | 0.01201336 | -0.02277523
[5 empty] | 0.02791182 | 0.01286735 | -0.02351742 |  | 0.02791182 | 0.01286735 | -0.02351742 | 0.05938864 | 0.0126823 | -0.05046159 | 0.09053929 | 0.0127642 | -0.02234781
[5 empty] | 0.0271376 | 0.01362425 | -0.02312055 |  | 0.0271376 | 0.01362425 | -0.02312055 | 0.0598387 | 0.01342832 | -0.04913109 | 0.08937517 | 0.01351504 | -0.02200605
[5 empty] | 0.02800625 | 0.01438115 | -0.02277966 |  | 0.02800625 | 0.01438115 | -0.02277966 | 0.06127233 | 0.01417434 | -0.04851589 | 0.09231812 | 0.01426587 | -0.02157294
[5 empty] | 0.02841704 | 0.01513806 | -0.0220726 |  | 0.02841704 | 0.01513806 | -0.0220726 | 0.06243985 | 0.01492036 | -0.04746571 | 0.09013264 | 0.01501671 | -0.02089551
[5 empty] | 0.0283373 | 0.01589496 | -0.02149077 |  | 0.0283373 | 0.01589496 | -0.02149077 | 0.06040974 | 0.01566638 | -0.04639476 | 0.09653406 | 0.01576754 | -0.02029751
[5 empty] | 0.02864453 | 0.01665186 | -0.02123061 |  | 0.02864453 | 0.01665186 | -0.02123061 | 0.06003456 | 0.01641239 | -0.04561393 | 0.09196427 | 0.01651838 | -0.019948
[5 empty] | 0.02864522 | 0.01740877 | -0.02060259 |  | 0.02864522 | 0.01740877 | -0.02060259 | 0.0628371 | 0.01715841 | -0.04479017 | 0.0977889 | 0.01726921 | -0.01929905
[5 empty] | 0.02931759 | 0.01816567 | -0.02046553 |  | 0.02931759 | 0.01816567 | -0.02046553 | 0.06040815 | 0.01790443 | -0.04427975 | 0.09380679 | 0.01802005 | -0.01884034
[5 empty] | 0.02912901 | 0.01892257 | -0.02000404 |  | 0.02912901 | 0.01892257 | -0.02000404 | 0.06138612 | 0.01865045 | -0.04271674 | 0.09868352 | 0.01877088 | -0.01856895
[5 empty] | 0.02983417 | 0.01967947 | -0.01949394 |  | 0.02983417 | 0.01967947 | -0.01949394 | 0.06289562 | 0.01939647 | -0.04180224 | 0.1000577 | 0.01952172 | -0.01794884
[5 empty] | 0.03001402 | 0.02043638 | -0.01890094 |  | 0.03001402 | 0.02043638 | -0.01890094 | 0.063195 | 0.02014248 | -0.04130476 | 0.09484014 | 0.02027255 | -0.01765049
[5 empty] | 0.02877027 | 0.02119328 | -0.01854514 |  | 0.02877027 | 0.02119328 | -0.01854514 | 0.06546847 | 0.0208885 | -0.03996407 | 0.09448329 | 0.02102339 | -0.01729489
[5 empty] | 0.02934653 | 0.02195018 | -0.01826619 |  | 0.02934653 | 0.02195018 | -0.01826619 | 0.06211367 | 0.02163452 | -0.039209 | 0.1004553 | 0.02177422 | -0.016925
[5 empty] | 0.02919524 | 0.02270709 | -0.01790718 |  | 0.02919524 | 0.02270709 | -0.01790718 | 0.06519592 | 0.02238054 | -0.03859814 | 0.09493809 | 0.02252506 | -0.01643696
[5 empty] | 0.02939363 | 0.02346399 | -0.01737771 |  | 0.02939363 | 0.02346399 | -0.01737771 | 0.06385017 | 0.02312656 | -0.03761354 | 0.09592075 | 0.02327589 | -0.01594917
[5 empty] | 0.03036203 | 0.02422089 | -0.01688401 |  | 0.03036203 | 0.02422089 | -0.01688401 | 0.06409953 | 0.02387257 | -0.03672529 | 0.09955109 | 0.02402673 | -0.01522944
[5 empty] | 0.02993413 | 0.02497779 | -0.01646962 |  | 0.02993413 | 0.02497779 | -0.01646962 | 0.06673768 | 0.02461859 | -0.03545131 | 0.1004543 | 0.02477756 | -0.01466665
[5 empty] | 0.03047581 | 0.0257347 | -0.01592447 |  | 0.03047581 | 0.0257347 | -0.01592447 | 0.0655657 | 0.02536461 | -0.03464008 | 0.09827074 | 0.0255284 | -0.01422228
[5 empty] | 0.03000852 | 0.0264916 | -0.01549651 |  | 0.03000852 | 0.0264916 | -0.01549651 | 0.06742605 | 0.02611063 | -0.03325157 | 0.1011194 | 0.02627924 | -0.01382448
[5 empty] | 0.03145249 | 0.0272485 | -0.01483708 |  | 0.03145249 | 0.0272485 | -0.01483708 | 0.06589563 | 0.02685664 | -0.03208727 | 0.1025623 | 0.02703007 | -0.01321184
[5 empty] | 0.03048534 | 0.02800541 | -0.01445975 |  | 0.03048534 | 0.02800541 | -0.01445975 | 0.06699359 | 0.02760266 | -0.03144104 | 0.09880193 | 0.02778091 | -0.01242531
[5 empty] | 0.03041234 | 0.02876231 | -0.0139831 |  | 0.03041234 | 0.02876231 | -0.0139831 | 0.06611872 | 0.02834868 | -0.02966334 | 0.09959492 | 0.02853174 | -0.01202113
[5 empty] | 0.03207665 | 0.02951921 | -0.01326267 |  | 0.03207665 | 0.02951921 | -0.01326267 | 0.06835726 | 0.0290947 | -0.02856317 | 0.1006622 | 0.02928258 | -0.01132004
[5 empty] | 0.03125065 | 0.03027611 | -0.01269138 |  | 0.03125065 | 0.03027611 | -0.01269138 | 0.06642878 | 0.02984072 | -0.02723301 | 0.1057036 | 0.03003341 | -0.01060868
[5 empty] | 0.03091638 | 0.03103302 | -0.01193199 |  | 0.03091638 | 0.03103302 | -0.01193199 | 0.06800964 | 0.03058673 | -0.02580476 | 0.1026355 | 0.03078425 | -0.01005618
[5 empty] | 0.0320747 | 0.03178992 | -0.01132424 |  | 0.0320747 | 0.03178992 | -0.01132424 | 0.06930546 | 0.03133275 | -0.02435455 | 0.1043174 | 0.03153508 | -0.009421016
[5 empty] | 0.03164412 | 0.03254682 | -0.0108576 |  | 0.03164412 | 0.03254682 | -0.0108576 | 0.06828981 | 0.03207877 | -0.02282013 | 0.1013651 | 0.03228592 | -0.008788895
[5 empty] | 0.03132361 | 0.03330373 | -0.01017865 |  | 0.03132361 | 0.03330373 | -0.01017865 | 0.06818138 | 0.03282479 | -0.02122864 | 0.1049759 | 0.03303675 | -0.008071262
[5 empty] | 0.0321501 | 0.03406063 | -0.009526415 |  | 0.0321501 | 0.03406063 | -0.009526415 | 0.06856844 | 0.03357081 | -0.01966505 | 0.1009033 | 0.03378759 | -0.007469572
[5 empty] | 0.03321498 | 0.03481753 | -0.008783079 |  | 0.03321498 | 0.03481753 | -0.008783079 | 0.06796688 | 0.03431682 | -0.01811489 | 0.1076192 | 0.03453842 | -0.006786358
[5 empty] | 0.03247258 | 0.03557443 | -0.008169348 |  | 0.03247258 | 0.03557443 | -0.008169348 | 0.06700778 | 0.03506284 | -0.01659815 | 0.1016444 | 0.03528926 | -0.006109044
[5 empty] | 0.03203001 | 0.03633134 | -0.007423747 |  | 0.03203001 | 0.03633134 | -0.007423747 | 0.06908312 | 0.03580886 | -0.01486455 | 0.105657 | 0.03604009 | -0.005483647
[5 empty] | 0.03213719 | 0.03708824 | -0.006807513 |  | 0.03213719 | 0.03708824 | -0.006807513 | 0.06870178 | 0.03655488 | -0.01332802 | 0.1057959 | 0.03679093 | -0.004810177
[5 empty] | 0.03358454 | 0.03784514 | -0.006049717 |  | 0.03358454 | 0.03784514 | -0.006049717 | 0.06719449 | 0.0373009 | -0.01180453 | 0.1072406 | 0.03754176 | -0.004150622
[5 empty] | 0.03303097 | 0.03860205 | -0.005335418 |  | 0.03303097 | 0.03860205 | -0.005335418 | 0.07066082 | 0.03804691 | -0.01011949 | 0.1089626 | 0.0382926 | -0.003517268
[5 empty] | 0.03322058 | 0.03935895 | -0.004658091 |  | 0.03322058 | 0.03935895 | -0.004658091 | 0.07157772 | 0.03879293 | -0.008534148 | 0.105339 | 0.03904344 | -0.002852299
[5 empty] | 0.03307372 | 0.04011585 | -0.00404693 |  | 0.03307372 | 0.04011585 | -0.00404693 | 0.0701143 | 0.03953895 | -0.007040306 | 0.1049418 | 0.03979427 | -0.002226903
[5 empty] | 0.03406535 | 0.04087275 | -0.003348631 |  | 0.03406535 | 0.04087275 | -0.003348631 | 0.06870741 | 0.04028497 | -0.005500515 | 0.104107 | 0.04054511 | -0.001607577
[5 empty] | 0.03397823 | 0.04162966 | -0.002700287 |  | 0.03397823 | 0.04162966 | -0.002700287 | 0.07167399 | 0.04103099 | -0.003888827 | 0.1032617 | 0.04129594 | -0.0009836939
[5 empty] | 0.03281631 | 0.04238656 | -0.00202261 |  | 0.03281631 | 0.04238656 | -0.00202261 | 0.07252187 | 0.041777 | -0.002377274 | 0.1033693 | 0.04204678 | -0.000384231
[5 empty] | 0.03291189 | 0.04314346 | -0.00138533 |  | 0.03291189 | 0.04314346 | -0.00138533 | 0.07023155 | 0.04252302 | -0.0009059971 | 0.110394 | 0.04279761 | 0.0002057931
[5 empty] | 0.03439541 | 0.04390037 | -0.0007573807 |  | 0.03439541 | 0.04390037 | -0.0007573807 | 0.06894589 | 0.04326904 | 0.0005343658 | 0.1096292 | 0.04354845 | 0.0007824046
[5 empty] | 0.03469469 | 0.04465727 | -0.0001341315 |  | 0.03469469 | 0.04465727 | -0.0001341315 | 0.06979331 | 0.04401506 | 0.001937007 | 0.1084963 | 0.04429928 | 0.00134273
[5 empty] | 0.03430131 | 0.04541417 | 0.0004701782 |  | 0.03430131 | 0.04541417 | 0.0004701782 | 0.06904306 | 0.04476107 | 0.003297967 | 0.1066373 | 0.04505012 | 0.001896686
[5 empty] | 0.03420561 | 0.04617107 | 0.001053535 |  | 0.03420561 | 0.04617107 | 0.001053535 | 0.07153461 | 0.04550709 | 0.004653987 | 0.1075574 | 0.04580095 | 0.002421437
[5 empty] | 0.03452638 | 0.04692798 | 0.001633985 |  | 0.03452638 | 0.04692798 | 0.001633985 | 0.07185298 | 0.04625311 | 0.005894694 | 0.1108307 | 0.04655179 | 0.002920621
[5 empty] | 0.03353691 | 0.04768488 | 0.002186464 |  | 0.03353691 | 0.04768488 | 0.002186464 | 0.06990598 | 0.04699913 | 0.007076296 | 0.1104087 | 0.04730262 | 0.003382225
[5 empty] | 0.03520703 | 0.04844178 | 0.002696765 |  | 0.03520703 | 0.04844178 | 0.002696765 | 0.06996425 | 0.04774515 | 0.008253068 | 0.1062509 | 0.04805346 | 0.003808328
[5 empty] | 0.03398782 | 0.04919869 | 0.003203673 |  | 0.03398782 | 0.04919869 | 0.003203673 | 0.06950492 | 0.04849116 | 0.009283622 | 0.1110029 | 0.04880429 | 0.004279499
[5 empty] | 0.03506895 | 0.04995559 | 0.003723978 |  | 0.03506895 | 0.04995559 | 0.003723978 | 0.07382422 | 0.04923718 | 0.01021479 | 0.108256 | 0.04955513 | 0.004651561
[5 empty] | 0.03451493 | 0.05071249 | 0.004162967 |  | 0.03451493 | 0.05071249 | 0.004162967 | 0.07199697 | 0.0499832 | 0.01124025 | 0.1089038 | 0.05030596 | 0.005047143
[5 empty] | 0.03502166 | 0.05146939 | 0.004539215 |  | 0.03502166 | 0.05146939 | 0.004539215 | 0.07022653 | 0.05072922 | 0.0119028 | 0.1120884 | 0.0510568 | 0.005373952
[5 empty] | 0.03465206 | 0.0522263 | 0.00498991 |  | 0.03465206 | 0.0522263 | 0.00498991 | 0.07204032 | 0.05147524 | 0.01274265 | 0.110995 | 0.05180764 | 0.005759431
[5 empty] | 0.03435341 | 0.0529832 | 0.005354561 |  | 0.03435341 | 0.0529832 | 0.005354561 | 0.07073984 | 0.05222125 | 0.01322422 | 0.1108596 | 0.05255847 | 0.005956737
[5 empty] | 0.03496504 | 0.0537401 | 0.005670236 |  | 0.03496504 | 0.0537401 | 0.005670236 | 0.07111675 | 0.05296727 | 0.01403331 | 0.1100319 | 0.05330931 | 0.006251901
[5 empty] | 0.03455457 | 0.05449701 | 0.005940656 |  | 0.03455457 | 0.05449701 | 0.005940656 | 0.07286114 | 0.05371329 | 0.01430018 | 0.1113832 | 0.05406014 | 0.006536503
[5 empty] | 0.03465623 | 0.05525391 | 0.006191521 |  | 0.03465623 | 0.05525391 | 0.006191521 | 0.07217716 | 0.05445931 | 0.01455705 | 0.1060824 | 0.05481098 | 0.00672686
[5 empty] | 0.03411631 | 0.05601081 | 0.006486016 |  | 0.03411631 | 0.05601081 | 0.006486016 | 0.0720252 | 0.05520533 | 0.0148498 | 0.1111109 | 0.05556181 | 0.006805478
[5 empty] | 0.03441986 | 0.05676771 | 0.006598004 |  | 0.03441986 | 0.05676771 | 0.006598004 | 0.07371203 | 0.05595134 | 0.01499267 | 0.1065779 | 0.05631265 | 0.006961564
[5 empty] | 0.03547405 | 0.05752462 | 0.006832901 |  | 0.03547405 | 0.05752462 | 0.006832901 | 0.07186678 | 0.05669736 | 0.01506721 | 0.1091141 | 0.05706348 | 0.006976406
[5 empty] | 0.03479073 | 0.05828152 | 0.006943062 |  | 0.03479073 | 0.05828152 | 0.006943062 | 0.07284987 | 0.05744338 | 0.01485086 | 0.1096527 | 0.05781432 | 0.006981045
[5 empty] | 0.03493633 | 0.05903842 | 0.00696059 |  | 0.03493633 | 0.05903842 | 0.00696059 | 0.07197704 | 0.0581894 | 0.01485329 | 0.1120553 | 0.05856515 | 0.006930272
[5 empty] | 0.03461352 | 0.05979533 | 0.006999835 |  | 0.03461352 | 0.05979533 | 0.006999835 | 0.070204 | 0.05893542 | 0.01465462 | 0.1076272 | 0.05931599 | 0.006914733
[5 empty] | 0.03417604 | 0.06055223 | 0.007022166 |  | 0.03417604 | 0.06055223 | 0.007022166 | 0.07050526 | 0.05968143 | 0.01443502 | 0.1082911 | 0.06006682 | 0.006861608
[5 empty] | 0.03432637 | 0.06130913 | 0.006922127 |  | 0.03432637 | 0.06130913 | 0.006922127 | 0.07017363 | 0.06042745 | 0.01437047 | 0.1080142 | 0.06081766 | 0.006878261
[5 empty] | 0.03549753 | 0.06206603 | 0.006893284 |  | 0.03549753 | 0.06206603 | 0.006893284 | 0.07264715 | 0.06117347 | 0.01402757 | 0.1055404 | 0.06156849 | 0.006775889
[5 empty] | 0.03435313 | 0.06282294 | 0.006827965 |  | 0.03435313 | 0.06282294 | 0.006827965 | 0.0721158 | 0.06191949 | 0.01381664 | 0.1097374 | 0.06231933 | 0.006544201
[5 empty] | 0.03500234 | 0.06357984 | 0.006674544 |  | 0.03500234 | 0.06357984 | 0.006674544 | 0.07059984 | 0.0626655 | 0.01364521 | 0.1072507 | 0.06307016 | 0.006432074
[5 empty] | 0.0355775 | 0.06433674 | 0.006663617 |  | 0.0355775 | 0.06433674 | 0.006663617 | 0.07106863 | 0.06341152 | 0.01321675 | 0.1086342 | 0.063821 | 0.006369327
[5 empty] | 0.03434947 | 0.06509365 | 0.006483357 |  | 0.03434947 | 0.06509365 | 0.006483357 | 0.07046539 | 0.06415754 | 0.01303341 | 0.1106212 | 0.06457184 | 0.006175208
[5 empty] | 0.03459182 | 0.06585055 | 0.006398819 |  | 0.03459182 | 0.06585055 | 0.006398819 | 0.07118138 | 0.06490356 | 0.01267678 | 0.105785 | 0.06532267 | 0.005939785
[5 empty] | 0.03500682 | 0.06660745 | 0.006255703 |  | 0.03500682 | 0.06660745 | 0.006255703 | 0.07135777 | 0.06564958 | 0.01232522 | 0.108872 | 0.06607351 | 0.00576654
[5 empty] | 0.03522203 | 0.06736435 | 0.006134729 |  | 0.03522203 | 0.06736435 | 0.006134729 | 0.07013439 | 0.06639559 | 0.01182336 | 0.1082585 | 0.06682434 | 0.005592797
[5 empty] | 0.034477 | 0.06812126 | 0.005952035 |  | 0.034477 | 0.06812126 | 0.005952035 | 0.07122367 | 0.06714161 | 0.01139186 | 0.1059548 | 0.06757518 | 0.005346349
[5 empty] | 0.03474292 | 0.06887816 | 0.005737628 |  | 0.03474292 | 0.06887816 | 0.005737628 | 0.07199588 | 0.06788763 | 0.01095758 | 0.1052959 | 0.06832601 | 0.005218672
[5 empty] | 0.03471751 | 0.06963506 | 0.005489374 |  | 0.03471751 | 0.06963506 | 0.005489374 | 0.07046792 | 0.06863365 | 0.01055494 | 0.1090045 | 0.06907685 | 0.004938089
[5 empty] | 0.03455358 | 0.07039197 | 0.005399189 |  | 0.03455358 | 0.07039197 | 0.005399189 | 0.06836376 | 0.06937967 | 0.01029154 | 0.1063292 | 0.06982768 | 0.004731547
[5 empty] | 0.0350946 | 0.07114887 | 0.005123341 |  | 0.0350946 | 0.07114887 | 0.005123341 | 0.0692735 | 0.07012568 | 0.009827409 | 0.1089876 | 0.07057852 | 0.004528069
[5 empty] | 0.03473054 | 0.07190577 | 0.004905185 |  | 0.03473054 | 0.07190577 | 0.004905185 | 0.06958329 | 0.0708717 | 0.009326985 | 0.1079162 | 0.07132935 | 0.004254588
[5 empty] | 0.03357355 | 0.07266267 | 0.004752065 |  | 0.03357355 | 0.07266267 | 0.004752065 | 0.07186645 | 0.07161772 | 0.008960136 | 0.1090607 | 0.07208019 | 0.004045395
[5 empty] | 0.03401315 | 0.07341958 | 0.004548349 |  | 0.03401315 | 0.07341958 | 0.004548349 | 0.07128744 | 0.07236374 | 0.008513903 | 0.1063001 | 0.07283102 | 0.003807555
[5 empty] | 0.03470991 | 0.07417648 | 0.004293826 |  | 0.03470991 | 0.07417648 | 0.004293826 | 0.06899484 | 0.07310976 | 0.007984202 | 0.1045391 | 0.07358186 | 0.003584372
[5 empty] | 0.03331473 | 0.07493338 | 0.004103726 |  | 0.03331473 | 0.07493338 | 0.004103726 | 0.06714196 | 0.07385577 | 0.007661251 | 0.1104643 | 0.07433269 | 0.003370084
[5 empty] | 0.03462711 | 0.07569028 | 0.003862417 |  | 0.03462711 | 0.07569028 | 0.003862417 | 0.06800622 | 0.07460179 | 0.007229054 | 0.1104837 | 0.07508353 | 0.003095336
[5 empty] | 0.03311455 | 0.07644719 | 0.003697702 |  | 0.03311455 | 0.07644719 | 0.003697702 | 0.07007106 | 0.07534781 | 0.006706248 | 0.1058186 | 0.07583436 | 0.002882995
[5 empty] | 0.03287493 | 0.07720409 | 0.00349168 |  | 0.03287493 | 0.07720409 | 0.00349168 | 0.0698135 | 0.07609383 | 0.006369291 | 0.1105132 | 0.0765852 | 0.002703772
[5 empty] | 0.03315274 | 0.07796099 | 0.003252817 |  | 0.03315274 | 0.07796099 | 0.003252817 | 0.06654104 | 0.07683985 | 0.0059281 | 0.10631 | 0.07733604 | 0.002498182
[5 empty] | 0.0328453 | 0.0787179 | 0.003066268 |  | 0.0328453 | 0.0787179 | 0.003066268 | 0.06670116 | 0.07758586 | 0.005591471 | 0.10839 | 0.07808687 | 0.002287011
[5 empty] | 0.03336321 | 0.0794748 | 0.002854549 |  | 0.03336321 | 0.0794748 | 0.002854549 | 0.06635991 | 0.07833188 | 0.005260113 | 0.1100021 | 0.07883771 | 0.002127398
[5 empty] | 0.03298915 | 0.0802317 | 0.002659428 |  | 0.03298915 | 0.0802317 | 0.002659428 | 0.0698552 | 0.0790779 | 0.004929883 | 0.1061893 | 0.07958854 | 0.001928919
[5 empty] | 0.03333955 | 0.0809886 | 0.002474429 |  | 0.03333955 | 0.0809886 | 0.002474429 | 0.06618347 | 0.07982392 | 0.004644292 | 0.1044098 | 0.08033938 | 0.001772246
[5 empty] | 0.03241042 | 0.08174551 | 0.00232136 |  | 0.03241042 | 0.08174551 | 0.00232136 | 0.06554363 | 0.08056993 | 0.004367655 | 0.1071565 | 0.08109021 | 0.00164812
[5 empty] | 0.0337576 | 0.08250241 | 0.002185299 |  | 0.0337576 | 0.08250241 | 0.002185299 | 0.0653856 | 0.08131595 | 0.004093419 | 0.1067643 | 0.08184105 | 0.00150757
[5 empty] | 0.03259138 | 0.08325931 | 0.002003948 |  | 0.03259138 | 0.08325931 | 0.002003948 | 0.06820609 | 0.08206197 | 0.003869968 | 0.1035578 | 0.08259188 | 0.001399522
[5 empty] | 0.03337478 | 0.08401622 | 0.001899158 |  | 0.03337478 | 0.08401622 | 0.001899158 | 0.06551416 | 0.08280799 | 0.003662394 | 0.1046601 | 0.08334272 | 0.001317446
[5 empty] | 0.03247068 | 0.08477312 | 0.00178209 |  | 0.03247068 | 0.08477312 | 0.00178209 | 0.06840296 | 0.08355401 | 0.003530371 | 0.1022735 | 0.08409355 | 0.001245441
[5 empty] | 0.03261974 | 0.08553002 | 0.001662516 |  | 0.03261974 | 0.08553002 | 0.001662516 | 0.06849724 | 0.08430002 | 0.003389437 | 0.1062905 | 0.08484439 | 0.001208425
[5 empty] | 0.03327424 | 0.08628692 | 0.001572681 |  | 0.03327424 | 0.08628692 | 0.001572681 | 0.06716782 | 0.08504604 | 0.003275599 | 0.1076728 | 0.08559522 | 0.001172865
[5 empty] | 0.03286596 | 0.08704383 | 0.001486775 |  | 0.03286596 | 0.08704383 | 0.001486775 | 0.06506733 | 0.08579206 | 0.003242026 | 0.1050002 | 0.08634606 | 0.00117107
[5 empty] | 0.0320821 | 0.08780073 | 0.001439364 |  | 0.0320821 | 0.08780073 | 0.001439364 | 0.06466176 | 0.08653808 | 0.003248749 | 0.1057238 | 0.08709689 | 0.001166894
[5 empty] | 0.03249643 | 0.08855763 | 0.001415863 |  | 0.03249643 | 0.08855763 | 0.001415863 | 0.06440832 | 0.0872841 | 0.003247239 | 0.1035525 | 0.08784773 | 0.001190594
[5 empty] | 0.03220587 | 0.08931454 | 0.001392475 |  | 0.03220587 | 0.08931454 | 0.001392475 | 0.06419746 | 0.08803011 | 0.003294767 | 0.1055532 | 0.08859856 | 0.00119003
[5 empty] | 0.03172929 | 0.09007144 | 0.001382779 |  | 0.03172929 | 0.09007144 | 0.001382779 | 0.06469802 | 0.08877613 | 0.003300405 | 0.1060809 | 0.0893494 | 0.001201083
[5 empty] | 0.03237922 | 0.09082834 | 0.00139866 |  | 0.03237922 | 0.09082834 | 0.00139866 | 0.06368785 | 0.08952215 | 0.003337583 | 0.1021977 | 0.09010023 | 0.001227076
[5 empty] | 0.03210119 | 0.09158524 | 0.001389151 |  | 0.03210119 | 0.09158524 | 0.001389151 | 0.06629802 | 0.09026817 | 0.003419509 | 0.1008549 | 0.09085107 | 0.001251435
[5 empty] | 0.03142218 | 0.09234215 | 0.001408978 |  | 0.03142218 | 0.09234215 | 0.001408978 | 0.06487763 | 0.09101419 | 0.00346733 | 0.1030745 | 0.09160191 | 0.00126669
[5 empty] | 0.03212118 | 0.09309905 | 0.001422083 |  | 0.03212118 | 0.09309905 | 0.001422083 | 0.06657841 | 0.0917602 | 0.003546727 | 0.1069398 | 0.09235274 | 0.001321039
[5 empty] | 0.03252468 | 0.09385595 | 0.001431454 |  | 0.03252468 | 0.09385595 | 0.001431454 | 0.06386861 | 0.09250622 | 0.003605 | 0.1024482 | 0.09310358 | 0.001350586
[5 empty] | 0.03258422 | 0.09461286 | 0.001466603 |  | 0.03258422 | 0.09461286 | 0.001466603 | 0.06376191 | 0.09325224 | 0.003710394 | 0.1015184 | 0.09385441 | 0.001366107
[5 empty] | 0.03125412 | 0.09536976 | 0.001477661 |  | 0.03125412 | 0.09536976 | 0.001477661 | 0.06547996 | 0.09399826 | 0.003811672 | 0.0998392 | 0.09460525 | 0.001422802
[5 empty] | 0.03130683 | 0.09612666 | 0.001496637 |  | 0.03130683 | 0.09612666 | 0.001496637 | 0.06633705 | 0.09474428 | 0.003913281 | 0.1003034 | 0.09535608 | 0.001462215
[5 empty] | 0.03102496 | 0.09688356 | 0.001529615 |  | 0.03102496 | 0.09688356 | 0.001529615 | 0.06369785 | 0.09549029 | 0.003989671 | 0.1047019 | 0.09610692 | 0.001500421
[5 empty] | 0.03156748 | 0.09764047 | 0.001538005 |  | 0.03156748 | 0.09764047 | 0.001538005 | 0.06506872 | 0.09623631 | 0.004097104 | 0.09909435 | 0.09685775 | 0.001544511
[5 empty] | 0.03175881 | 0.09839737 | 0.001562458 |  | 0.03175881 | 0.09839737 | 0.001562458 | 0.06241239 | 0.09698233 | 0.004283974 | 0.104069 | 0.09760859 | 0.00158271
[5 empty] | 0.03117618 | 0.09915427 | 0.0016096 |  | 0.03117618 | 0.09915427 | 0.0016096 | 0.06380344 | 0.09772835 | 0.004379248 | 0.1020064 | 0.09835942 | 0.001655749
[5 empty] | 0.03187218 | 0.09991118 | 0.001621845 |  | 0.03187218 | 0.09991118 | 0.001621845 | 0.06476494 | 0.09847436 | 0.004494827 | 0.09931167 | 0.09911026 | 0.001684608
[5 empty] | 0.03193281 | 0.1006681 | 0.001667318 |  | 0.03193281 | 0.1006681 | 0.001667318 | 0.06290495 | 0.09922038 | 0.004639523 | 0.1036615 | 0.09986109 | 0.001752111
[5 empty] | 0.03103439 | 0.101425 | 0.001715185 |  | 0.03103439 | 0.101425 | 0.001715185 | 0.06512562 | 0.0999664 | 0.004804099 | 0.09739308 | 0.1006119 | 0.001815782
[5 empty] | 0.03115225 | 0.1021819 | 0.001738913 |  | 0.03115225 | 0.1021819 | 0.001738913 | 0.0634177 | 0.1007124 | 0.004930693 | 0.1025005 | 0.1013628 | 0.001852525
[5 empty] | 0.03129414 | 0.1029388 | 0.001784983 |  | 0.03129414 | 0.1029388 | 0.001784983 | 0.0625013 | 0.1014584 | 0.005070602 | 0.1008192 | 0.1021136 | 0.001914126
[5 empty] | 0.03173565 | 0.1036957 | 0.00181482 |  | 0.03173565 | 0.1036957 | 0.00181482 | 0.06378102 | 0.1022045 | 0.005121933 | 0.09886195 | 0.1028644 | 0.001974742
[5 empty] | 0.0318036 | 0.1044526 | 0.001863653 |  | 0.0318036 | 0.1044526 | 0.001863653 | 0.0645484 | 0.1029505 | 0.005342259 | 0.10064 | 0.1036153 | 0.002045871
[5 empty] | 0.03089162 | 0.1052095 | 0.001917753 |  | 0.03089162 | 0.1052095 | 0.001917753 | 0.06171955 | 0.1036965 | 0.00543364 | 0.09994325 | 0.1043661 | 0.002121481
[5 empty] | 0.03127506 | 0.1059664 | 0.001961301 |  | 0.03127506 | 0.1059664 | 0.001961301 | 0.0619143 | 0.1044425 | 0.005573544 | 0.09911142 | 0.1051169 | 0.002189341
[5 empty] | 0.03109984 | 0.1067233 | 0.001980396 |  | 0.03109984 | 0.1067233 | 0.001980396 | 0.0636817 | 0.1051885 | 0.005770402 | 0.09731155 | 0.1058678 | 0.002246272
[5 empty] | 0.03134454 | 0.1074802 | 0.002046112 |  | 0.03134454 | 0.1074802 | 0.002046112 | 0.06219881 | 0.1059345 | 0.005843256 | 0.1003124 | 0.1066186 | 0.002284924
[5 empty] | 0.03100735 | 0.1082371 | 0.002091755 |  | 0.03100735 | 0.1082371 | 0.002091755 | 0.06214034 | 0.1066806 | 0.006006418 | 0.09467373 | 0.1073694 | 0.002345128
[5 empty] | 0.03114605 | 0.108994 | 0.002125372 |  | 0.03114605 | 0.108994 | 0.002125372 | 0.06411838 | 0.1074266 | 0.006147508 | 0.09806483 | 0.1081203 | 0.00242082
[5 empty] | 0.03065551 | 0.1097509 | 0.002189318 |  | 0.03065551 | 0.1097509 | 0.002189318 | 0.0629586 | 0.1081726 | 0.006297769 | 0.09595061 | 0.1088711 | 0.002490206
[5 empty] | 0.02989144 | 0.1105078 | 0.002234306 |  | 0.02989144 | 0.1105078 | 0.002234306 | 0.06125075 | 0.1089186 | 0.00640145 | 0.09627081 | 0.109622 | 0.002546482
[5 empty] | 0.03121183 | 0.1112647 | 0.002266211 |  | 0.03121183 | 0.1112647 | 0.002266211 | 0.06049776 | 0.1096646 | 0.006557728 | 0.09659993 | 0.1103728 | 0.002610204
[5 empty] | 0.02975601 | 0.1120216 | 0.002337153 |  | 0.02975601 | 0.1120216 | 0.002337153 | 0.06035912 | 0.1104107 | 0.00666772 | 0.09579895 | 0.1111236 | 0.002676998
[5 empty] | 0.02974776 | 0.1127785 | 0.002395592 |  | 0.02974776 | 0.1127785 | 0.002395592 | 0.06320064 | 0.1111567 | 0.006696154 | 0.09659851 | 0.1118745 | 0.002719291
[5 empty] | 0.03071803 | 0.1135354 | 0.002447148 |  | 0.03071803 | 0.1135354 | 0.002447148 | 0.06020934 | 0.1119027 | 0.006927567 | 0.0950293 | 0.1126253 | 0.002780124
[5 empty] | 0.03089206 | 0.1142923 | 0.002498241 |  | 0.03089206 | 0.1142923 | 0.002498241 | 0.06110561 | 0.1126487 | 0.006976322 | 0.09220041 | 0.1133761 | 0.002882155
[5 empty] | 0.03008748 | 0.1150492 | 0.002568359 |  | 0.03008748 | 0.1150492 | 0.002568359 | 0.05951188 | 0.1133947 | 0.007117903 | 0.09317857 | 0.114127 | 0.002921226
[5 empty] | 0.03035625 | 0.1158061 | 0.002588111 |  | 0.03035625 | 0.1158061 | 0.002588111 | 0.06165127 | 0.1141407 | 0.007290539 | 0.09374917 | 0.1148778 | 0.002979041
[5 empty] | 0.03017576 | 0.116563 | 0.002645572 |  | 0.03017576 | 0.116563 | 0.002645572 | 0.06222915 | 0.1148868 | 0.007489186 | 0.0925655 | 0.1156286 | 0.003046485
[5 empty] | 0.02984283 | 0.1173199 | 0.002691569 |  | 0.02984283 | 0.1173199 | 0.002691569 | 0.05916453 | 0.1156328 | 0.007614578 | 0.09069673 | 0.1163795 | 0.003089276
[5 empty] | 0.02979704 | 0.1180768 | 0.002771146 |  | 0.02979704 | 0.1180768 | 0.002771146 | 0.06085848 | 0.1163788 | 0.007771841 | 0.09291987 | 0.1171303 | 0.003139409
[5 empty] | 0.02940754 | 0.1188337 | 0.002831714 |  | 0.02940754 | 0.1188337 | 0.002831714 | 0.06097356 | 0.1171248 | 0.007853654 | 0.09630868 | 0.1178811 | 0.003219281
[5 empty] | 0.02995878 | 0.1195907 | 0.002844203 |  | 0.02995878 | 0.1195907 | 0.002844203 | 0.06142477 | 0.1178708 | 0.008001906 | 0.09235117 | 0.118632 | 0.003278158
[5 empty] | 0.03008639 | 0.1203476 | 0.002900308 |  | 0.03008639 | 0.1203476 | 0.002900308 | 0.06025879 | 0.1186168 | 0.008090948 | 0.09261779 | 0.1193828 | 0.003357437
[5 empty] | 0.02913108 | 0.1211045 | 0.003002888 |  | 0.02913108 | 0.1211045 | 0.003002888 | 0.0600177 | 0.1193629 | 0.008281327 | 0.08928683 | 0.1201336 | 0.00342117
[5 empty] | 0.02971123 | 0.1218614 | 0.0030594 |  | 0.02971123 | 0.1218614 | 0.0030594 | 0.05828823 | 0.1201089 | 0.00847486 | 0.08976306 | 0.1208845 | 0.003491109
[5 empty] | 0.0294161 | 0.1226183 | 0.003117799 |  | 0.0294161 | 0.1226183 | 0.003117799 | 0.05769276 | 0.1208549 | 0.008546453 | 0.08907625 | 0.1216353 | 0.003570778
[5 empty] | 0.02911302 | 0.1233752 | 0.003193965 |  | 0.02911302 | 0.1233752 | 0.003193965 | 0.05741232 | 0.1216009 | 0.00871801 | 0.09157309 | 0.1223862 | 0.003630029
[5 empty] | 0.02934904 | 0.1241321 | 0.003253955 |  | 0.02934904 | 0.1241321 | 0.003253955 | 0.05842999 | 0.1223469 | 0.008942423 | 0.09054701 | 0.123137 | 0.00372301
[5 empty] | 0.02885539 | 0.124889 | 0.003313143 |  | 0.02885539 | 0.124889 | 0.003313143 | 0.05756411 | 0.123093 | 0.009077024 | 0.09184708 | 0.1238878 | 0.003759805
[5 empty] | 0.02982601 | 0.1256459 | 0.003390755 |  | 0.02982601 | 0.1256459 | 0.003390755 | 0.05991841 | 0.123839 | 0.009105087 | 0.09157642 | 0.1246387 | 0.003848471
[5 empty] | 0.02880996 | 0.1264028 | 0.00348054 |  | 0.02880996 | 0.1264028 | 0.00348054 | 0.05723571 | 0.124585 | 0.009264775 | 0.09188788 | 0.1253895 | 0.003978232
[5 empty] | 0.02958023 | 0.1271597 | 0.003583148 |  | 0.02958023 | 0.1271597 | 0.003583148 | 0.0597128 | 0.125331 | 0.009475499 | 0.09254175 | 0.1261403 | 0.004028253
[5 empty] | 0.02957521 | 0.1279166 | 0.003630392 |  | 0.02957521 | 0.1279166 | 0.003630392 | 0.05684624 | 0.126077 | 0.009646112 | 0.09190129 | 0.1268912 | 0.004137741
[5 empty] | 0.02893901 | 0.1286735 | 0.003762489 |  | 0.02893901 | 0.1286735 | 0.003762489 | 0.05842428 | 0.126823 | 0.009862789 | 0.09017319 | 0.127642 | 0.004157465
[5 empty] | 0.02824836 | 0.1294304 | 0.003800686 |  | 0.02824836 | 0.1294304 | 0.003800686 | 0.05820866 | 0.1275691 | 0.009989058 | 0.0936925 | 0.1283928 | 0.004265849
[5 empty] | 0.0293759 | 0.1301873 | 0.003945505 |  | 0.0293759 | 0.1301873 | 0.003945505 | 0.05755623 | 0.1283151 | 0.01012273 | 0.08774941 | 0.1291437 | 0.00435027
[5 empty] | 0.02878723 | 0.1309442 | 0.004029848 |  | 0.02878723 | 0.1309442 | 0.004029848 | 0.05717534 | 0.1290611 | 0.01031773 | 0.09092994 | 0.1298945 | 0.004404388
[5 empty] | 0.02786152 | 0.1317011 | 0.004079611 |  | 0.02786152 | 0.1317011 | 0.004079611 | 0.05835483 | 0.1298071 | 0.01050997 | 0.09002988 | 0.1306453 | 0.004472865
[5 empty] | 0.0287256 | 0.132458 | 0.00420679 |  | 0.0287256 | 0.132458 | 0.00420679 | 0.05668579 | 0.1305531 | 0.01069388 | 0.09140919 | 0.1313962 | 0.004587261
[5 empty] | 0.02907803 | 0.1332149 | 0.004345578 |  | 0.02907803 | 0.1332149 | 0.004345578 | 0.05788529 | 0.1312992 | 0.01076194 | 0.09024246 | 0.132147 | 0.004682243
[5 empty] | 0.02868547 | 0.1339718 | 0.004418881 |  | 0.02868547 | 0.1339718 | 0.004418881 | 0.05559636 | 0.1320452 | 0.01099627 | 0.09274454 | 0.1328978 | 0.004779502
[5 empty] | 0.02835571 | 0.1347287 | 0.004504963 |  | 0.02835571 | 0.1347287 | 0.004504963 | 0.0578949 | 0.1327912 | 0.01125642 | 0.08883525 | 0.1336487 | 0.004849973
[5 empty] | 0.02782293 | 0.1354856 | 0.004662808 |  | 0.02782293 | 0.1354856 | 0.004662808 | 0.05552635 | 0.1335372 | 0.01143015 | 0.09242499 | 0.1343995 | 0.004977095
[5 empty] | 0.02782141 | 0.1362425 | 0.004727077 |  | 0.02782141 | 0.1362425 | 0.004727077 | 0.05668304 | 0.1342832 | 0.01149946 | 0.08615255 | 0.1351504 | 0.004995904
[5 empty] | 0.02810002 | 0.1369994 | 0.004792121 |  | 0.02810002 | 0.1369994 | 0.004792121 | 0.05829405 | 0.1350292 | 0.01162302 | 0.08629016 | 0.1359012 | 0.005069933
[5 empty] | 0.02787123 | 0.1377563 | 0.004980044 |  | 0.02787123 | 0.1377563 | 0.004980044 | 0.05888938 | 0.1357753 | 0.01194451 | 0.08643012 | 0.136652 | 0.005196948
[5 empty] | 0.02851378 | 0.1385132 | 0.005095838 |  | 0.02851378 | 0.1385132 | 0.005095838 | 0.05673384 | 0.1365213 | 0.01201294 | 0.08948243 | 0.1374029 | 0.005301768
[5 empty] | 0.02786421 | 0.1392701 | 0.005146754 |  | 0.02786421 | 0.1392701 | 0.005146754 | 0.05728857 | 0.1372673 | 0.01216501 | 0.08756282 | 0.1381537 | 0.005413874
[5 empty] | 0.02767354 | 0.140027 | 0.005279427 |  | 0.02767354 | 0.140027 | 0.005279427 | 0.05480672 | 0.1380133 | 0.01237848 | 0.08926479 | 0.1389045 | 0.005458379
[5 empty] | 0.02755251 | 0.1407839 | 0.005392855 |  | 0.02755251 | 0.1407839 | 0.005392855 | 0.05847934 | 0.1387593 | 0.01247471 | 0.0879269 | 0.1396554 | 0.005610925
[5 empty] | 0.02771011 | 0.1415408 | 0.005513737 |  | 0.02771011 | 0.1415408 | 0.005513737 | 0.0544119 | 0.1395053 | 0.01268481 | 0.08929494 | 0.1404062 | 0.005646515
[5 empty] | 0.02694581 | 0.1422977 | 0.005596202 |  | 0.02694581 | 0.1422977 | 0.005596202 | 0.05624597 | 0.1402514 | 0.01291398 | 0.08573577 | 0.141157 | 0.005805071
[5 empty] | 0.02679336 | 0.1430546 | 0.005782726 |  | 0.02679336 | 0.1430546 | 0.005782726 | 0.05506993 | 0.1409974 | 0.01323268 | 0.08420727 | 0.1419079 | 0.005891421
[5 empty] | 0.02680286 | 0.1438115 | 0.005859975 |  | 0.02680286 | 0.1438115 | 0.005859975 | 0.05686076 | 0.1417434 | 0.0132243 | 0.08625843 | 0.1426587 | 0.005953758
[5 empty] | 0.02688893 | 0.1445684 | 0.005943869 |  | 0.02688893 | 0.1445684 | 0.005943869 | 0.05451335 | 0.1424894 | 0.01349728 | 0.08925494 | 0.1434095 | 0.00604243
[5 empty] | 0.02697426 | 0.1453253 | 0.006073998 |  | 0.02697426 | 0.1453253 | 0.006073998 | 0.05480158 | 0.1432354 | 0.01364088 | 0.08524192 | 0.1441604 | 0.006205597
[5 empty] | 0.02679712 | 0.1460823 | 0.006296313 |  | 0.02679712 | 0.1460823 | 0.006296313 | 0.05716574 | 0.1439815 | 0.01395583 | 0.08716457 | 0.1449112 | 0.00621558
[5 empty] | 0.02683511 | 0.1468392 | 0.006337487 |  | 0.02683511 | 0.1468392 | 0.006337487 | 0.05665152 | 0.1447275 | 0.01418525 | 0.08524979 | 0.145662 | 0.006387735
[5 empty] | 0.02618891 | 0.1475961 | 0.006519532 |  | 0.02618891 | 0.1475961 | 0.006519532 | 0.05441373 | 0.1454735 | 0.01431966 | 0.08596548 | 0.1464129 | 0.006433552
[5 empty] | 0.02675573 | 0.148353 | 0.006694244 |  | 0.02675573 | 0.148353 | 0.006694244 | 0.053451 | 0.1462195 | 0.01440145 | 0.08971258 | 0.1471637 | 0.006545396
[5 empty] | 0.02643946 | 0.1491099 | 0.006829849 |  | 0.02643946 | 0.1491099 | 0.006829849 | 0.05328944 | 0.1469655 | 0.01470521 | 0.08962546 | 0.1479146 | 0.006633599
[5 empty] | 0.02654434 | 0.1498668 | 0.006968729 |  | 0.02654434 | 0.1498668 | 0.006968729 | 0.0549318 | 0.1477115 | 0.01495208 | 0.08627994 | 0.1486654 | 0.006736324
[5 empty] | 0.02706129 | 0.1506237 | 0.0070532966 |  | 0.02706129 | 0.1506237 | 0.0070532966 | 0.0564087 | 0.1484576 | 0.0149792505 | 0.08378059 | 0.1494162 | 0.006816348