## 1
Общество с ограниченной ответственностью "Инженерная геология" (ООО "ИнжГео") | [10 empty] | Общество с ограниченной ответственностью "Инженерная геология" (ООО "ИнжГео")
Юр. адрес: 117279, г. Москва, ул. Миклухо-Маклая, 36 а, этаж 5, пом. XXIII к. 76-84 | [10 empty] | Юр. адрес: 117279, г. Москва, ул. Миклухо-Маклая, 36 а, этаж 5, пом. XXIII к. 76-84 | [9 empty] | нагр |  |  | X0 | Y0 | R |  | нагр |  |  |  | X0 | Y0 | R | нагр |  |  |  | X0 | Y0 | R |  | нагр |  |  |  | X0 | Y0 | R
Телефон/факс +7 (495) 132-30-00, Адрес электронной почты inbox@inj-geo.ru | [10 empty] | Телефон/факс +7 (495) 132-30-00, Адрес электронной почты inbox@inj-geo.ru | [13 empty] | 0 | [7 empty] | 0 | [6 empty] | 0 | [7 empty] | 0
[21 empty] | девиатор | [6 empty] | девиатор | [6 empty] | девиатор | [7 empty] | девиатор
Испытательная лаборатория ООО «ИнжГео» | [10 empty] | Испытательная лаборатория ООО «ИнжГео» | [9 empty] | x0 | Угол | X | Y |  |  |  | x0 |  | Угол | X | Y |  |  | x0 |  | Угол | X | Y |  |  |  | x0 |  | Угол | X | Y
Адрес места осуществления деятельности лаборатории: г. Москва, просп. Вернадского, д. 51, стр. 1 | [10 empty] | Адрес места осуществления деятельности лаборатории: г. Москва, просп. Вернадского, д. 51, стр. 1 | [10 empty] | 0 | [7 empty] | 0 | [6 empty] | 0 | [7 empty] | 0
Телефон +7(910)4557682, E-mail: slg85@mail.ru | [10 empty] | Телефон +7(910)4557682, E-mail: slg85@mail.ru | [10 empty] | 5 | [7 empty] | 5 | [6 empty] | 5 | [7 empty] | 5
[22 empty] | 10 | [7 empty] | 10 | [6 empty] | 10 | [7 empty] | 10
Протокол испытаний № 13-63/29 от 27-11-2022 | [21 empty] | 15 | [7 empty] | 15 | [6 empty] | 15 | [7 empty] | 15
Наименование и адрес заказчика: Переход трубопровода через р. Енисей | [21 empty] | 20 | [7 empty] | 20 | [6 empty] | 20 | [7 empty] | 20
Наименование объекта: ООО Регионстрой | [21 empty] | 25 | [7 empty] | 25 | [6 empty] | 25 | [7 empty] | 25
Наименование используемого метода/методики: ГОСТ 12248.4-2020 | [21 empty] | 30 | [7 empty] | 30 | [6 empty] | 30 | [7 empty] | 30
Условия проведения испытания: температура окружающей среды (18 - 25)0С, влажность воздуха (40 - 75)% | [21 empty] | 35 | [7 empty] | 35 | [6 empty] | 35 | [7 empty] | 35
Дата получение объекта подлежащего испытаниям: 31-10-2022 | [21 empty] | 40 | [7 empty] | 40 | [6 empty] | 40 | [7 empty] | 40
Дата испытания: 25.10.2022-19.11.2029 | [21 empty] | 45 | [7 empty] | 45 | [6 empty] | 45 | [7 empty] | 45
Испытание грунтов методом трехосного сжатия | [10 empty] | Испытание грунтов методом трехосного сжатия | [10 empty] | 50 | [7 empty] | 50 | [6 empty] | 50 | [7 empty] | 50
Лабораторный номер: |  | 1064 | [5 empty] | We, % = | 0.40550841 |  | Лабораторный номер: | [6 empty] | We, % = |  |  |  | 55 | [7 empty] | 55 | [6 empty] | 55 | [7 empty] | 55
Номер скважины: |  | BH-098 | [5 empty] | ρ, г/см3 = | 1.73 |  | Номер скважины: | [6 empty] | ρ, г/см3 = |  |  |  | 60 | [7 empty] | 60 | [6 empty] | 60 | [7 empty] | 60
Глубина отбора, м: |  | 2.4 | [5 empty] | ρs, г/см3 = | 2.7 |  | Глубина отбора, м: | [6 empty] | ρs, г/см3 = |  |  |  | 65 | [7 empty] | 65 | [6 empty] | 65 | [7 empty] | 65
Наименование грунта: |  | Суглинок, после оттаивания текучий, легкий песчанистый | [5 empty] | e, д.е. = | 1.193568 |  | Наименование грунта: | [6 empty] | e, д.е. = |  |  |  | 70 | [7 empty] | 70 | [6 empty] | 70 | [7 empty] | 70
Схема проведения опыта: |  | КД | [5 empty] | IL, д.е. = | 1.09 |  | Схема проведения опыта: | [6 empty] | IL, д.е. = |  |  |  | 75 | [7 empty] | 75 | [6 empty] | 75 | [7 empty] | 75
Результаты испытаний | [10 empty] | Результаты испытаний | [10 empty] | 80 | [7 empty] | 80 | [6 empty] | 80 | [7 empty] | 80
[22 empty] | 85 | [7 empty] | 85 | [6 empty] | 85 | [7 empty] | 85
[22 empty] | 90 | [7 empty] | 90 | [6 empty] | 90 | [7 empty] | 90
[22 empty] | 95 | [7 empty] | 95 | [6 empty] | 95 | [7 empty] | 95
[22 empty] | 100 | [7 empty] | 100 | [6 empty] | 100 | [7 empty] | 100
[22 empty] | 105 | [7 empty] | 105 | [6 empty] | 105 | [7 empty] | 105
[22 empty] | 110 | [7 empty] | 110 | [6 empty] | 110 | [7 empty] | 110
[22 empty] | 115 | [7 empty] | 115 | [6 empty] | 115 | [7 empty] | 115
[22 empty] | 120 | [7 empty] | 120 | [6 empty] | 120 | [7 empty] | 120
[22 empty] | 125 | [7 empty] | 125 | [6 empty] | 125 | [7 empty] | 125
[22 empty] | 130 | [7 empty] | 130 | [6 empty] | 130 | [7 empty] | 130
[22 empty] | 135 | [7 empty] | 135 | [6 empty] | 135 | [7 empty] | 135
[22 empty] | 140 | [7 empty] | 140 | [6 empty] | 140 | [7 empty] | 140
[22 empty] | 145 | [7 empty] | 145 | [6 empty] | 145 | [7 empty] | 145
[22 empty] | 150 | [7 empty] | 150 | [6 empty] | 150 | [7 empty] | 150
[22 empty] | 155 | [7 empty] | 155 | [6 empty] | 155 | [7 empty] | 155
[22 empty] | 160 | [7 empty] | 160 | [6 empty] | 160 | [7 empty] | 160
[22 empty] | 165 | [7 empty] | 165 | [6 empty] | 165 | [7 empty] | 165
[22 empty] | 170 | [7 empty] | 170 | [6 empty] | 170 | [7 empty] | 170
[22 empty] | 175 | [7 empty] | 175 | [6 empty] | 175 | [7 empty] | 175
[22 empty] | 180 | [7 empty] | 180 | [6 empty] | 180 | [7 empty] | 180
[13 empty] | Давление в камере, Мпа σ3 | Вертикальная нагрузка, Мпа σ1 | Поровое давление, Мпа u
[13 empty] | 0.05 | 0.08493633 | [5 empty] | 1 | [6 empty] | σ3,кПа | σ1,кПа | u, кПа |  |  |  | 4
[13 empty] | 0.15 | 0.2220252 | [27 empty] | δ3, Мпа | δ1-δ3, МПа | δ1, МПа | δ1, КПа
[13 empty] | 0.25 | 0.3591141 | [21 empty] | С, МПа:
φ, град:
E, Мпа
[27 empty] | x | 0
[27 empty] | y |  |  |  | С, кПа | φ,°
Эффективные значения угла внутреннего трения и удельного сцепления ϕ', С'
[13 empty] | ϕ', град. = | 9
[13 empty] | С', МПа = | 0.007
|  | K0, д.е. | 0.8435655 | Эффективное напряжение, Мпа: |  |  |  |  | 0.04217828
|  | Модуль деформации E0, МПа: |  | Точки нахождения модуля Е0, Мпа (полное напряжение): |  |  |  |  | 0.04217828 | 0.04916554
|  | Модуль деформации E50, МПа: |  | qmax Давление при разрушении образца, Мпа (девиатор): |  |  |  |  | 0.03493633
|  | Коэф. Поперечной деформации, ϑ: |  | 0,5 qmax, Мпа (девиатор): |  |  |  |  | 0.01746816
| Начальник исп. лаборатории: | [6 empty] | Семиколенова Л.Г. |  |  |  |  | Начальник исп. лаборатории: |  |  |  |  | Семиколенова Л.Г.
Лист 1 , всего листов 2 | [11 empty] | Лист 2 , всего листов 2
Частичное воспроизведение протокола испытаний без письменного разрешения ООО «ИнжГео» ЗАПРЕЩАЕТСЯ | [11 empty] | Частичное воспроизведение протокола испытаний без письменного разрешения ООО «ИнжГео» ЗАПРЕЩАЕТСЯ
E0 |  |  | E50 |  | Деформация |  |  |  | Первая прочность |  |  | Вторая прочность |  |  | Третья прочность |  |  |  | К Пуассона
devE0 | epsE0 |  | dev50 | epsE50 | dev | eps | ev |  | dev1 | eps1 | ev1 | dev1 | eps1 | ev2 | dev1 | eps1 | ev3 | Глины
0.006987266 | 0.0004658142 |  | 0.01746816 | 0.001746803 | 0 | 0 | 0 |  | 0 | 0 | 0 | 0.01512529 | 0.0003395102 | 0 | 0.0294608 | 0.000360374 | 0 | < 0 | 0,20-0,30
[5 empty] | 0.006987266 | 0.0004658142 | -0.00532902 |  | 0.006987266 | 0.0004658142 | -0.00532902 | 0.0278321 | 0.0007422418 | -0.02625473 | 0.05455704 | 0.001001039 | -0.02947468 | 0-0,25 | 0,30-0,38
Секущая модуля Е0 |  |  | Линия Q max |  | 0.01746816 | 0.001746803 | -0.03117292 |  | 0.01746816 | 0.001746803 | -0.03117292 | 0.0360126 | 0.001212536 | -0.05796588 | 0.05724733 | 0.001526964 | -0.04212807 | 0,25< | 0,38-0,45
| 0 |  |  | 0 | 0.01819736 | 0.002245106 | -0.03428715 |  | 0.01819736 | 0.002245106 | -0.03428715 | 0.03903597 | 0.002226725 | -0.05749567 | 0.05852847 | 0.002290447 | -0.04201867 | Суглинки | 0,35-0,37
[5 empty] | 0.01929665 | 0.002993475 | -0.03461395 |  | 0.01929665 | 0.002993475 | -0.03461395 | 0.03955485 | 0.002968967 | -0.05772194 | 0.0620404 | 0.003053929 | -0.04214137 | Пески и супеси | 0,30-0,35
[5 empty] | 0.01954393 | 0.003741844 | -0.03461007 |  | 0.01954393 | 0.003741844 | -0.03461007 | 0.044788 | 0.003711209 | -0.05744566 | 0.07028976 | 0.003817411 | -0.04200549
|  |  | Линия 0,5 Q max |  | 0.02063922 | 0.004490213 | -0.0340025 |  | 0.02063922 | 0.004490213 | -0.0340025 | 0.04596634 | 0.004453451 | -0.05659878 | 0.07150528 | 0.004580893 | -0.04196249
|  |  |  | 0 | 0.02244753 | 0.005238582 | -0.03412609 |  | 0.02244753 | 0.005238582 | -0.03412609 | 0.04875572 | 0.005195692 | -0.05626889 | 0.07226623 | 0.005344375 | -0.04121982
[5 empty] | 0.02223949 | 0.005986951 | -0.03399359 |  | 0.02223949 | 0.005986951 | -0.03399359 | 0.04781018 | 0.005937934 | -0.05553139 | 0.07867116 | 0.006107857 | -0.04082411
[5 empty] | 0.0239965 | 0.006735319 | -0.03323572 |  | 0.0239965 | 0.006735319 | -0.03323572 | 0.04951224 | 0.006680176 | -0.05534072 | 0.07692453 | 0.00687134 | -0.0401735
[5 empty] | 0.02445838 | 0.007483688 | -0.03302176 |  | 0.02445838 | 0.007483688 | -0.03302176 | 0.04950447 | 0.007422418 | -0.05425155 | 0.08212072 | 0.007634822 | -0.03972261
[5 empty] | 0.02516374 | 0.008232057 | -0.03266641 |  | 0.02516374 | 0.008232057 | -0.03266641 | 0.05100244 | 0.00816466 | -0.05332371 | 0.0821245 | 0.008398304 | -0.03963602
Коэфф. Точки |  |  |  |  | 0.02515839 | 0.008980426 | -0.03237065 |  | 0.02515839 | 0.008980426 | -0.03237065 | 0.05147975 | 0.008906901 | -0.05285739 | 0.08490139 | 0.009161786 | -0.03908727
[5 empty] | 0.02609966 | 0.009728795 | -0.03198272 |  | 0.02609966 | 0.009728795 | -0.03198272 | 0.0550975 | 0.009649143 | -0.05274085 | 0.08216393 | 0.009925268 | -0.03861086
[5 empty] | 0.02558297 | 0.01047716 | -0.03173848 |  | 0.02558297 | 0.01047716 | -0.03173848 | 0.05571034 | 0.01039138 | -0.05155606 | 0.08485639 | 0.01068875 | -0.03786614
[5 empty] | 0.02622665 | 0.01122553 | -0.03122124 |  | 0.02622665 | 0.01122553 | -0.03122124 | 0.0551218 | 0.01113363 | -0.05042984 | 0.08471705 | 0.01145223 | -0.03684268
[5 empty] | 0.02647959 | 0.0119739 | -0.03061954 |  | 0.02647959 | 0.0119739 | -0.03061954 | 0.05624131 | 0.01187587 | -0.04920011 | 0.08799642 | 0.01221571 | -0.03646344
[5 empty] | 0.02742464 | 0.01272227 | -0.03006601 |  | 0.02742464 | 0.01272227 | -0.03006601 | 0.05749866 | 0.01261811 | -0.04875635 | 0.09273363 | 0.0129792 | -0.03592506
[5 empty] | 0.02715052 | 0.01347064 | -0.0296936 |  | 0.02715052 | 0.01347064 | -0.0296936 | 0.05915194 | 0.01336035 | -0.04717163 | 0.08954642 | 0.01374268 | -0.03514756
[5 empty] | 0.02757626 | 0.01421901 | -0.02891459 |  | 0.02757626 | 0.01421901 | -0.02891459 | 0.05706764 | 0.01410259 | -0.04676056 | 0.09314051 | 0.01450616 | -0.03441825
[5 empty] | 0.02876785 | 0.01496738 | -0.02856497 |  | 0.02876785 | 0.01496738 | -0.02856497 | 0.0606821 | 0.01484484 | -0.04516138 | 0.09467568 | 0.01526964 | -0.03366678
[5 empty] | 0.0283585 | 0.01571575 | -0.02774789 |  | 0.0283585 | 0.01571575 | -0.02774789 | 0.05713755 | 0.01558708 | -0.04428292 | 0.09171584 | 0.01603313 | -0.03270115
[5 empty] | 0.02931997 | 0.01646411 | -0.02759419 |  | 0.02931997 | 0.01646411 | -0.02759419 | 0.05815245 | 0.01632932 | -0.04341247 | 0.090328 | 0.01679661 | -0.03209956
[5 empty] | 0.02864329 | 0.01721248 | -0.02664564 |  | 0.02864329 | 0.01721248 | -0.02664564 | 0.06080049 | 0.01707156 | -0.04268221 | 0.09383424 | 0.01756009 | -0.03136247
[5 empty] | 0.02932556 | 0.01796085 | -0.02638338 |  | 0.02932556 | 0.01796085 | -0.02638338 | 0.06194494 | 0.0178138 | -0.0418304 | 0.09561967 | 0.01832357 | -0.03071056
[5 empty] | 0.02916879 | 0.01870922 | -0.02576446 |  | 0.02916879 | 0.01870922 | -0.02576446 | 0.06152319 | 0.01855604 | -0.04039301 | 0.09279107 | 0.01908705 | -0.02986439
[5 empty] | 0.03010637 | 0.01945759 | -0.02510646 |  | 0.03010637 | 0.01945759 | -0.02510646 | 0.060105 | 0.01929829 | -0.03971644 | 0.09501025 | 0.01985054 | -0.0294187
[5 empty] | 0.02957698 | 0.02020596 | -0.02461698 |  | 0.02957698 | 0.02020596 | -0.02461698 | 0.06307535 | 0.02004053 | -0.03900879 | 0.09546203 | 0.02061402 | -0.02860753
[5 empty] | 0.03062217 | 0.02095433 | -0.0240928 |  | 0.03062217 | 0.02095433 | -0.0240928 | 0.06257757 | 0.02078277 | -0.03753933 | 0.09698922 | 0.0213775 | -0.02761117
[5 empty] | 0.03000818 | 0.0217027 | -0.02341674 |  | 0.03000818 | 0.0217027 | -0.02341674 | 0.06361983 | 0.02152501 | -0.0371477 | 0.09984948 | 0.02214098 | -0.0270065
[5 empty] | 0.03094758 | 0.02245106 | -0.02320587 |  | 0.03094758 | 0.02245106 | -0.02320587 | 0.06235661 | 0.02226725 | -0.0358638 | 0.09822063 | 0.02290447 | -0.0263479
[5 empty] | 0.03024278 | 0.02319943 | -0.02233792 |  | 0.03024278 | 0.02319943 | -0.02233792 | 0.06322914 | 0.0230095 | -0.03511775 | 0.0951567 | 0.02366795 | -0.02556613
[5 empty] | 0.03006174 | 0.0239478 | -0.0219819 |  | 0.03006174 | 0.0239478 | -0.0219819 | 0.06114192 | 0.02375174 | -0.03432763 | 0.09729538 | 0.02443143 | -0.02517978
[5 empty] | 0.03126681 | 0.02469617 | -0.02140155 |  | 0.03126681 | 0.02469617 | -0.02140155 | 0.06466769 | 0.02449398 | -0.03297768 | 0.1013819 | 0.02519491 | -0.02453227
[5 empty] | 0.03083222 | 0.02544454 | -0.02104908 |  | 0.03083222 | 0.02544454 | -0.02104908 | 0.06190355 | 0.02523622 | -0.0318335 | 0.09954178 | 0.02595839 | -0.02365138
[5 empty] | 0.03092009 | 0.02619291 | -0.02055648 |  | 0.03092009 | 0.02619291 | -0.02055648 | 0.06485308 | 0.02597846 | -0.03122995 | 0.09933007 | 0.02672188 | -0.02297605
[5 empty] | 0.03193898 | 0.02694128 | -0.0200169 |  | 0.03193898 | 0.02694128 | -0.0200169 | 0.062626 | 0.0267207 | -0.02964905 | 0.1016964 | 0.02748536 | -0.02188603
[5 empty] | 0.03194268 | 0.02768965 | -0.01921408 |  | 0.03194268 | 0.02768965 | -0.01921408 | 0.06497376 | 0.02746295 | -0.02869233 | 0.1008403 | 0.02824884 | -0.0212868
[5 empty] | 0.0307549 | 0.02843802 | -0.01841998 |  | 0.0307549 | 0.02843802 | -0.01841998 | 0.06429579 | 0.02820519 | -0.02783546 | 0.09752146 | 0.02901232 | -0.02044103
[5 empty] | 0.03192597 | 0.02918638 | -0.01792691 |  | 0.03192597 | 0.02918638 | -0.01792691 | 0.06361002 | 0.02894743 | -0.02649401 | 0.09832572 | 0.0297758 | -0.01940396
[5 empty] | 0.03114563 | 0.02993475 | -0.01742397 |  | 0.03114563 | 0.02993475 | -0.01742397 | 0.06597315 | 0.02968967 | -0.02525868 | 0.102424 | 0.03053929 | -0.01860132
[5 empty] | 0.03126847 | 0.03068312 | -0.0163963 |  | 0.03126847 | 0.03068312 | -0.0163963 | 0.06650455 | 0.03043191 | -0.0238466 | 0.1018828 | 0.03130277 | -0.01765217
[5 empty] | 0.03257752 | 0.03143149 | -0.01581494 |  | 0.03257752 | 0.03143149 | -0.01581494 | 0.06457068 | 0.03117415 | -0.02265544 | 0.09999487 | 0.03206625 | -0.01639521
[5 empty] | 0.03266484 | 0.03217986 | -0.01522489 |  | 0.03266484 | 0.03217986 | -0.01522489 | 0.06640783 | 0.0319164 | -0.02124967 | 0.1025677 | 0.03282973 | -0.01563053
[5 empty] | 0.03184534 | 0.03292823 | -0.01451983 |  | 0.03184534 | 0.03292823 | -0.01451983 | 0.06484601 | 0.03265864 | -0.02012026 | 0.1033391 | 0.03359322 | -0.01458397
[5 empty] | 0.03300501 | 0.0336766 | -0.01370116 |  | 0.03300501 | 0.0336766 | -0.01370116 | 0.06537579 | 0.03340088 | -0.01903803 | 0.103715 | 0.0343567 | -0.01366021
[5 empty] | 0.03214511 | 0.03442497 | -0.01298252 |  | 0.03214511 | 0.03442497 | -0.01298252 | 0.06774464 | 0.03414312 | -0.01774144 | 0.1021049 | 0.03512018 | -0.01257414
[5 empty] | 0.03315447 | 0.03517334 | -0.01212774 |  | 0.03315447 | 0.03517334 | -0.01212774 | 0.06896169 | 0.03488536 | -0.01632758 | 0.106741 | 0.03588366 | -0.01154176
[5 empty] | 0.03229504 | 0.0359217 | -0.01142148 |  | 0.03229504 | 0.0359217 | -0.01142148 | 0.06756568 | 0.03562761 | -0.01490604 | 0.1037683 | 0.03664714 | -0.01054845
[5 empty] | 0.03262284 | 0.03667007 | -0.01065365 |  | 0.03262284 | 0.03667007 | -0.01065365 | 0.06690015 | 0.03636985 | -0.01355542 | 0.1035442 | 0.03741063 | -0.009692457
[5 empty] | 0.03351255 | 0.03741844 | -0.009703929 |  | 0.03351255 | 0.03741844 | -0.009703929 | 0.06995351 | 0.03711209 | -0.01248399 | 0.1036652 | 0.03817411 | -0.008711466
[5 empty] | 0.03283259 | 0.03816681 | -0.009010908 |  | 0.03283259 | 0.03816681 | -0.009010908 | 0.06619957 | 0.03785433 | -0.01099622 | 0.1081411 | 0.03893759 | -0.007727096
[5 empty] | 0.03387712 | 0.03891518 | -0.008179797 |  | 0.03387712 | 0.03891518 | -0.008179797 | 0.06640613 | 0.03859657 | -0.009671624 | 0.1034193 | 0.03970107 | -0.00672173
[5 empty] | 0.0331735 | 0.03966355 | -0.007378356 |  | 0.0331735 | 0.03966355 | -0.007378356 | 0.07001725 | 0.03933881 | -0.008511793 | 0.1032647 | 0.04046455 | -0.005620369
[5 empty] | 0.03410689 | 0.04041192 | -0.006580617 |  | 0.03410689 | 0.04041192 | -0.006580617 | 0.06944866 | 0.04008106 | -0.007154141 | 0.1024252 | 0.04122804 | -0.004676424
[5 empty] | 0.03347943 | 0.04116029 | -0.00579258 |  | 0.03347943 | 0.04116029 | -0.00579258 | 0.07099705 | 0.0408233 | -0.00592082 | 0.1075179 | 0.04199152 | -0.003747348
[5 empty] | 0.03364106 | 0.04190865 | -0.005051519 |  | 0.03364106 | 0.04190865 | -0.005051519 | 0.06863833 | 0.04156554 | -0.004654893 | 0.1027448 | 0.042755 | -0.002766125
[5 empty] | 0.03312278 | 0.04265702 | -0.004282298 |  | 0.03312278 | 0.04265702 | -0.004282298 | 0.07048219 | 0.04230778 | -0.003396664 | 0.1094653 | 0.04351848 | -0.001825347
[5 empty] | 0.03361326 | 0.04340539 | -0.003524899 |  | 0.03361326 | 0.04340539 | -0.003524899 | 0.06801682 | 0.04305002 | -0.002197255 | 0.1060233 | 0.04428197 | -0.0009264764
[5 empty] | 0.03359062 | 0.04415376 | -0.002781436 |  | 0.03359062 | 0.04415376 | -0.002781436 | 0.07024495 | 0.04379227 | -0.0009887815 | 0.1085614 | 0.04504545 | -1.664972e-05
[5 empty] | 0.03452949 | 0.04490213 | -0.002021996 |  | 0.03452949 | 0.04490213 | -0.002021996 | 0.06890512 | 0.04453451 | 0.0001736526 | 0.1082727 | 0.04580893 | 0.0008648204
[5 empty] | 0.033788 | 0.0456505 | -0.001300029 |  | 0.033788 | 0.0456505 | -0.001300029 | 0.07222416 | 0.04527675 | 0.001328447 | 0.1100816 | 0.04657241 | 0.001736341
[5 empty] | 0.03377313 | 0.04639887 | -0.0005721727 |  | 0.03377313 | 0.04639887 | -0.0005721727 | 0.06862151 | 0.04601899 | 0.002438724 | 0.1109177 | 0.04733589 | 0.002578039
[5 empty] | 0.03395701 | 0.04714724 | 0.0001317082 |  | 0.03395701 | 0.04714724 | 0.0001317082 | 0.06879921 | 0.04676123 | 0.003534466 | 0.1043434 | 0.04809938 | 0.003342243
[5 empty] | 0.0344664 | 0.04789561 | 0.0008209513 |  | 0.0344664 | 0.04789561 | 0.0008209513 | 0.0709558 | 0.04750347 | 0.004528852 | 0.1059092 | 0.04886286 | 0.00410381
[5 empty] | 0.03340646 | 0.04864397 | 0.001497748 |  | 0.03340646 | 0.04864397 | 0.001497748 | 0.07096584 | 0.04824572 | 0.005581051 | 0.1062857 | 0.04962634 | 0.00493223
[5 empty] | 0.03353052 | 0.04939234 | 0.002132716 |  | 0.03353052 | 0.04939234 | 0.002132716 | 0.06939959 | 0.04898796 | 0.00651695 | 0.1057574 | 0.05038982 | 0.005646224
[5 empty] | 0.03356722 | 0.05014071 | 0.002759803 |  | 0.03356722 | 0.05014071 | 0.002759803 | 0.06972511 | 0.0497302 | 0.007526622 | 0.1051114 | 0.05115331 | 0.006234829
[5 empty] | 0.03454649 | 0.05088908 | 0.003384992 |  | 0.03454649 | 0.05088908 | 0.003384992 | 0.07309579 | 0.05047244 | 0.008321339 | 0.1067482 | 0.05191679 | 0.006952808
[5 empty] | 0.03390159 | 0.05163745 | 0.00401007 |  | 0.03390159 | 0.05163745 | 0.00401007 | 0.06991149 | 0.05121468 | 0.009168071 | 0.1114587 | 0.05268027 | 0.007493362
[5 empty] | 0.03397124 | 0.05238582 | 0.004549441 |  | 0.03397124 | 0.05238582 | 0.004549441 | 0.07320356 | 0.05195692 | 0.009935339 | 0.1112139 | 0.05344375 | 0.008048506
[5 empty] | 0.034816 | 0.05313419 | 0.005091737 |  | 0.034816 | 0.05313419 | 0.005091737 | 0.07139596 | 0.05269917 | 0.01085038 | 0.1064395 | 0.05420723 | 0.008592062
[5 empty] | 0.0343041 | 0.05388256 | 0.005534551 |  | 0.0343041 | 0.05388256 | 0.005534551 | 0.06995553 | 0.05344141 | 0.01147757 | 0.1113386 | 0.05497072 | 0.009084677
[5 empty] | 0.03427104 | 0.05463092 | 0.006070531 |  | 0.03427104 | 0.05463092 | 0.006070531 | 0.07265131 | 0.05418365 | 0.01219869 | 0.1069357 | 0.0557342 | 0.009503604
[5 empty] | 0.03504795 | 0.05537929 | 0.006482839 |  | 0.03504795 | 0.05537929 | 0.006482839 | 0.07055097 | 0.05492589 | 0.01262006 | 0.1055353 | 0.05649768 | 0.009876709
[5 empty] | 0.0347372 | 0.05612766 | 0.006908836 |  | 0.0347372 | 0.05612766 | 0.006908836 | 0.07083671 | 0.05566813 | 0.01319493 | 0.1078932 | 0.05726116 | 0.01014737
[5 empty] | 0.03470258 | 0.05687603 | 0.007329678 |  | 0.03470258 | 0.05687603 | 0.007329678 | 0.07377673 | 0.05641038 | 0.01362023 | 0.111031 | 0.05802464 | 0.01050447
[5 empty] | 0.03456269 | 0.0576244 | 0.007612019 |  | 0.03456269 | 0.0576244 | 0.007612019 | 0.07207158 | 0.05715262 | 0.01418457 | 0.1111786 | 0.05878813 | 0.01061343
[5 empty] | 0.03542048 | 0.05837277 | 0.008028485 |  | 0.03542048 | 0.05837277 | 0.008028485 | 0.07302073 | 0.05789486 | 0.01437632 | 0.1087658 | 0.05955161 | 0.01081163
[5 empty] | 0.03542648 | 0.05912114 | 0.008165568 |  | 0.03542648 | 0.05912114 | 0.008165568 | 0.07049857 | 0.0586371 | 0.01479818 | 0.1091141 | 0.06031509 | 0.01094414
[5 empty] | 0.03502142 | 0.05986951 | 0.008416967 |  | 0.03502142 | 0.05986951 | 0.008416967 | 0.07189676 | 0.05937934 | 0.01498196 | 0.1068515 | 0.06107857 | 0.01099941
[5 empty] | 0.03491828 | 0.06061788 | 0.008621778 |  | 0.03491828 | 0.06061788 | 0.008621778 | 0.0720252 | 0.06012158 | 0.01510297 | 0.1104011 | 0.06184206 | 0.01103259
[5 empty] | 0.0351427 | 0.06136624 | 0.008818457 |  | 0.0351427 | 0.06136624 | 0.008818457 | 0.07322414 | 0.06086383 | 0.01499999 | 0.1070408 | 0.06260554 | 0.01087132
[5 empty] | 0.03436133 | 0.06211461 | 0.008969961 |  | 0.03436133 | 0.06211461 | 0.008969961 | 0.07280083 | 0.06160607 | 0.01496099 | 0.1111346 | 0.06336902 | 0.01085638
[5 empty] | 0.03493633 | 0.06286298 | 0.008985099 |  | 0.03493633 | 0.06286298 | 0.008985099 | 0.07375125 | 0.06234831 | 0.01478356 | 0.1093613 | 0.0641325 | 0.01074127
[5 empty] | 0.03493627 | 0.06361135 | 0.009020791 |  | 0.03493627 | 0.06361135 | 0.009020791 | 0.07243431 | 0.06309055 | 0.01481558 | 0.1092617 | 0.06489598 | 0.01069653
[5 empty] | 0.03557995 | 0.06435972 | 0.00892674 |  | 0.03557995 | 0.06435972 | 0.00892674 | 0.07180293 | 0.06383279 | 0.01460197 | 0.1109069 | 0.06565947 | 0.01047836
[5 empty] | 0.03515091 | 0.06510809 | 0.008921822 |  | 0.03515091 | 0.06510809 | 0.008921822 | 0.07298921 | 0.06457503 | 0.01454897 | 0.108233 | 0.06642295 | 0.01014825
[5 empty] | 0.03443917 | 0.06585646 | 0.008818091 |  | 0.03443917 | 0.06585646 | 0.008818091 | 0.0708652 | 0.06531728 | 0.0141817 | 0.1075205 | 0.06718643 | 0.01001064
[5 empty] | 0.03529603 | 0.06660483 | 0.008740732 |  | 0.03529603 | 0.06660483 | 0.008740732 | 0.07033694 | 0.06605952 | 0.01391253 | 0.1092343 | 0.06794991 | 0.009826374
[5 empty] | 0.03551347 | 0.06735319 | 0.008490794 |  | 0.03551347 | 0.06735319 | 0.008490794 | 0.07402295 | 0.06680176 | 0.01363994 | 0.1085694 | 0.0687134 | 0.009431122
[5 empty] | 0.035304 | 0.06810156 | 0.00831402 |  | 0.035304 | 0.06810156 | 0.00831402 | 0.07271253 | 0.067544 | 0.01337509 | 0.1061378 | 0.06947688 | 0.009294865
[5 empty] | 0.03437933 | 0.06884993 | 0.008234237 |  | 0.03437933 | 0.06884993 | 0.008234237 | 0.07284205 | 0.06828624 | 0.01299847 | 0.1102869 | 0.07024036 | 0.008950858
[5 empty] | 0.0341146 | 0.0695983 | 0.007970465 |  | 0.0341146 | 0.0695983 | 0.007970465 | 0.07372328 | 0.06902849 | 0.01249076 | 0.1080496 | 0.07100384 | 0.008712196
[5 empty] | 0.0348742 | 0.07034667 | 0.007723784 |  | 0.0348742 | 0.07034667 | 0.007723784 | 0.0724056 | 0.06977073 | 0.01206039 | 0.104337 | 0.07176732 | 0.008361848
[5 empty] | 0.03431664 | 0.07109504 | 0.007484158 |  | 0.03431664 | 0.07109504 | 0.007484158 | 0.06999896 | 0.07051297 | 0.01180166 | 0.1059826 | 0.07253081 | 0.008050254
[5 empty] | 0.03539353 | 0.07184341 | 0.007210199 |  | 0.03539353 | 0.07184341 | 0.007210199 | 0.07171532 | 0.07125521 | 0.01124553 | 0.1097617 | 0.07329429 | 0.007679429
[5 empty] | 0.03407746 | 0.07259178 | 0.006883351 |  | 0.03407746 | 0.07259178 | 0.006883351 | 0.07056842 | 0.07199745 | 0.01081463 | 0.1058467 | 0.07405777 | 0.007252114
[5 empty] | 0.03412426 | 0.07334015 | 0.006623228 |  | 0.03412426 | 0.07334015 | 0.006623228 | 0.06946382 | 0.07273969 | 0.01041661 | 0.1074972 | 0.07482125 | 0.006938887
[5 empty] | 0.0351514 | 0.07408851 | 0.006321375 |  | 0.0351514 | 0.07408851 | 0.006321375 | 0.07121635 | 0.07348194 | 0.009862184 | 0.1054265 | 0.07558473 | 0.006561741
[5 empty] | 0.03450788 | 0.07483688 | 0.005997845 |  | 0.03450788 | 0.07483688 | 0.005997845 | 0.06986348 | 0.07422418 | 0.00936056 | 0.1096265 | 0.07634822 | 0.006265511
[5 empty] | 0.03501376 | 0.07558525 | 0.005603029 |  | 0.03501376 | 0.07558525 | 0.005603029 | 0.06959437 | 0.07496642 | 0.008827325 | 0.1081116 | 0.0771117 | 0.005915374
[5 empty] | 0.03466289 | 0.07633362 | 0.005335528 |  | 0.03466289 | 0.07633362 | 0.005335528 | 0.0724461 | 0.07570866 | 0.008473436 | 0.1050958 | 0.07787518 | 0.005546658
[5 empty] | 0.03473313 | 0.07708199 | 0.004997113 |  | 0.03473313 | 0.07708199 | 0.004997113 | 0.06953669 | 0.0764509 | 0.007957631 | 0.1084832 | 0.07863866 | 0.005196398
[5 empty] | 0.03510562 | 0.07783036 | 0.004652584 |  | 0.03510562 | 0.07783036 | 0.004652584 | 0.06974793 | 0.07719315 | 0.007537053 | 0.1077696 | 0.07940215 | 0.004873506
[5 empty] | 0.0342089 | 0.07857873 | 0.004293862 |  | 0.0342089 | 0.07857873 | 0.004293862 | 0.07121836 | 0.07793539 | 0.007064155 | 0.1071221 | 0.08016563 | 0.004584203
[5 empty] | 0.03386001 | 0.0793271 | 0.003987384 |  | 0.03386001 | 0.0793271 | 0.003987384 | 0.07202193 | 0.07867763 | 0.006596137 | 0.1077839 | 0.08092911 | 0.004283072
[5 empty] | 0.03437028 | 0.08007547 | 0.003693162 |  | 0.03437028 | 0.08007547 | 0.003693162 | 0.07125222 | 0.07941987 | 0.006072589 | 0.1027973 | 0.08169259 | 0.003987138
[5 empty] | 0.03462524 | 0.08082383 | 0.003407075 |  | 0.03462524 | 0.08082383 | 0.003407075 | 0.07083455 | 0.08016211 | 0.005702482 | 0.1040186 | 0.08245607 | 0.003724535
[5 empty] | 0.03395118 | 0.0815722 | 0.003140907 |  | 0.03395118 | 0.0815722 | 0.003140907 | 0.07087918 | 0.08090435 | 0.005248081 | 0.1011591 | 0.08321956 | 0.003467571
[5 empty] | 0.03448059 | 0.08232057 | 0.002862803 |  | 0.03448059 | 0.08232057 | 0.002862803 | 0.07140782 | 0.0816466 | 0.00487143 | 0.1070093 | 0.08398304 | 0.003244256
[5 empty] | 0.03392193 | 0.08306894 | 0.002622469 |  | 0.03392193 | 0.08306894 | 0.002622469 | 0.07314913 | 0.08238884 | 0.004535226 | 0.1046396 | 0.08474652 | 0.00301585
[5 empty] | 0.03468291 | 0.08381731 | 0.002395722 |  | 0.03468291 | 0.08381731 | 0.002395722 | 0.07139746 | 0.08313108 | 0.004166012 | 0.1010686 | 0.08551 | 0.002775451
[5 empty] | 0.03460914 | 0.08456568 | 0.002164117 |  | 0.03460914 | 0.08456568 | 0.002164117 | 0.0718969 | 0.08387332 | 0.00389238 | 0.1003968 | 0.08627349 | 0.002626927
[5 empty] | 0.03432392 | 0.08531405 | 0.001991176 |  | 0.03432392 | 0.08531405 | 0.001991176 | 0.07228355 | 0.08461556 | 0.003627229 | 0.1014882 | 0.08703697 | 0.002483207
[5 empty] | 0.03358431 | 0.08606242 | 0.001832039 |  | 0.03358431 | 0.08606242 | 0.001832039 | 0.06929207 | 0.0853578 | 0.003335425 | 0.104903 | 0.08780045 | 0.002388779
[5 empty] | 0.03352368 | 0.08681078 | 0.001679647 |  | 0.03352368 | 0.08681078 | 0.001679647 | 0.06888122 | 0.08610005 | 0.003177311 | 0.1031668 | 0.08856393 | 0.002282033
[5 empty] | 0.03405678 | 0.08755915 | 0.001592579 |  | 0.03405678 | 0.08755915 | 0.001592579 | 0.07241517 | 0.08684229 | 0.00299157 | 0.09875685 | 0.08932741 | 0.00223849
[5 empty] | 0.0342694 | 0.08830752 | 0.001497983 |  | 0.0342694 | 0.08830752 | 0.001497983 | 0.06931066 | 0.08758453 | 0.002840522 | 0.1034282 | 0.0900909 | 0.002225835
[5 empty] | 0.03362672 | 0.08905589 | 0.001458286 |  | 0.03362672 | 0.08905589 | 0.001458286 | 0.070128 | 0.08832677 | 0.002757367 | 0.1005377 | 0.09085438 | 0.002240966
[5 empty] | 0.03339126 | 0.08980426 | 0.001447533 |  | 0.03339126 | 0.08980426 | 0.001447533 | 0.06860843 | 0.08906901 | 0.002740846 | 0.102373 | 0.09161786 | 0.002233198
[5 empty] | 0.03398206 | 0.09055263 | 0.001475546 |  | 0.03398206 | 0.09055263 | 0.001475546 | 0.06924662 | 0.08981126 | 0.002711987 | 0.1025772 | 0.09238134 | 0.00229094
[5 empty] | 0.03322363 | 0.091301 | 0.001511026 |  | 0.03322363 | 0.091301 | 0.001511026 | 0.069927 | 0.0905535 | 0.002767766 | 0.1033677 | 0.09314482 | 0.002301854
[5 empty] | 0.03304863 | 0.09204937 | 0.001580144 |  | 0.03304863 | 0.09204937 | 0.001580144 | 0.06992703 | 0.09129574 | 0.002770988 | 0.1012508 | 0.09390831 | 0.002386805
[5 empty] | 0.03316619 | 0.09279774 | 0.001633675 |  | 0.03316619 | 0.09279774 | 0.001633675 | 0.06822271 | 0.09203798 | 0.002851239 | 0.09945677 | 0.09467179 | 0.002412644
[5 empty] | 0.03276502 | 0.0935461 | 0.001740023 |  | 0.03276502 | 0.0935461 | 0.001740023 | 0.06947059 | 0.09278022 | 0.002932462 | 0.1016499 | 0.09543527 | 0.002490458
[5 empty] | 0.03203375 | 0.09429447 | 0.001856265 |  | 0.03203375 | 0.09429447 | 0.001856265 | 0.06738569 | 0.09352246 | 0.002957943 | 0.0999173 | 0.09619875 | 0.002542724
[5 empty] | 0.03172021 | 0.09504284 | 0.001953131 |  | 0.03172021 | 0.09504284 | 0.001953131 | 0.06663971 | 0.09426471 | 0.003081517 | 0.09966856 | 0.09696224 | 0.002669239
[5 empty] | 0.03215291 | 0.09579121 | 0.002076387 |  | 0.03215291 | 0.09579121 | 0.002076387 | 0.06951567 | 0.09500695 | 0.003192778 | 0.0970526 | 0.09772572 | 0.002742881
[5 empty] | 0.03156599 | 0.09653958 | 0.002203913 |  | 0.03156599 | 0.09653958 | 0.002203913 | 0.06624104 | 0.09574919 | 0.003298751 | 0.09828394 | 0.0984892 | 0.002845548
[5 empty] | 0.03143439 | 0.09728795 | 0.002361069 |  | 0.03143439 | 0.09728795 | 0.002361069 | 0.0650116 | 0.09649143 | 0.003403706 | 0.09457078 | 0.09925268 | 0.002942762
[5 empty] | 0.03107271 | 0.09803632 | 0.002490682 |  | 0.03107271 | 0.09803632 | 0.002490682 | 0.06592559 | 0.09723367 | 0.00356141 | 0.09725974 | 0.1000162 | 0.003024004
[5 empty] | 0.03091667 | 0.09878469 | 0.002657305 |  | 0.03091667 | 0.09878469 | 0.002657305 | 0.06513487 | 0.09797592 | 0.00367125 | 0.09654306 | 0.1007796 | 0.003108647
[5 empty] | 0.03168833 | 0.09953305 | 0.002793327 |  | 0.03168833 | 0.09953305 | 0.002793327 | 0.06672048 | 0.09871816 | 0.00378828 | 0.09213405 | 0.1015431 | 0.003204742
[5 empty] | 0.0312349 | 0.1002814 | 0.002967529 |  | 0.0312349 | 0.1002814 | 0.002967529 | 0.06498791 | 0.0994604 | 0.003990628 | 0.09418364 | 0.1023066 | 0.003328097
[5 empty] | 0.03130143 | 0.1010298 | 0.003102309 |  | 0.03130143 | 0.1010298 | 0.003102309 | 0.06238517 | 0.1002026 | 0.004111926 | 0.09310373 | 0.1030701 | 0.003388147
[5 empty] | 0.03045733 | 0.1017782 | 0.003227176 |  | 0.03045733 | 0.1017782 | 0.003227176 | 0.06472287 | 0.1009449 | 0.004236362 | 0.08922166 | 0.1038336 | 0.003487741
[5 empty] | 0.02954589 | 0.1025265 | 0.003363685 |  | 0.02954589 | 0.1025265 | 0.003363685 | 0.06208065 | 0.1016871 | 0.004446622 | 0.08966597 | 0.1045971 | 0.00361278
[5 empty] | 0.02916205 | 0.1032749 | 0.003468061 |  | 0.02916205 | 0.1032749 | 0.003468061 | 0.06024976 | 0.1024294 | 0.00456202 | 0.0883127 | 0.1053605 | 0.00372863
[5 empty] | 0.03028731 | 0.1040233 | 0.003616706 |  | 0.03028731 | 0.1040233 | 0.003616706 | 0.06043446 | 0.1031716 | 0.004779815 | 0.09469473 | 0.106124 | 0.003823145
[5 empty] | 0.02969013 | 0.1047716 | 0.00369993 |  | 0.02969013 | 0.1047716 | 0.00369993 | 0.06298375 | 0.1039138 | 0.004991567 | 0.09442973 | 0.1068875 | 0.003867206
[5 empty] | 0.02919451 | 0.10552 | 0.003838845 |  | 0.02919451 | 0.10552 | 0.003838845 | 0.06089865 | 0.1046561 | 0.005141135 | 0.09175082 | 0.107651 | 0.003995544
[5 empty] | 0.02941592 | 0.1062684 | 0.003882457 |  | 0.02941592 | 0.1062684 | 0.003882457 | 0.05990795 | 0.1053983 | 0.00525604 | 0.08900919 | 0.1084145 | 0.004096431
[5 empty] | 0.03008962 | 0.1070167 | 0.003995385 |  | 0.03008962 | 0.1070167 | 0.003995385 | 0.06026158 | 0.1061406 | 0.005429374 | 0.08957359 | 0.109178 | 0.004142344
[5 empty] | 0.02952523 | 0.1077651 | 0.00407437 |  | 0.02952523 | 0.1077651 | 0.00407437 | 0.05934167 | 0.1068828 | 0.005595363 | 0.09190673 | 0.1099414 | 0.004311414
[5 empty] | 0.02961994 | 0.1085135 | 0.00418406 |  | 0.02961994 | 0.1085135 | 0.00418406 | 0.05799575 | 0.1076251 | 0.005824946 | 0.09291306 | 0.1107049 | 0.004342958
[5 empty] | 0.02842602 | 0.1092618 | 0.004313361 |  | 0.02842602 | 0.1092618 | 0.004313361 | 0.05727412 | 0.1083673 | 0.005969533 | 0.08865736 | 0.1114684 | 0.004426239
[5 empty] | 0.02864145 | 0.1100102 | 0.00442319 |  | 0.02864145 | 0.1100102 | 0.00442319 | 0.05980774 | 0.1091095 | 0.006104999 | 0.09214483 | 0.1122319 | 0.004528241
[5 empty] | 0.02891214 | 0.1107586 | 0.004445773 |  | 0.02891214 | 0.1107586 | 0.004445773 | 0.06050976 | 0.1098518 | 0.006229659 | 0.08823866 | 0.1129954 | 0.004630571
[5 empty] | 0.02843446 | 0.111507 | 0.004622914 |  | 0.02843446 | 0.111507 | 0.004622914 | 0.05775818 | 0.110594 | 0.006352833 | 0.0867793 | 0.1137588 | 0.004745554
[5 empty] | 0.02884769 | 0.1122553 | 0.004694139 |  | 0.02884769 | 0.1122553 | 0.004694139 | 0.05688554 | 0.1113363 | 0.006498977 | 0.08904808 | 0.1145223 | 0.004892881
[5 empty] | 0.02933922 | 0.1130037 | 0.004730552 |  | 0.02933922 | 0.1130037 | 0.004730552 | 0.05699357 | 0.1120785 | 0.006685115 | 0.08803439 | 0.1152858 | 0.004960836
[5 empty] | 0.02836275 | 0.1137521 | 0.004873318 |  | 0.02836275 | 0.1137521 | 0.004873318 | 0.05828967 | 0.1128208 | 0.006824991 | 0.08895146 | 0.1160493 | 0.005070978
[5 empty] | 0.02901991 | 0.1145004 | 0.004948604 |  | 0.02901991 | 0.1145004 | 0.004948604 | 0.05831647 | 0.113563 | 0.007049502 | 0.08872107 | 0.1168128 | 0.005159214
[5 empty] | 0.02899525 | 0.1152488 | 0.005106253 |  | 0.02899525 | 0.1152488 | 0.005106253 | 0.05757446 | 0.1143052 | 0.007173535 | 0.09095813 | 0.1175763 | 0.005232572
[5 empty] | 0.02776734 | 0.1159972 | 0.005182393 |  | 0.02776734 | 0.1159972 | 0.005182393 | 0.05812406 | 0.1150475 | 0.007312865 | 0.08766166 | 0.1183397 | 0.005373544
[5 empty] | 0.02770707 | 0.1167455 | 0.005209696 |  | 0.02770707 | 0.1167455 | 0.005209696 | 0.05992267 | 0.1157897 | 0.007417078 | 0.08518148 | 0.1191032 | 0.005479676
[5 empty] | 0.02768698 | 0.1174939 | 0.005376831 |  | 0.02768698 | 0.1174939 | 0.005376831 | 0.05801998 | 0.116532 | 0.007577421 | 0.08931164 | 0.1198667 | 0.005630513
[5 empty] | 0.02790177 | 0.1182423 | 0.005413551 |  | 0.02790177 | 0.1182423 | 0.005413551 | 0.05871831 | 0.1172742 | 0.00775473 | 0.08360671 | 0.1206302 | 0.005698487
[5 empty] | 0.02708195 | 0.1189906 | 0.005547405 |  | 0.02708195 | 0.1189906 | 0.005547405 | 0.05588394 | 0.1180164 | 0.007991122 | 0.08699823 | 0.1213937 | 0.00586425
[5 empty] | 0.02803006 | 0.119739 | 0.005638955 |  | 0.02803006 | 0.119739 | 0.005638955 | 0.05951503 | 0.1187587 | 0.008121277 | 0.08332598 | 0.1221571 | 0.005946651
[5 empty] | 0.02765699 | 0.1204874 | 0.005687771 |  | 0.02765699 | 0.1204874 | 0.005687771 | 0.05876189 | 0.1195009 | 0.008244053 | 0.08446788 | 0.1229206 | 0.006009066
[5 empty] | 0.02774371 | 0.1212358 | 0.005769577 |  | 0.02774371 | 0.1212358 | 0.005769577 | 0.05819727 | 0.1202432 | 0.008389232 | 0.08268929 | 0.1236841 | 0.006138399
[5 empty] | 0.02701782 | 0.1219841 | 0.005921968 |  | 0.02701782 | 0.1219841 | 0.005921968 | 0.05734337 | 0.1209854 | 0.008595787 | 0.08611982 | 0.1244476 | 0.006222389
[5 empty] | 0.02696834 | 0.1227325 | 0.005992618 |  | 0.02696834 | 0.1227325 | 0.005992618 | 0.05574358 | 0.1217277 | 0.008678752 | 0.08773808 | 0.1252111 | 0.006417501
[5 empty] | 0.02790255 | 0.1234809 | 0.006073123 |  | 0.02790255 | 0.1234809 | 0.006073123 | 0.05856735 | 0.1224699 | 0.008817647 | 0.08459643 | 0.1259746 | 0.006452063
[5 empty] | 0.02785511 | 0.1242292 | 0.006199717 |  | 0.02785511 | 0.1242292 | 0.006199717 | 0.05873458 | 0.1232121 | 0.009134343 | 0.08451187 | 0.126738 | 0.006678794
[5 empty] | 0.02775525 | 0.1249776 | 0.006295629 |  | 0.02775525 | 0.1249776 | 0.006295629 | 0.05718062 | 0.1239544 | 0.009283535 | 0.08312488 | 0.1275015 | 0.006738624
[5 empty] | 0.02771111 | 0.125726 | 0.006279596 |  | 0.02771111 | 0.125726 | 0.006279596 | 0.05849162 | 0.1246966 | 0.009465189 | 0.08288157 | 0.128265 | 0.006807026
[5 empty] | 0.02766866 | 0.1264743 | 0.006433756 |  | 0.02766866 | 0.1264743 | 0.006433756 | 0.05600724 | 0.1254389 | 0.00965617 | 0.08327832 | 0.1290285 | 0.007041664
[5 empty] | 0.02669666 | 0.1272227 | 0.006516228 |  | 0.02669666 | 0.1272227 | 0.006516228 | 0.05858557 | 0.1261811 | 0.009780946 | 0.08685605 | 0.129792 | 0.007061062
[5 empty] | 0.02725835 | 0.1279711 | 0.006566995 |  | 0.02725835 | 0.1279711 | 0.006566995 | 0.0565192 | 0.1269233 | 0.009839856 | 0.0840831 | 0.1305555 | 0.007237077
[5 empty] | 0.02714469 | 0.1287194 | 0.00672335 |  | 0.02714469 | 0.1287194 | 0.00672335 | 0.05903684 | 0.1276656 | 0.01006541 | 0.08412383 | 0.1313189 | 0.00733217
[5 empty] | 0.02606578 | 0.1294678 | 0.006795574 |  | 0.02606578 | 0.1294678 | 0.006795574 | 0.05682836 | 0.1284078 | 0.01030738 | 0.08423576 | 0.1320824 | 0.007447577
[5 empty] | 0.0261947 | 0.1302162 | 0.00690395 |  | 0.0261947 | 0.1302162 | 0.00690395 | 0.05572031 | 0.1291501 | 0.01039115 | 0.08234923 | 0.1328459 | 0.007636842
[5 empty] | 0.0269997 | 0.1309645 | 0.006930337 |  | 0.0269997 | 0.1309645 | 0.006930337 | 0.05784681 | 0.1298923 | 0.01071394 | 0.08290481 | 0.1336094 | 0.007695452
[5 empty] | 0.02673325 | 0.1317129 | 0.00706232 |  | 0.02673325 | 0.1317129 | 0.00706232 | 0.05535298 | 0.1306346 | 0.01084321 | 0.0866332 | 0.1343729 | 0.007900815
[5 empty] | 0.02575752 | 0.1324613 | 0.007185617 |  | 0.02575752 | 0.1324613 | 0.007185617 | 0.05766784 | 0.1313768 | 0.01091826 | 0.08316205 | 0.1351363 | 0.008077064
[5 empty] | 0.02691867 | 0.1332097 | 0.007238682 |  | 0.02691867 | 0.1332097 | 0.007238682 | 0.05592287 | 0.132119 | 0.01124209 | 0.0855974 | 0.1358998 | 0.008174626
[5 empty] | 0.02574197 | 0.133958 | 0.007342142 |  | 0.02574197 | 0.133958 | 0.007342142 | 0.05565022 | 0.1328613 | 0.01142332 | 0.08457131 | 0.1366633 | 0.008204405
[5 empty] | 0.02584424 | 0.1347064 | 0.00734898 |  | 0.02584424 | 0.1347064 | 0.00734898 | 0.05877558 | 0.1336035 | 0.01146743 | 0.08215248 | 0.1374268 | 0.008449552
[5 empty] | 0.02588748 | 0.1354548 | 0.007515842 |  | 0.02588748 | 0.1354548 | 0.007515842 | 0.05867075 | 0.1343458 | 0.01177057 | 0.0824371 | 0.1381903 | 0.008501422
[5 empty] | 0.02573456 | 0.1362031 | 0.007487495 |  | 0.02573456 | 0.1362031 | 0.007487495 | 0.05510898 | 0.135088 | 0.01180155 | 0.08159537 | 0.1389538 | 0.008712221
[5 empty] | 0.02586609 | 0.1369515 | 0.007553537 |  | 0.02586609 | 0.1369515 | 0.007553537 | 0.05900312 | 0.1358302 | 0.01205607 | 0.08588303 | 0.1397172 | 0.008798804
[5 empty] | 0.02688348 | 0.1376999 | 0.007704741 |  | 0.02688348 | 0.1376999 | 0.007704741 | 0.05685223 | 0.1365725 | 0.01215808 | 0.08102742 | 0.1404807 | 0.008958324
[5 empty] | 0.02559502 | 0.1384482 | 0.007740305 |  | 0.02559502 | 0.1384482 | 0.007740305 | 0.05627626 | 0.1373147 | 0.01237336 | 0.08402717 | 0.1412442 | 0.009127856
[5 empty] | 0.0255736 | 0.1391966 | 0.007884923 |  | 0.0255736 | 0.1391966 | 0.007884923 | 0.05605348 | 0.138057 | 0.01257932 | 0.08024988 | 0.1420077 | 0.009250553
[5 empty] | 0.02594258 | 0.139945 | 0.007998508 |  | 0.02594258 | 0.139945 | 0.007998508 | 0.05872979 | 0.1387992 | 0.01294512 | 0.08083383 | 0.1427712 | 0.009380411
[5 empty] | 0.02556094 | 0.1406933 | 0.008030526 |  | 0.02556094 | 0.1406933 | 0.008030526 | 0.05525969 | 0.1395415 | 0.01294301 | 0.08175565 | 0.1435346 | 0.009611962
[5 empty] | 0.0258434 | 0.1414417 | 0.008065827 |  | 0.0258434 | 0.1414417 | 0.008065827 | 0.05872453 | 0.1402837 | 0.01314945 | 0.07946091 | 0.1442981 | 0.009628017
[5 empty] | 0.02624221 | 0.1421901 | 0.008122476 |  | 0.02624221 | 0.1421901 | 0.008122476 | 0.05581598 | 0.1410259 | 0.01339248 | 0.08351669 | 0.1450616 | 0.009845386
[5 empty] | 0.02633955 | 0.1429384 | 0.00827841 |  | 0.02633955 | 0.1429384 | 0.00827841 | 0.05493696 | 0.1417682 | 0.01351817 | 0.0816997 | 0.1458251 | 0.009957574
[5 empty] | 0.0264547 | 0.1436868 | 0.008269134 |  | 0.0264547 | 0.1436868 | 0.008269134 | 0.05592159 | 0.1425104 | 0.01380356 | 0.08131728 | 0.1465886 | 0.01002847
[5 empty] | 0.02524392 | 0.1444352 | 0.008390755 |  | 0.02524392 | 0.1444352 | 0.008390755 | 0.05612099 | 0.1432527 | 0.01391026 | 0.08316557 | 0.1473521 | 0.0101875
[5 empty] | 0.02538752 | 0.1451836 | 0.008525152 |  | 0.02538752 | 0.1451836 | 0.008525152 | 0.05837006 | 0.1439949 | 0.0141893 | 0.08286238 | 0.1481155 | 0.01039488
[5 empty] | 0.02619408 | 0.1459319 | 0.008507418 |  | 0.02619408 | 0.1459319 | 0.008507418 | 0.05495068 | 0.1447371 | 0.01431585 | 0.08429176 | 0.148879 | 0.01057557
[5 empty] | 0.02595611 | 0.1466803 | 0.008556973 |  | 0.02595611 | 0.1466803 | 0.008556973 | 0.05718131 | 0.1454794 | 0.01451479 | 0.08187788 | 0.1496425 | 0.01081618
[5 empty] | 0.02624461 | 0.1474287 | 0.008733544 |  | 0.02624461 | 0.1474287 | 0.008733544 | 0.05881299 | 0.1462216 | 0.01485904 | 0.0789733 | 0.150406 | 0.01092684
[5 empty] | 0.02586836 | 0.148177 | 0.008643141 |  | 0.02586836 | 0.148177 | 0.008643141 | 0.05690769 | 0.1469639 | 0.01508946 | 0.08128584 | 0.1511695 | 0.01108043
[5 empty] | 0.02519164 | 0.1489254 | 0.00876403548 |  | 0.02519164 | 0.1489254 | 0.00876403548 | 0.05878997 | 0.1477061 | 0.015214896 | 0.08446805 | 0.151933 | 0.01125865235