## 1
Общество с ограниченной ответственностью "Инженерная геология" (ООО "ИнжГео") | [10 empty] | Общество с ограниченной ответственностью "Инженерная геология" (ООО "ИнжГео")
Юр. адрес: 117279, г. Москва, ул. Миклухо-Маклая, 36 а, этаж 5, пом. XXIII к. 76-84 | [10 empty] | Юр. адрес: 117279, г. Москва, ул. Миклухо-Маклая, 36 а, этаж 5, пом. XXIII к. 76-84 | [9 empty] | нагр |  |  | X0 | Y0 | R |  | нагр |  |  |  | X0 | Y0 | R | нагр |  |  |  | X0 | Y0 | R |  | нагр |  |  |  | X0 | Y0 | R
Телефон/факс +7 (495) 132-30-00, Адрес электронной почты inbox@inj-geo.ru | [10 empty] | Телефон/факс +7 (495) 132-30-00, Адрес электронной почты inbox@inj-geo.ru | [13 empty] | 0 | [7 empty] | 0 | [6 empty] | 0 | [7 empty] | 0
[21 empty] | девиатор | [6 empty] | девиатор | [6 empty] | девиатор | [7 empty] | девиатор
Испытательная лаборатория ООО «ИнжГео» | [10 empty] | Испытательная лаборатория ООО «ИнжГео» | [9 empty] | x0 | Угол | X | Y |  |  |  | x0 |  | Угол | X | Y |  |  | x0 |  | Угол | X | Y |  |  |  | x0 |  | Угол | X | Y
Адрес места осуществления деятельности лаборатории: г. Москва, просп. Вернадского, д. 51, стр. 1 | [10 empty] | Адрес места осуществления деятельности лаборатории: г. Москва, просп. Вернадского, д. 51, стр. 1 | [10 empty] | 0 | [7 empty] | 0 | [6 empty] | 0 | [7 empty] | 0
Телефон +7(910)4557682, E-mail: slg85@mail.ru | [10 empty] | Телефон +7(910)4557682, E-mail: slg85@mail.ru | [10 empty] | 5 | [7 empty] | 5 | [6 empty] | 5 | [7 empty] | 5
[22 empty] | 10 | [7 empty] | 10 | [6 empty] | 10 | [7 empty] | 10
Протокол испытаний № 13-63/30 от 28-11-2022 | [21 empty] | 15 | [7 empty] | 15 | [6 empty] | 15 | [7 empty] | 15
Наименование и адрес заказчика: Переход трубопровода через р. Енисей | [21 empty] | 20 | [7 empty] | 20 | [6 empty] | 20 | [7 empty] | 20
Наименование объекта: ООО Регионстрой | [21 empty] | 25 | [7 empty] | 25 | [6 empty] | 25 | [7 empty] | 25
Наименование используемого метода/методики: ГОСТ 12248.4-2020 | [21 empty] | 30 | [7 empty] | 30 | [6 empty] | 30 | [7 empty] | 30
Условия проведения испытания: температура окружающей среды (18 - 25)0С, влажность воздуха (40 - 75)% | [21 empty] | 35 | [7 empty] | 35 | [6 empty] | 35 | [7 empty] | 35
Дата получение объекта подлежащего испытаниям: 01-11-2022 | [21 empty] | 40 | [7 empty] | 40 | [6 empty] | 40 | [7 empty] | 40
Дата испытания: 25.10.2022-19.11.2030 | [21 empty] | 45 | [7 empty] | 45 | [6 empty] | 45 | [7 empty] | 45
Испытание грунтов методом трехосного сжатия | [10 empty] | Испытание грунтов методом трехосного сжатия | [10 empty] | 50 | [7 empty] | 50 | [6 empty] | 50 | [7 empty] | 50
Лабораторный номер: |  | 1065 | [5 empty] | We, % = | 0.332730511 |  | Лабораторный номер: | [6 empty] | We, % = |  |  |  | 55 | [7 empty] | 55 | [6 empty] | 55 | [7 empty] | 55
Номер скважины: |  | BH-102 | [5 empty] | ρ, г/см3 = |  |  | Номер скважины: | [6 empty] | ρ, г/см3 = |  |  |  | 60 | [7 empty] | 60 | [6 empty] | 60 | [7 empty] | 60
Глубина отбора, м: |  | 0.7 | [5 empty] | ρs, г/см3 = | 2.72 |  | Глубина отбора, м: | [6 empty] | ρs, г/см3 = |  |  |  | 65 | [7 empty] | 65 | [6 empty] | 65 | [7 empty] | 65
Наименование грунта: |  | Суглинок, после оттаивания текучий, легкий пылеватый | [5 empty] | e, д.е. = |  |  | Наименование грунта: | [6 empty] | e, д.е. = |  |  |  | 70 | [7 empty] | 70 | [6 empty] | 70 | [7 empty] | 70
Схема проведения опыта: |  | КД | [5 empty] | IL, д.е. = | 1.031 |  | Схема проведения опыта: | [6 empty] | IL, д.е. = |  |  |  | 75 | [7 empty] | 75 | [6 empty] | 75 | [7 empty] | 75
Результаты испытаний | [10 empty] | Результаты испытаний | [10 empty] | 80 | [7 empty] | 80 | [6 empty] | 80 | [7 empty] | 80
[22 empty] | 85 | [7 empty] | 85 | [6 empty] | 85 | [7 empty] | 85
[22 empty] | 90 | [7 empty] | 90 | [6 empty] | 90 | [7 empty] | 90
[22 empty] | 95 | [7 empty] | 95 | [6 empty] | 95 | [7 empty] | 95
[22 empty] | 100 | [7 empty] | 100 | [6 empty] | 100 | [7 empty] | 100
[22 empty] | 105 | [7 empty] | 105 | [6 empty] | 105 | [7 empty] | 105
[22 empty] | 110 | [7 empty] | 110 | [6 empty] | 110 | [7 empty] | 110
[22 empty] | 115 | [7 empty] | 115 | [6 empty] | 115 | [7 empty] | 115
[22 empty] | 120 | [7 empty] | 120 | [6 empty] | 120 | [7 empty] | 120
[22 empty] | 125 | [7 empty] | 125 | [6 empty] | 125 | [7 empty] | 125
[22 empty] | 130 | [7 empty] | 130 | [6 empty] | 130 | [7 empty] | 130
[22 empty] | 135 | [7 empty] | 135 | [6 empty] | 135 | [7 empty] | 135
[22 empty] | 140 | [7 empty] | 140 | [6 empty] | 140 | [7 empty] | 140
[22 empty] | 145 | [7 empty] | 145 | [6 empty] | 145 | [7 empty] | 145
[22 empty] | 150 | [7 empty] | 150 | [6 empty] | 150 | [7 empty] | 150
[22 empty] | 155 | [7 empty] | 155 | [6 empty] | 155 | [7 empty] | 155
[22 empty] | 160 | [7 empty] | 160 | [6 empty] | 160 | [7 empty] | 160
[22 empty] | 165 | [7 empty] | 165 | [6 empty] | 165 | [7 empty] | 165
[22 empty] | 170 | [7 empty] | 170 | [6 empty] | 170 | [7 empty] | 170
[22 empty] | 175 | [7 empty] | 175 | [6 empty] | 175 | [7 empty] | 175
[22 empty] | 180 | [7 empty] | 180 | [6 empty] | 180 | [7 empty] | 180
[13 empty] | Давление в камере, Мпа σ3 | Вертикальная нагрузка, Мпа σ1 | Поровое давление, Мпа u
[13 empty] | 0.05 | 0.08493633 | [5 empty] | 1 | [6 empty] | σ3,кПа | σ1,кПа | u, кПа |  |  |  | 4
[13 empty] | 0.15 | 0.2220252 | [27 empty] | δ3, Мпа | δ1-δ3, МПа | δ1, МПа | δ1, КПа
[13 empty] | 0.25 | 0.3591141 | [21 empty] | С, МПа:
φ, град:
E, Мпа
[27 empty] | x | 0
[27 empty] | y |  |  |  | С, кПа | φ,°
Эффективные значения угла внутреннего трения и удельного сцепления ϕ', С'
[13 empty] | ϕ', град. = | 9
[13 empty] | С', МПа = | 0.007
|  | K0, д.е. | 0.8435655 | Эффективное напряжение, Мпа: |  |  |  |  | 0.04217828
|  | Модуль деформации E0, МПа: |  | Точки нахождения модуля Е0, Мпа (полное напряжение): |  |  |  |  | 0.04217828 | 0.05091236
|  | Модуль деформации E50, МПа: |  | qmax Давление при разрушении образца, Мпа (девиатор): |  |  |  |  | 0.03493633
|  | Коэф. Поперечной деформации, ϑ: |  | 0,5 qmax, Мпа (девиатор): |  |  |  |  | 0.01746816
| Начальник исп. лаборатории: | [6 empty] | Семиколенова Л.Г. |  |  |  |  | Начальник исп. лаборатории: |  |  |  |  | Семиколенова Л.Г.
Лист 1 , всего листов 2 | [11 empty] | Лист 2 , всего листов 2
Частичное воспроизведение протокола испытаний без письменного разрешения ООО «ИнжГео» ЗАПРЕЩАЕТСЯ | [11 empty] | Частичное воспроизведение протокола испытаний без письменного разрешения ООО «ИнжГео» ЗАПРЕЩАЕТСЯ
E0 |  |  | E50 |  | Деформация |  |  |  | Первая прочность |  |  | Вторая прочность |  |  | Третья прочность |  |  |  | К Пуассона
devE0 | epsE0 |  | dev50 | epsE50 | dev | eps | ev |  | dev1 | eps1 | ev1 | dev1 | eps1 | ev2 | dev1 | eps1 | ev3 | Глины
0.008734082 | 0.0005822678 |  | 0.01746816 | 0.001746803 | 0 | 0 | 0 |  | 0 | 0 | 0 | 0 | 0 | 0 | 0 | 0 | 0 | < 0 | 0,20-0,30
[5 empty] | 0.008734082 | 0.0005822678 | -0.002280467 |  | 0.008734082 | 0.0005822678 | -0.002280467 | 0.02160756 | 0.0005163058 | -0.009658557 | 0.05455704 | 0.001080329 | -0.01739009 | 0-0,25 | 0,30-0,38
Секущая модуля Е0 |  |  | Линия Q max |  | 0.01746816 | 0.001746803 | -0.01729721 |  | 0.01746816 | 0.001746803 | -0.01729721 | 0.0360126 | 0.001290765 | -0.03478362 | 0.05674324 | 0.001545116 | -0.03064532 | 0,25< | 0,38-0,45
| 0 |  |  | 0 | 0.01820436 | 0.002262533 | -0.01926499 |  | 0.01820436 | 0.002262533 | -0.01926499 | 0.03985947 | 0.002317189 | -0.0346565 | 0.06129331 | 0.002317674 | -0.03071873 | Суглинки | 0,35-0,37
[5 empty] | 0.01967001 | 0.003016711 | -0.01932051 |  | 0.01967001 | 0.003016711 | -0.01932051 | 0.04020887 | 0.003089586 | -0.03464642 | 0.06490415 | 0.003090232 | -0.03082867 | Пески и супеси | 0,30-0,35
[5 empty] | 0.01990659 | 0.003770889 | -0.01899976 |  | 0.01990659 | 0.003770889 | -0.01899976 | 0.04361482 | 0.003861982 | -0.03436027 | 0.06509559 | 0.00386279 | -0.03030203
|  |  | Линия 0,5 Q max |  | 0.02079702 | 0.004525066 | -0.01919051 |  | 0.02079702 | 0.004525066 | -0.01919051 | 0.04528289 | 0.004634378 | -0.03403363 | 0.06626092 | 0.004635348 | -0.03051469
|  |  |  | 0 | 0.02192615 | 0.005279244 | -0.01881809 |  | 0.02192615 | 0.005279244 | -0.01881809 | 0.04848589 | 0.005406775 | -0.03370065 | 0.07256191 | 0.005407906 | -0.03025013
[5 empty] | 0.0228925 | 0.006033422 | -0.01870251 |  | 0.0228925 | 0.006033422 | -0.01870251 | 0.04675994 | 0.006179171 | -0.03325363 | 0.07538227 | 0.006180464 | -0.02981864
[5 empty] | 0.02310129 | 0.006787599 | -0.01849268 |  | 0.02310129 | 0.006787599 | -0.01849268 | 0.04992662 | 0.006951567 | -0.03312517 | 0.07765904 | 0.006953023 | -0.02934179
[5 empty] | 0.02433364 | 0.007541777 | -0.01852371 |  | 0.02433364 | 0.007541777 | -0.01852371 | 0.05153758 | 0.007723964 | -0.03291053 | 0.07690218 | 0.007725581 | -0.02926702
[5 empty] | 0.02498704 | 0.008295955 | -0.01805451 |  | 0.02498704 | 0.008295955 | -0.01805451 | 0.05438673 | 0.00849636 | -0.0322824 | 0.08049564 | 0.008498139 | -0.02911704
Коэфф. Точки |  |  |  |  | 0.02553965 | 0.009050132 | -0.01792734 |  | 0.02553965 | 0.009050132 | -0.01792734 | 0.05547107 | 0.009268757 | -0.03152692 | 0.08189232 | 0.009270697 | -0.02836813
[5 empty] | 0.02526769 | 0.00980431 | -0.01787457 |  | 0.02526769 | 0.00980431 | -0.01787457 | 0.054262 | 0.01004115 | -0.03091811 | 0.08047319 | 0.01004325 | -0.02825934
[5 empty] | 0.02538433 | 0.01055849 | -0.0174442 |  | 0.02538433 | 0.01055849 | -0.0174442 | 0.05496981 | 0.01081355 | -0.03093868 | 0.08240008 | 0.01081581 | -0.02784596
[5 empty] | 0.02661962 | 0.01131267 | -0.01704457 |  | 0.02661962 | 0.01131267 | -0.01704457 | 0.05655703 | 0.01158595 | -0.03020549 | 0.08339728 | 0.01158837 | -0.02706944
[5 empty] | 0.02728858 | 0.01206684 | -0.01676016 |  | 0.02728858 | 0.01206684 | -0.01676016 | 0.05550654 | 0.01235834 | -0.02920499 | 0.0896585 | 0.01236093 | -0.02650335
[5 empty] | 0.02685339 | 0.01282102 | -0.0164699 |  | 0.02685339 | 0.01282102 | -0.0164699 | 0.05895706 | 0.01313074 | -0.02890122 | 0.0874707 | 0.01313349 | -0.0261574
[5 empty] | 0.02787606 | 0.0135752 | -0.01637563 |  | 0.02787606 | 0.0135752 | -0.01637563 | 0.05955352 | 0.01390313 | -0.0282727 | 0.08536903 | 0.01390605 | -0.02582778
[5 empty] | 0.02757732 | 0.01432938 | -0.01595996 |  | 0.02757732 | 0.01432938 | -0.01595996 | 0.05776134 | 0.01467553 | -0.02751674 | 0.08859084 | 0.0146786 | -0.0254161
[5 empty] | 0.02872408 | 0.01508355 | -0.01565316 |  | 0.02872408 | 0.01508355 | -0.01565316 | 0.05990228 | 0.01544793 | -0.0271799 | 0.08844755 | 0.01545116 | -0.02460885
[5 empty] | 0.02780376 | 0.01583773 | -0.01540083 |  | 0.02780376 | 0.01583773 | -0.01540083 | 0.06000368 | 0.01622032 | -0.02620225 | 0.08853856 | 0.01622372 | -0.02407284
[5 empty] | 0.02918837 | 0.01659191 | -0.01504595 |  | 0.02918837 | 0.01659191 | -0.01504595 | 0.05913146 | 0.01699272 | -0.025518 | 0.09215051 | 0.01699628 | -0.02357278
[5 empty] | 0.02898934 | 0.01734609 | -0.01481812 |  | 0.02898934 | 0.01734609 | -0.01481812 | 0.05966251 | 0.01776512 | -0.02518327 | 0.08841265 | 0.01776884 | -0.02305974
[5 empty] | 0.02834917 | 0.01810026 | -0.01427246 |  | 0.02834917 | 0.01810026 | -0.01427246 | 0.06020324 | 0.01853751 | -0.02429422 | 0.09321082 | 0.01854139 | -0.02259362
[5 empty] | 0.02894378 | 0.01885444 | -0.01394676 |  | 0.02894378 | 0.01885444 | -0.01394676 | 0.06053038 | 0.01930991 | -0.02381792 | 0.0902844 | 0.01931395 | -0.02215593
[5 empty] | 0.02904974 | 0.01960862 | -0.0135813 |  | 0.02904974 | 0.01960862 | -0.0135813 | 0.06107349 | 0.02008231 | -0.02337448 | 0.09522029 | 0.02008651 | -0.02160182
[5 empty] | 0.02993689 | 0.0203628 | -0.01327286 |  | 0.02993689 | 0.0203628 | -0.01327286 | 0.06355478 | 0.0208547 | -0.02291372 | 0.09449235 | 0.02085907 | -0.0211179
[5 empty] | 0.02953714 | 0.02111698 | -0.01299971 |  | 0.02953714 | 0.02111698 | -0.01299971 | 0.06207963 | 0.0216271 | -0.0222766 | 0.0918031 | 0.02163163 | -0.0207003
[5 empty] | 0.02983802 | 0.02187115 | -0.01279057 |  | 0.02983802 | 0.02187115 | -0.01279057 | 0.06159443 | 0.02239949 | -0.02140956 | 0.09590147 | 0.02240418 | -0.02009851
[5 empty] | 0.02932134 | 0.02262533 | -0.01250103 |  | 0.02932134 | 0.02262533 | -0.01250103 | 0.06063362 | 0.02317189 | -0.02077696 | 0.0927906 | 0.02317674 | -0.01982294
[5 empty] | 0.03033718 | 0.02337951 | -0.01204143 |  | 0.03033718 | 0.02337951 | -0.01204143 | 0.06343262 | 0.02394429 | -0.02028116 | 0.09328047 | 0.0239493 | -0.0192298
[5 empty] | 0.02989671 | 0.02413369 | -0.01183795 |  | 0.02989671 | 0.02413369 | -0.01183795 | 0.06525363 | 0.02471668 | -0.01964411 | 0.09815701 | 0.02472186 | -0.0187034
[5 empty] | 0.03060133 | 0.02488786 | -0.01153187 |  | 0.03060133 | 0.02488786 | -0.01153187 | 0.06344143 | 0.02548908 | -0.01901993 | 0.09673706 | 0.02549442 | -0.01849624
[5 empty] | 0.03126593 | 0.02564204 | -0.01107835 |  | 0.03126593 | 0.02564204 | -0.01107835 | 0.06452758 | 0.02626148 | -0.01803657 | 0.0996052 | 0.02626697 | -0.01796188
[5 empty] | 0.03082433 | 0.02639622 | -0.01078045 |  | 0.03082433 | 0.02639622 | -0.01078045 | 0.06363795 | 0.02703387 | -0.01736283 | 0.09945227 | 0.02703953 | -0.01738973
[5 empty] | 0.03066925 | 0.0271504 | -0.01043356 |  | 0.03066925 | 0.0271504 | -0.01043356 | 0.06679739 | 0.02780627 | -0.01660185 | 0.09866502 | 0.02781209 | -0.01672427
[5 empty] | 0.0315808 | 0.02790457 | -0.009991649 |  | 0.0315808 | 0.02790457 | -0.009991649 | 0.06488353 | 0.02857867 | -0.01586921 | 0.09650976 | 0.02858465 | -0.0161662
[5 empty] | 0.03174562 | 0.02865875 | -0.009702732 |  | 0.03174562 | 0.02865875 | -0.009702732 | 0.06595097 | 0.02935106 | -0.01478563 | 0.10072 | 0.02935721 | -0.01552381
[5 empty] | 0.0320708 | 0.02941293 | -0.009127408 |  | 0.0320708 | 0.02941293 | -0.009127408 | 0.06530985 | 0.03012346 | -0.01413114 | 0.1007092 | 0.03012976 | -0.01477048
[5 empty] | 0.03225543 | 0.03016711 | -0.008786227 |  | 0.03225543 | 0.03016711 | -0.008786227 | 0.06755489 | 0.03089586 | -0.01315704 | 0.09635657 | 0.03090232 | -0.01416138
[5 empty] | 0.03137522 | 0.03092129 | -0.008349575 |  | 0.03137522 | 0.03092129 | -0.008349575 | 0.06793791 | 0.03166825 | -0.01219463 | 0.09996227 | 0.03167488 | -0.01342849
[5 empty] | 0.03170011 | 0.03167546 | -0.007790688 |  | 0.03170011 | 0.03167546 | -0.007790688 | 0.06805422 | 0.03244065 | -0.01146529 | 0.1014311 | 0.03244744 | -0.01277649
[5 empty] | 0.03282673 | 0.03242964 | -0.007410594 |  | 0.03282673 | 0.03242964 | -0.007410594 | 0.06762046 | 0.03321304 | -0.01043751 | 0.09731821 | 0.03322 | -0.01208729
[5 empty] | 0.03269683 | 0.03318382 | -0.006895597 |  | 0.03269683 | 0.03318382 | -0.006895597 | 0.06548253 | 0.03398544 | -0.009661037 | 0.1012277 | 0.03399255 | -0.01136519
[5 empty] | 0.03264531 | 0.033938 | -0.006484268 |  | 0.03264531 | 0.033938 | -0.006484268 | 0.06694293 | 0.03475784 | -0.008614218 | 0.09975882 | 0.03476511 | -0.01068354
[5 empty] | 0.03245817 | 0.03469217 | -0.006012111 |  | 0.03245817 | 0.03469217 | -0.006012111 | 0.06859506 | 0.03553023 | -0.007815027 | 0.1009873 | 0.03553767 | -0.009998587
[5 empty] | 0.03267981 | 0.03544635 | -0.00550249 |  | 0.03267981 | 0.03544635 | -0.00550249 | 0.06995944 | 0.03630263 | -0.006874237 | 0.104781 | 0.03631023 | -0.009349281
[5 empty] | 0.03239389 | 0.03620053 | -0.004967546 |  | 0.03239389 | 0.03620053 | -0.004967546 | 0.06649171 | 0.03707503 | -0.005950022 | 0.1055758 | 0.03708279 | -0.008525101
[5 empty] | 0.03322206 | 0.03695471 | -0.004502196 |  | 0.03322206 | 0.03695471 | -0.004502196 | 0.06724939 | 0.03784742 | -0.005100223 | 0.1035034 | 0.03785534 | -0.007772715
[5 empty] | 0.03323575 | 0.03770889 | -0.003983886 |  | 0.03323575 | 0.03770889 | -0.003983886 | 0.06962018 | 0.03861982 | -0.004158697 | 0.1012052 | 0.0386279 | -0.007102792
[5 empty] | 0.03228977 | 0.03846306 | -0.003539161 |  | 0.03228977 | 0.03846306 | -0.003539161 | 0.07078202 | 0.03939222 | -0.003299161 | 0.1063561 | 0.03940046 | -0.006354817
[5 empty] | 0.03250255 | 0.03921724 | -0.003045459 |  | 0.03250255 | 0.03921724 | -0.003045459 | 0.06932657 | 0.04016461 | -0.002394816 | 0.1014879 | 0.04017302 | -0.005622144
[5 empty] | 0.03336229 | 0.03997142 | -0.002556367 |  | 0.03336229 | 0.03997142 | -0.002556367 | 0.0702528 | 0.04093701 | -0.001537084 | 0.1076568 | 0.04094558 | -0.004958118
[5 empty] | 0.03419541 | 0.0407256 | -0.002079136 |  | 0.03419541 | 0.0407256 | -0.002079136 | 0.07112767 | 0.0417094 | -0.0007022241 | 0.1040024 | 0.04171814 | -0.004214377
[5 empty] | 0.03442489 | 0.04147977 | -0.001595982 |  | 0.03442489 | 0.04147977 | -0.001595982 | 0.06854022 | 0.0424818 | 0.0001116097 | 0.1023549 | 0.04249069 | -0.003465256
[5 empty] | 0.0329183 | 0.04223395 | -0.001139348 |  | 0.0329183 | 0.04223395 | -0.001139348 | 0.06862545 | 0.0432542 | 0.0009102346 | 0.1084395 | 0.04326325 | -0.002761354
[5 empty] | 0.03296246 | 0.04298813 | -0.0006846596 |  | 0.03296246 | 0.04298813 | -0.0006846596 | 0.07013401 | 0.04402659 | 0.001700586 | 0.1057769 | 0.04403581 | -0.002071789
[5 empty] | 0.03404291 | 0.04374231 | -0.0002345567 |  | 0.03404291 | 0.04374231 | -0.0002345567 | 0.07130443 | 0.04479899 | 0.002443493 | 0.1075833 | 0.04480837 | -0.001393797
[5 empty] | 0.03400444 | 0.04449648 | 0.000204346 |  | 0.03400444 | 0.04449648 | 0.000204346 | 0.07222391 | 0.04557139 | 0.003154795 | 0.1036129 | 0.04558093 | -0.0007149236
[5 empty] | 0.03490331 | 0.04525066 | 0.0006276782 |  | 0.03490331 | 0.04525066 | 0.0006276782 | 0.07298002 | 0.04634378 | 0.003865915 | 0.1097112 | 0.04635348 | -5.455154e-05
[5 empty] | 0.03471378 | 0.04600484 | 0.001045187 |  | 0.03471378 | 0.04600484 | 0.001045187 | 0.0707203 | 0.04711618 | 0.004458764 | 0.1030407 | 0.04712604 | 0.0005914069
[5 empty] | 0.03403909 | 0.04675902 | 0.001435509 |  | 0.03403909 | 0.04675902 | 0.001435509 | 0.07227434 | 0.04788858 | 0.005133203 | 0.1099819 | 0.0478986 | 0.001219391
[5 empty] | 0.03475856 | 0.0475132 | 0.001842193 |  | 0.03475856 | 0.0475132 | 0.001842193 | 0.07191622 | 0.04866097 | 0.005707502 | 0.1055305 | 0.04867116 | 0.001817962
[5 empty] | 0.03515395 | 0.04826737 | 0.002204616 |  | 0.03515395 | 0.04826737 | 0.002204616 | 0.07101559 | 0.04943337 | 0.006214272 | 0.1098874 | 0.04944372 | 0.002445687
[5 empty] | 0.03483566 | 0.04902155 | 0.002525896 |  | 0.03483566 | 0.04902155 | 0.002525896 | 0.07198664 | 0.05020576 | 0.006701315 | 0.1085185 | 0.05021627 | 0.002971648
[5 empty] | 0.03491793 | 0.04977573 | 0.00290582 |  | 0.03491793 | 0.04977573 | 0.00290582 | 0.07310285 | 0.05097816 | 0.007213274 | 0.1099265 | 0.05098883 | 0.003565616
[5 empty] | 0.03493626 | 0.05052991 | 0.003178127 |  | 0.03493626 | 0.05052991 | 0.003178127 | 0.07194705 | 0.05175056 | 0.007692441 | 0.1106087 | 0.05176139 | 0.004102538
[5 empty] | 0.03474654 | 0.05128408 | 0.003496797 |  | 0.03474654 | 0.05128408 | 0.003496797 | 0.07135597 | 0.05252295 | 0.008041428 | 0.1081652 | 0.05253395 | 0.004603258
[5 empty] | 0.03553431 | 0.05203826 | 0.003749818 |  | 0.03553431 | 0.05203826 | 0.003749818 | 0.07385962 | 0.05329535 | 0.008357417 | 0.1115819 | 0.05330651 | 0.004994724
[5 empty] | 0.03463969 | 0.05279244 | 0.003985236 |  | 0.03463969 | 0.05279244 | 0.003985236 | 0.07060482 | 0.05406775 | 0.008595863 | 0.1052073 | 0.05407906 | 0.005427423
[5 empty] | 0.03468036 | 0.05354662 | 0.004242428 |  | 0.03468036 | 0.05354662 | 0.004242428 | 0.07384102 | 0.05484014 | 0.008777232 | 0.1053399 | 0.05485162 | 0.005865754
[5 empty] | 0.03478378 | 0.05430079 | 0.004391737 |  | 0.03478378 | 0.05430079 | 0.004391737 | 0.07213783 | 0.05561254 | 0.008808072 | 0.1064646 | 0.05562418 | 0.006210819
[5 empty] | 0.03512818 | 0.05505497 | 0.004595914 |  | 0.03512818 | 0.05505497 | 0.004595914 | 0.0720252 | 0.05638494 | 0.008990087 | 0.1076855 | 0.05639674 | 0.006542214
[5 empty] | 0.03499209 | 0.05580915 | 0.004697888 |  | 0.03499209 | 0.05580915 | 0.004697888 | 0.07373472 | 0.05715733 | 0.008999621 | 0.1098995 | 0.0571693 | 0.006851195
[5 empty] | 0.03571664 | 0.05656333 | 0.004846891 |  | 0.03571664 | 0.05656333 | 0.004846891 | 0.07215463 | 0.05792973 | 0.008903141 | 0.1091953 | 0.05794185 | 0.007199186
[5 empty] | 0.03471201 | 0.05731751 | 0.004925251 |  | 0.03471201 | 0.05731751 | 0.004925251 | 0.0701473 | 0.05870212 | 0.008934036 | 0.1120317 | 0.05871441 | 0.007416731
[5 empty] | 0.03493633 | 0.05807168 | 0.004981091 |  | 0.03493633 | 0.05807168 | 0.004981091 | 0.07059903 | 0.05947452 | 0.00885949 | 0.1093995 | 0.05948697 | 0.007643556
[5 empty] | 0.03433327 | 0.05882586 | 0.00504843 |  | 0.03433327 | 0.05882586 | 0.00504843 | 0.0732431 | 0.06024692 | 0.00872856 | 0.1057123 | 0.06025953 | 0.007853532
[5 empty] | 0.03506128 | 0.05958004 | 0.004993852 |  | 0.03506128 | 0.05958004 | 0.004993852 | 0.07102076 | 0.06101931 | 0.008555358 | 0.1101628 | 0.06103209 | 0.007978519
[5 empty] | 0.03514678 | 0.06033422 | 0.004925299 |  | 0.03514678 | 0.06033422 | 0.004925299 | 0.07367636 | 0.06179171 | 0.00854317 | 0.1091141 | 0.06180464 | 0.007922445
[5 empty] | 0.03547317 | 0.06108839 | 0.004986158 |  | 0.03547317 | 0.06108839 | 0.004986158 | 0.07248771 | 0.06256411 | 0.008279357 | 0.1062411 | 0.0625772 | 0.007999883
[5 empty] | 0.03515755 | 0.06184257 | 0.004905006 |  | 0.03515755 | 0.06184257 | 0.004905006 | 0.07031866 | 0.0633365 | 0.008103023 | 0.106951 | 0.06334976 | 0.008021184
[5 empty] | 0.03457398 | 0.06259675 | 0.004875388 |  | 0.03457398 | 0.06259675 | 0.004875388 | 0.07105161 | 0.0641089 | 0.007881665 | 0.1120227 | 0.06412232 | 0.008020024
[5 empty] | 0.03549617 | 0.06335093 | 0.004754237 |  | 0.03549617 | 0.06335093 | 0.004754237 | 0.07024979 | 0.0648813 | 0.007711111 | 0.1062678 | 0.06489488 | 0.007881722
[5 empty] | 0.03487794 | 0.0641051 | 0.004645308 |  | 0.03487794 | 0.0641051 | 0.004645308 | 0.07361222 | 0.06565369 | 0.007521958 | 0.110225 | 0.06566743 | 0.007799876
[5 empty] | 0.03539168 | 0.06485928 | 0.004607003 |  | 0.03539168 | 0.06485928 | 0.004607003 | 0.07162716 | 0.06642609 | 0.007302691 | 0.1065909 | 0.06643999 | 0.0077533
[5 empty] | 0.03556165 | 0.06561346 | 0.004453164 |  | 0.03556165 | 0.06561346 | 0.004453164 | 0.07021534 | 0.06719848 | 0.006995269 | 0.1094722 | 0.06721255 | 0.007570731
[5 empty] | 0.03508362 | 0.06636764 | 0.004332976 |  | 0.03508362 | 0.06636764 | 0.004332976 | 0.07296524 | 0.06797088 | 0.006739267 | 0.1062383 | 0.06798511 | 0.007454493
[5 empty] | 0.03433972 | 0.06712182 | 0.00420729 |  | 0.03433972 | 0.06712182 | 0.00420729 | 0.07258729 | 0.06874328 | 0.006508905 | 0.1116323 | 0.06875767 | 0.007197847
[5 empty] | 0.0341765 | 0.06787599 | 0.004111791 |  | 0.0341765 | 0.06787599 | 0.004111791 | 0.07132051 | 0.06951567 | 0.006199015 | 0.1089792 | 0.06953023 | 0.007035812
[5 empty] | 0.03532842 | 0.06863017 | 0.003981538 |  | 0.03532842 | 0.06863017 | 0.003981538 | 0.07230861 | 0.07028807 | 0.005975259 | 0.1103625 | 0.07030278 | 0.006791289
[5 empty] | 0.03423684 | 0.06938435 | 0.003813784 |  | 0.03423684 | 0.06938435 | 0.003813784 | 0.07023975 | 0.07106047 | 0.005646074 | 0.1089379 | 0.07107534 | 0.006606193
[5 empty] | 0.03391999 | 0.07013853 | 0.00369256 |  | 0.03391999 | 0.07013853 | 0.00369256 | 0.06965106 | 0.07183286 | 0.005388447 | 0.1090766 | 0.0718479 | 0.006430418
[5 empty] | 0.0337438 | 0.0708927 | 0.003583378 |  | 0.0337438 | 0.0708927 | 0.003583378 | 0.07275179 | 0.07260526 | 0.005035684 | 0.1041236 | 0.07262046 | 0.006152898
[5 empty] | 0.03474455 | 0.07164688 | 0.003401145 |  | 0.03474455 | 0.07164688 | 0.003401145 | 0.07142763 | 0.07337766 | 0.004785982 | 0.1065291 | 0.07339302 | 0.00584221
[5 empty] | 0.03478091 | 0.07240106 | 0.003269285 |  | 0.03478091 | 0.07240106 | 0.003269285 | 0.06901948 | 0.07415005 | 0.004497516 | 0.1051336 | 0.07416557 | 0.005660527
[5 empty] | 0.033477 | 0.07315524 | 0.003085553 |  | 0.033477 | 0.07315524 | 0.003085553 | 0.07221929 | 0.07492245 | 0.004246753 | 0.1055862 | 0.07493813 | 0.005410805
[5 empty] | 0.03478649 | 0.07390941 | 0.002968388 |  | 0.03478649 | 0.07390941 | 0.002968388 | 0.06945481 | 0.07569484 | 0.003956111 | 0.1100604 | 0.07571069 | 0.005143222
[5 empty] | 0.03357232 | 0.07466359 | 0.002825892 |  | 0.03357232 | 0.07466359 | 0.002825892 | 0.06843338 | 0.07646724 | 0.003714818 | 0.1051774 | 0.07648325 | 0.004876008
[5 empty] | 0.03354929 | 0.07541777 | 0.002667694 |  | 0.03354929 | 0.07541777 | 0.002667694 | 0.06950573 | 0.07723964 | 0.003461099 | 0.1066708 | 0.07725581 | 0.004594383
[5 empty] | 0.03457999 | 0.07617195 | 0.002505666 |  | 0.03457999 | 0.07617195 | 0.002505666 | 0.06839305 | 0.07801203 | 0.003204887 | 0.1072639 | 0.07802836 | 0.004328816
[5 empty] | 0.03391577 | 0.07692613 | 0.002348177 |  | 0.03391577 | 0.07692613 | 0.002348177 | 0.06915233 | 0.07878443 | 0.002963815 | 0.1061411 | 0.07880092 | 0.004109062
[5 empty] | 0.03366088 | 0.0776803 | 0.002179481 |  | 0.03366088 | 0.0776803 | 0.002179481 | 0.06883022 | 0.07955683 | 0.002801131 | 0.1072887 | 0.07957348 | 0.003846669
[5 empty] | 0.03284525 | 0.07843448 | 0.002056315 |  | 0.03284525 | 0.07843448 | 0.002056315 | 0.07227087 | 0.08032922 | 0.002562145 | 0.106297 | 0.08034604 | 0.003575547
[5 empty] | 0.03364865 | 0.07918866 | 0.001925456 |  | 0.03364865 | 0.07918866 | 0.001925456 | 0.07022868 | 0.08110162 | 0.002391705 | 0.1083895 | 0.0811186 | 0.003305399
[5 empty] | 0.03335715 | 0.07994284 | 0.001775204 |  | 0.03335715 | 0.07994284 | 0.001775204 | 0.06908885 | 0.08187402 | 0.002251972 | 0.1039481 | 0.08189115 | 0.003101405
[5 empty] | 0.03296524 | 0.08069701 | 0.001646281 |  | 0.03296524 | 0.08069701 | 0.001646281 | 0.06898211 | 0.08264641 | 0.002090818 | 0.1076957 | 0.08266371 | 0.002850866
[5 empty] | 0.03381239 | 0.08145119 | 0.001548039 |  | 0.03381239 | 0.08145119 | 0.001548039 | 0.068567 | 0.08341881 | 0.001967727 | 0.1014134 | 0.08343627 | 0.002641777
[5 empty] | 0.03276283 | 0.08220537 | 0.001425591 |  | 0.03276283 | 0.08220537 | 0.001425591 | 0.06933726 | 0.08419121 | 0.001894981 | 0.1059287 | 0.08420883 | 0.002449168
[5 empty] | 0.03280199 | 0.08295955 | 0.001315428 |  | 0.03280199 | 0.08295955 | 0.001315428 | 0.06775781 | 0.0849636 | 0.001817353 | 0.1014207 | 0.08498139 | 0.002263603
[5 empty] | 0.03222727 | 0.08371372 | 0.001228931 |  | 0.03222727 | 0.08371372 | 0.001228931 | 0.07104926 | 0.085736 | 0.001752663 | 0.1050416 | 0.08575394 | 0.002104992
[5 empty] | 0.03268841 | 0.0844679 | 0.001153066 |  | 0.03268841 | 0.0844679 | 0.001153066 | 0.06732107 | 0.08650839 | 0.001767725 | 0.1032565 | 0.0865265 | 0.001966653
[5 empty] | 0.0334626 | 0.08522208 | 0.00106534 |  | 0.0334626 | 0.08522208 | 0.00106534 | 0.06867383 | 0.08728079 | 0.001739323 | 0.1057048 | 0.08729906 | 0.001860993
[5 empty] | 0.03318605 | 0.08597626 | 0.001014898 |  | 0.03318605 | 0.08597626 | 0.001014898 | 0.06685699 | 0.08805319 | 0.001745424 | 0.09877909 | 0.08807162 | 0.001748151
[5 empty] | 0.03180475 | 0.08673044 | 0.0009558245 |  | 0.03180475 | 0.08673044 | 0.0009558245 | 0.06960296 | 0.08882558 | 0.001768308 | 0.1027067 | 0.08884418 | 0.001658752
[5 empty] | 0.031795 | 0.08748461 | 0.0009148316 |  | 0.031795 | 0.08748461 | 0.0009148316 | 0.06677706 | 0.08959798 | 0.001782496 | 0.09984193 | 0.08961673 | 0.001622532
[5 empty] | 0.03289716 | 0.08823879 | 0.0008930716 |  | 0.03289716 | 0.08823879 | 0.0008930716 | 0.07043358 | 0.09037038 | 0.001811505 | 0.1045037 | 0.09038929 | 0.001593894
[5 empty] | 0.03232831 | 0.08899297 | 0.0008889149 |  | 0.03232831 | 0.08899297 | 0.0008889149 | 0.06699797 | 0.09114277 | 0.001806708 | 0.1041675 | 0.09116185 | 0.001581042
[5 empty] | 0.03170576 | 0.08974715 | 0.0008861568 |  | 0.03170576 | 0.08974715 | 0.0008861568 | 0.06763701 | 0.09191517 | 0.001828459 | 0.09811368 | 0.09193441 | 0.001605525
[5 empty] | 0.03189207 | 0.09050132 | 0.0008930142 |  | 0.03189207 | 0.09050132 | 0.0008930142 | 0.06817759 | 0.09268757 | 0.001881256 | 0.09886788 | 0.09270697 | 0.001604826
[5 empty] | 0.03167277 | 0.0912555 | 0.0009162104 |  | 0.03167277 | 0.0912555 | 0.0009162104 | 0.06607295 | 0.09345996 | 0.001884017 | 0.1032963 | 0.09347952 | 0.001628319
[5 empty] | 0.03173758 | 0.09200968 | 0.0009274678 |  | 0.03173758 | 0.09200968 | 0.0009274678 | 0.06607386 | 0.09423236 | 0.00192981 | 0.0997832 | 0.09425208 | 0.001622923
[5 empty] | 0.0316208 | 0.09276386 | 0.0009525395 |  | 0.0316208 | 0.09276386 | 0.0009525395 | 0.06869625 | 0.09500475 | 0.00194939 | 0.1003348 | 0.09502464 | 0.001663626
[5 empty] | 0.03156885 | 0.09351803 | 0.0009741182 |  | 0.03156885 | 0.09351803 | 0.0009741182 | 0.06639996 | 0.09577715 | 0.002004387 | 0.09827964 | 0.0957972 | 0.001691477
[5 empty] | 0.03181007 | 0.09427221 | 0.0009838339 |  | 0.03181007 | 0.09427221 | 0.0009838339 | 0.06598861 | 0.09654955 | 0.002028918 | 0.1012547 | 0.09656976 | 0.001706219
[5 empty] | 0.03153213 | 0.09502639 | 0.001011867 |  | 0.03153213 | 0.09502639 | 0.001011867 | 0.06481433 | 0.09732194 | 0.002082437 | 0.09954345 | 0.09734232 | 0.001728897
[5 empty] | 0.03180019 | 0.09578057 | 0.001056944 |  | 0.03180019 | 0.09578057 | 0.001056944 | 0.06441653 | 0.09809434 | 0.002142495 | 0.09997158 | 0.09811487 | 0.001794647
[5 empty] | 0.03090658 | 0.09653475 | 0.001092853 |  | 0.03090658 | 0.09653475 | 0.001092853 | 0.06820751 | 0.09886674 | 0.002164081 | 0.09986411 | 0.09888743 | 0.001826545
[5 empty] | 0.03006952 | 0.09728892 | 0.001126145 |  | 0.03006952 | 0.09728892 | 0.001126145 | 0.06592102 | 0.09963913 | 0.002231163 | 0.09770442 | 0.09965999 | 0.001874055
[5 empty] | 0.03092321 | 0.0980431 | 0.001174109 |  | 0.03092321 | 0.0980431 | 0.001174109 | 0.0640036 | 0.1004115 | 0.002254177 | 0.09512859 | 0.1004325 | 0.001897119
[5 empty] | 0.03065552 | 0.09879728 | 0.001206139 |  | 0.03065552 | 0.09879728 | 0.001206139 | 0.0637897 | 0.1011839 | 0.00230879 | 0.09465845 | 0.1012051 | 0.001954876
[5 empty] | 0.03007605 | 0.09955146 | 0.001243784 |  | 0.03007605 | 0.09955146 | 0.001243784 | 0.06613418 | 0.1019563 | 0.002363709 | 0.09160547 | 0.1019777 | 0.002012748
[5 empty] | 0.02928388 | 0.1003056 | 0.001291284 |  | 0.02928388 | 0.1003056 | 0.001291284 | 0.06316687 | 0.1027287 | 0.002454694 | 0.0959159 | 0.1027502 | 0.002057033
[5 empty] | 0.02905511 | 0.1010598 | 0.001356463 |  | 0.02905511 | 0.1010598 | 0.001356463 | 0.06312463 | 0.1035011 | 0.002477074 | 0.09263358 | 0.1035228 | 0.002109917
[5 empty] | 0.02941899 | 0.101814 | 0.001380452 |  | 0.02941899 | 0.101814 | 0.001380452 | 0.06638337 | 0.1042735 | 0.002564244 | 0.0897103 | 0.1042953 | 0.00217673
[5 empty] | 0.02867331 | 0.1025682 | 0.001435797 |  | 0.02867331 | 0.1025682 | 0.001435797 | 0.06556949 | 0.1050459 | 0.002592183 | 0.09309675 | 0.1050679 | 0.002201419
[5 empty] | 0.02923548 | 0.1033223 | 0.001482192 |  | 0.02923548 | 0.1033223 | 0.001482192 | 0.06364838 | 0.1058183 | 0.002670014 | 0.09419685 | 0.1058405 | 0.002288793
[5 empty] | 0.02874945 | 0.1040765 | 0.001548317 |  | 0.02874945 | 0.1040765 | 0.001548317 | 0.0614574 | 0.1065907 | 0.002737548 | 0.09384262 | 0.106613 | 0.002336695
[5 empty] | 0.02854884 | 0.1048307 | 0.001587411 |  | 0.02854884 | 0.1048307 | 0.001587411 | 0.06407434 | 0.1073631 | 0.002777712 | 0.08775499 | 0.1073856 | 0.002377199
[5 empty] | 0.02950811 | 0.1055849 | 0.001631564 |  | 0.02950811 | 0.1055849 | 0.001631564 | 0.06236532 | 0.1081355 | 0.002871059 | 0.09275211 | 0.1081581 | 0.002471309
[5 empty] | 0.02805786 | 0.1063391 | 0.001686707 |  | 0.02805786 | 0.1063391 | 0.001686707 | 0.06253838 | 0.1089079 | 0.002894988 | 0.09212478 | 0.1089307 | 0.002550469
[5 empty] | 0.0290508 | 0.1070932 | 0.001764192 |  | 0.0290508 | 0.1070932 | 0.001764192 | 0.06339769 | 0.1096803 | 0.002974663 | 0.09088201 | 0.1097032 | 0.002595871
[5 empty] | 0.02853831 | 0.1078474 | 0.00178751 |  | 0.02853831 | 0.1078474 | 0.00178751 | 0.06339166 | 0.1104527 | 0.003016752 | 0.09129771 | 0.1104758 | 0.00266337
[5 empty] | 0.02809498 | 0.1086016 | 0.001868008 |  | 0.02809498 | 0.1086016 | 0.001868008 | 0.06307535 | 0.1112251 | 0.003098668 | 0.09103536 | 0.1112484 | 0.0026979
[5 empty] | 0.02890397 | 0.1093558 | 0.001900041 |  | 0.02890397 | 0.1093558 | 0.001900041 | 0.06075475 | 0.1119975 | 0.003136456 | 0.08746428 | 0.1120209 | 0.002755333
[5 empty] | 0.02818547 | 0.1101099 | 0.001953206 |  | 0.02818547 | 0.1101099 | 0.001953206 | 0.06088325 | 0.1127699 | 0.003236293 | 0.08981383 | 0.1127935 | 0.002868782
[5 empty] | 0.0279614 | 0.1108641 | 0.002008008 |  | 0.0279614 | 0.1108641 | 0.002008008 | 0.06212207 | 0.1135423 | 0.003290645 | 0.09044759 | 0.113566 | 0.002882657
[5 empty] | 0.02813811 | 0.1116183 | 0.00203058 |  | 0.02813811 | 0.1116183 | 0.00203058 | 0.06212173 | 0.1143147 | 0.003332773 | 0.0840109 | 0.1143386 | 0.002977504
[5 empty] | 0.02755944 | 0.1123725 | 0.002078998 |  | 0.02755944 | 0.1123725 | 0.002078998 | 0.06151134 | 0.1150871 | 0.003382174 | 0.08494286 | 0.1151112 | 0.003019359
[5 empty] | 0.02838804 | 0.1131267 | 0.00213672 |  | 0.02838804 | 0.1131267 | 0.00213672 | 0.06288669 | 0.1158595 | 0.00345292 | 0.08996867 | 0.1158837 | 0.003129366
[5 empty] | 0.02844276 | 0.1138808 | 0.002180072 |  | 0.02844276 | 0.1138808 | 0.002180072 | 0.06054815 | 0.1166319 | 0.003558901 | 0.08943126 | 0.1166563 | 0.003139703
[5 empty] | 0.02743439 | 0.114635 | 0.002223727 |  | 0.02743439 | 0.114635 | 0.002223727 | 0.05937304 | 0.1174042 | 0.003617693 | 0.08977129 | 0.1174288 | 0.003242056
[5 empty] | 0.02823957 | 0.1153892 | 0.00228158 |  | 0.02823957 | 0.1153892 | 0.00228158 | 0.06264409 | 0.1181766 | 0.003707891 | 0.08846226 | 0.1182014 | 0.003277926
[5 empty] | 0.0274501 | 0.1161434 | 0.002332629 |  | 0.0274501 | 0.1161434 | 0.002332629 | 0.0615126 | 0.118949 | 0.003790161 | 0.08358577 | 0.1189739 | 0.003347628
[5 empty] | 0.02813025 | 0.1168975 | 0.002388037 |  | 0.02813025 | 0.1168975 | 0.002388037 | 0.06166628 | 0.1197214 | 0.003881924 | 0.08500779 | 0.1197465 | 0.003466914
[5 empty] | 0.02825542 | 0.1176517 | 0.002414889 |  | 0.02825542 | 0.1176517 | 0.002414889 | 0.06192554 | 0.1204938 | 0.003956079 | 0.08407437 | 0.1205191 | 0.003513963
[5 empty] | 0.02766927 | 0.1184059 | 0.002481272 |  | 0.02766927 | 0.1184059 | 0.002481272 | 0.06090447 | 0.1212662 | 0.004035415 | 0.08610411 | 0.1212916 | 0.003598226
[5 empty] | 0.02868565 | 0.1191601 | 0.002513308 |  | 0.02868565 | 0.1191601 | 0.002513308 | 0.05810247 | 0.1220386 | 0.004140193 | 0.08513972 | 0.1220642 | 0.003665669
[5 empty] | 0.02763838 | 0.1199143 | 0.002566122 |  | 0.02763838 | 0.1199143 | 0.002566122 | 0.06037894 | 0.122811 | 0.004188954 | 0.08542172 | 0.1228367 | 0.003757263
[5 empty] | 0.02878773 | 0.1206684 | 0.002624972 |  | 0.02878773 | 0.1206684 | 0.002624972 | 0.0588612 | 0.1235834 | 0.004281429 | 0.08604129 | 0.1236093 | 0.00382869
[5 empty] | 0.02806105 | 0.1214226 | 0.00263667 |  | 0.02806105 | 0.1214226 | 0.00263667 | 0.05824679 | 0.1243558 | 0.004336852 | 0.08800725 | 0.1243818 | 0.00387658
[5 empty] | 0.02810831 | 0.1221768 | 0.002734921 |  | 0.02810831 | 0.1221768 | 0.002734921 | 0.05947508 | 0.1251282 | 0.004461588 | 0.08933498 | 0.1251544 | 0.004003449
[5 empty] | 0.02752244 | 0.122931 | 0.002767434 |  | 0.02752244 | 0.122931 | 0.002767434 | 0.06112069 | 0.1259006 | 0.004545537 | 0.08881438 | 0.125927 | 0.004038512
[5 empty] | 0.02840626 | 0.1236851 | 0.002839888 |  | 0.02840626 | 0.1236851 | 0.002839888 | 0.05890073 | 0.126673 | 0.00464316 | 0.0832862 | 0.1266995 | 0.004166382
[5 empty] | 0.028313 | 0.1244393 | 0.002845962 |  | 0.028313 | 0.1244393 | 0.002845962 | 0.05933594 | 0.1274454 | 0.004718076 | 0.08855066 | 0.1274721 | 0.004219829
[5 empty] | 0.02819636 | 0.1251935 | 0.002937345 |  | 0.02819636 | 0.1251935 | 0.002937345 | 0.0601263 | 0.1282178 | 0.004820682 | 0.08467348 | 0.1282446 | 0.004298519
[5 empty] | 0.02750913 | 0.1259477 | 0.002949887 |  | 0.02750913 | 0.1259477 | 0.002949887 | 0.06027059 | 0.1289902 | 0.005015227 | 0.08758665 | 0.1290172 | 0.004398681
[5 empty] | 0.02758026 | 0.1267019 | 0.003007597 |  | 0.02758026 | 0.1267019 | 0.003007597 | 0.05891623 | 0.1297626 | 0.005058383 | 0.088854 | 0.1297898 | 0.004543168
[5 empty] | 0.02827688 | 0.127456 | 0.003090149 |  | 0.02827688 | 0.127456 | 0.003090149 | 0.05694059 | 0.130535 | 0.005202331 | 0.08803942 | 0.1305623 | 0.004582034
[5 empty] | 0.02815275 | 0.1282102 | 0.003131975 |  | 0.02815275 | 0.1282102 | 0.003131975 | 0.05885867 | 0.1313074 | 0.005332278 | 0.08820052 | 0.1313349 | 0.004720556
[5 empty] | 0.02859941 | 0.1289644 | 0.00316428 |  | 0.02859941 | 0.1289644 | 0.00316428 | 0.05703395 | 0.1320798 | 0.005449289 | 0.08261941 | 0.1321074 | 0.004787725
[5 empty] | 0.02789696 | 0.1297186 | 0.003209501 |  | 0.02789696 | 0.1297186 | 0.003209501 | 0.05839128 | 0.1328522 | 0.005522012 | 0.08610855 | 0.13288 | 0.004904052
[5 empty] | 0.02887545 | 0.1304727 | 0.003286677 |  | 0.02887545 | 0.1304727 | 0.003286677 | 0.05827436 | 0.1336246 | 0.005666958 | 0.08261354 | 0.1336525 | 0.004993212
[5 empty] | 0.02875174 | 0.1312269 | 0.003327642 |  | 0.02875174 | 0.1312269 | 0.003327642 | 0.05832505 | 0.134397 | 0.005781012 | 0.08731334 | 0.1344251 | 0.005080375
[5 empty] | 0.02862813 | 0.1319811 | 0.003399417 |  | 0.02862813 | 0.1319811 | 0.003399417 | 0.05690524 | 0.1351694 | 0.005900817 | 0.08516451 | 0.1351977 | 0.005203734
[5 empty] | 0.02889556 | 0.1327353 | 0.003430086 |  | 0.02889556 | 0.1327353 | 0.003430086 | 0.05925961 | 0.1359418 | 0.006018805 | 0.0862402 | 0.1359702 | 0.005292331
[5 empty] | 0.02891292 | 0.1334895 | 0.003476812 |  | 0.02891292 | 0.1334895 | 0.003476812 | 0.0590037 | 0.1367142 | 0.006068658 | 0.08724988 | 0.1367428 | 0.005400645
[5 empty] | 0.02820328 | 0.1342436 | 0.003574172 |  | 0.02820328 | 0.1342436 | 0.003574172 | 0.0554803 | 0.1374866 | 0.006200265 | 0.08460222 | 0.1375153 | 0.005466994
[5 empty] | 0.02869784 | 0.1349978 | 0.003579274 |  | 0.02869784 | 0.1349978 | 0.003579274 | 0.05585079 | 0.138259 | 0.006349808 | 0.08584949 | 0.1382879 | 0.005562354
[5 empty] | 0.02841847 | 0.135752 | 0.003662439 |  | 0.02841847 | 0.135752 | 0.003662439 | 0.05702859 | 0.1390313 | 0.006506536 | 0.08421184 | 0.1390605 | 0.005777702
[5 empty] | 0.02892117 | 0.1365062 | 0.003725205 |  | 0.02892117 | 0.1365062 | 0.003725205 | 0.05733921 | 0.1398037 | 0.006658121 | 0.08375026 | 0.139833 | 0.005888255
[5 empty] | 0.0289705 | 0.1372603 | 0.003820329 |  | 0.0289705 | 0.1372603 | 0.003820329 | 0.05546309 | 0.1405761 | 0.006808143 | 0.08459869 | 0.1406056 | 0.005984656
[5 empty] | 0.02885577 | 0.1380145 | 0.003845135 |  | 0.02885577 | 0.1380145 | 0.003845135 | 0.05815053 | 0.1413485 | 0.006883969 | 0.0888706 | 0.1413781 | 0.006123596
[5 empty] | 0.02817031 | 0.1387687 | 0.003870487 |  | 0.02817031 | 0.1387687 | 0.003870487 | 0.05473337 | 0.1421209 | 0.007098275 | 0.08878191 | 0.1421507 | 0.006191901
[5 empty] | 0.02822008 | 0.1395229 | 0.003973232 |  | 0.02822008 | 0.1395229 | 0.003973232 | 0.05581455 | 0.1428933 | 0.007113744 | 0.0872856 | 0.1429232 | 0.006311341
[5 empty] | 0.0278086 | 0.1402771 | 0.004045945 |  | 0.0278086 | 0.1402771 | 0.004045945 | 0.05417771 | 0.1436657 | 0.007277962 | 0.08304011 | 0.1436958 | 0.006349458
[5 empty] | 0.02799947 | 0.1410312 | 0.004096613 |  | 0.02799947 | 0.1410312 | 0.004096613 | 0.05773229 | 0.1444381 | 0.007454402 | 0.08449887 | 0.1444684 | 0.00656879
[5 empty] | 0.02807321 | 0.1417854 | 0.004149471 |  | 0.02807321 | 0.1417854 | 0.004149471 | 0.05737589 | 0.1452105 | 0.007542733 | 0.08267171 | 0.1452409 | 0.006699318
[5 empty] | 0.02876505 | 0.1425396 | 0.004158445 |  | 0.02876505 | 0.1425396 | 0.004158445 | 0.05426634 | 0.1459829 | 0.007751085 | 0.08708467 | 0.1460135 | 0.006765063
[5 empty] | 0.02876096 | 0.1432938 | 0.004294891 |  | 0.02876096 | 0.1432938 | 0.004294891 | 0.05362857 | 0.1467553 | 0.007833479 | 0.08676957 | 0.146786 | 0.006829995
[5 empty] | 0.02802956 | 0.1440479 | 0.004352728 |  | 0.02802956 | 0.1440479 | 0.004352728 | 0.05716398 | 0.1475277 | 0.007960698 | 0.08762972 | 0.1475586 | 0.007082252
[5 empty] | 0.02887851 | 0.1448021 | 0.004406036 |  | 0.02887851 | 0.1448021 | 0.004406036 | 0.05675566 | 0.1483001 | 0.008156421 | 0.08252157 | 0.1483311 | 0.007179513
[5 empty] | 0.02812396 | 0.1455563 | 0.00444573 |  | 0.02812396 | 0.1455563 | 0.00444573 | 0.05700678 | 0.1490725 | 0.00826804 | 0.08600039 | 0.1491037 | 0.00729149
[5 empty] | 0.02831621 | 0.1463105 | 0.00448834 |  | 0.02831621 | 0.1463105 | 0.00448834 | 0.05514697 | 0.1498449 | 0.008464307 | 0.08535554 | 0.1498763 | 0.00741374
[5 empty] | 0.02863386 | 0.1470647 | 0.004527602 |  | 0.02863386 | 0.1470647 | 0.004527602 | 0.05624397 | 0.1506173 | 0.008586928 | 0.08370606 | 0.1506488 | 0.007522644
[5 empty] | 0.02748071 | 0.1478188 | 0.004648057 |  | 0.02748071 | 0.1478188 | 0.004648057 | 0.05605111 | 0.1513897 | 0.008750163 | 0.08695405 | 0.1514214 | 0.007590627
[5 empty] | 0.02813526 | 0.148573 | 0.004713726 |  | 0.02813526 | 0.148573 | 0.004713726 | 0.05604524 | 0.1521621 | 0.008961444 | 0.08440195 | 0.1521939 | 0.007768269
[5 empty] | 0.02825795 | 0.1493272 | 0.004792677 |  | 0.02825795 | 0.1493272 | 0.004792677 | 0.05636951 | 0.1529345 | 0.009126081 | 0.08728378 | 0.1529665 | 0.007877312
[5 empty] | 0.02803653 | 0.1500814 | 0.0047741425 |  | 0.02803653 | 0.1500814 | 0.0047741425 | 0.05319549 | 0.1537069 | 0.00923965245 | 0.08761841 | 0.1537391 | 0.00804389488