## 1
Общество с ограниченной ответственностью "Инженерная геология" (ООО "ИнжГео") | [10 empty] | Общество с ограниченной ответственностью "Инженерная геология" (ООО "ИнжГео")
Юр. адрес: 117279, г. Москва, ул. Миклухо-Маклая, 36 а, этаж 5, пом. XXIII к. 76-84 | [10 empty] | Юр. адрес: 117279, г. Москва, ул. Миклухо-Маклая, 36 а, этаж 5, пом. XXIII к. 76-84 | [9 empty] | нагр |  |  | X0 | Y0 | R |  | нагр |  |  |  | X0 | Y0 | R | нагр |  |  |  | X0 | Y0 | R |  | нагр |  |  |  | X0 | Y0 | R
Телефон/факс +7 (495) 132-30-00, Адрес электронной почты inbox@inj-geo.ru | [10 empty] | Телефон/факс +7 (495) 132-30-00, Адрес электронной почты inbox@inj-geo.ru | [13 empty] | 0 | [7 empty] | 0 | [6 empty] | 0 | [7 empty] | 0
[21 empty] | девиатор | [6 empty] | девиатор | [6 empty] | девиатор | [7 empty] | девиатор
Испытательная лаборатория ООО «ИнжГео» | [10 empty] | Испытательная лаборатория ООО «ИнжГео» | [9 empty] | x0 | Угол | X | Y |  |  |  | x0 |  | Угол | X | Y |  |  | x0 |  | Угол | X | Y |  |  |  | x0 |  | Угол | X | Y
Адрес места осуществления деятельности лаборатории: г. Москва, просп. Вернадского, д. 51, стр. 1 | [10 empty] | Адрес места осуществления деятельности лаборатории: г. Москва, просп. Вернадского, д. 51, стр. 1 | [10 empty] | 0 | [7 empty] | 0 | [6 empty] | 0 | [7 empty] | 0
Телефон +7(910)4557682, E-mail: slg85@mail.ru | [10 empty] | Телефон +7(910)4557682, E-mail: slg85@mail.ru | [10 empty] | 5 | [7 empty] | 5 | [6 empty] | 5 | [7 empty] | 5
[22 empty] | 10 | [7 empty] | 10 | [6 empty] | 10 | [7 empty] | 10
Протокол испытаний № 13-63/31 от 29-11-2022 | [21 empty] | 15 | [7 empty] | 15 | [6 empty] | 15 | [7 empty] | 15
Наименование и адрес заказчика: Переход трубопровода через р. Енисей | [21 empty] | 20 | [7 empty] | 20 | [6 empty] | 20 | [7 empty] | 20
Наименование объекта: ООО Регионстрой | [21 empty] | 25 | [7 empty] | 25 | [6 empty] | 25 | [7 empty] | 25
Наименование используемого метода/методики: ГОСТ 12248.4-2020 | [21 empty] | 30 | [7 empty] | 30 | [6 empty] | 30 | [7 empty] | 30
Условия проведения испытания: температура окружающей среды (18 - 25)0С, влажность воздуха (40 - 75)% | [21 empty] | 35 | [7 empty] | 35 | [6 empty] | 35 | [7 empty] | 35
Дата получение объекта подлежащего испытаниям: 02-11-2022 | [21 empty] | 40 | [7 empty] | 40 | [6 empty] | 40 | [7 empty] | 40
Дата испытания: 25.10.2022-19.11.2031 | [21 empty] | 45 | [7 empty] | 45 | [6 empty] | 45 | [7 empty] | 45
Испытание грунтов методом трехосного сжатия | [10 empty] | Испытание грунтов методом трехосного сжатия | [10 empty] | 50 | [7 empty] | 50 | [6 empty] | 50 | [7 empty] | 50
Лабораторный номер: |  | 1066 | [5 empty] | We, % = | 0.386134585 |  | Лабораторный номер: | [6 empty] | We, % = |  |  |  | 55 | [7 empty] | 55 | [6 empty] | 55 | [7 empty] | 55
Номер скважины: |  | BH-102 | [5 empty] | ρ, г/см3 = | 1.74 |  | Номер скважины: | [6 empty] | ρ, г/см3 = |  |  |  | 60 | [7 empty] | 60 | [6 empty] | 60 | [7 empty] | 60
Глубина отбора, м: |  | 1.4 | [5 empty] | ρs, г/см3 = | 2.71 |  | Глубина отбора, м: | [6 empty] | ρs, г/см3 = |  |  |  | 65 | [7 empty] | 65 | [6 empty] | 65 | [7 empty] | 65
Наименование грунта: |  | Суглинок, после оттаивания текучепластичный, легкий пылеватый | [5 empty] | e, д.е. = | 1.158865 |  | Наименование грунта: | [6 empty] | e, д.е. = |  |  |  | 70 | [7 empty] | 70 | [6 empty] | 70 | [7 empty] | 70
Схема проведения опыта: |  | КД | [5 empty] | IL, д.е. = | 0.977 |  | Схема проведения опыта: | [6 empty] | IL, д.е. = |  |  |  | 75 | [7 empty] | 75 | [6 empty] | 75 | [7 empty] | 75
Результаты испытаний | [10 empty] | Результаты испытаний | [10 empty] | 80 | [7 empty] | 80 | [6 empty] | 80 | [7 empty] | 80
[22 empty] | 85 | [7 empty] | 85 | [6 empty] | 85 | [7 empty] | 85
[22 empty] | 90 | [7 empty] | 90 | [6 empty] | 90 | [7 empty] | 90
[22 empty] | 95 | [7 empty] | 95 | [6 empty] | 95 | [7 empty] | 95
[22 empty] | 100 | [7 empty] | 100 | [6 empty] | 100 | [7 empty] | 100
[22 empty] | 105 | [7 empty] | 105 | [6 empty] | 105 | [7 empty] | 105
[22 empty] | 110 | [7 empty] | 110 | [6 empty] | 110 | [7 empty] | 110
[22 empty] | 115 | [7 empty] | 115 | [6 empty] | 115 | [7 empty] | 115
[22 empty] | 120 | [7 empty] | 120 | [6 empty] | 120 | [7 empty] | 120
[22 empty] | 125 | [7 empty] | 125 | [6 empty] | 125 | [7 empty] | 125
[22 empty] | 130 | [7 empty] | 130 | [6 empty] | 130 | [7 empty] | 130
[22 empty] | 135 | [7 empty] | 135 | [6 empty] | 135 | [7 empty] | 135
[22 empty] | 140 | [7 empty] | 140 | [6 empty] | 140 | [7 empty] | 140
[22 empty] | 145 | [7 empty] | 145 | [6 empty] | 145 | [7 empty] | 145
[22 empty] | 150 | [7 empty] | 150 | [6 empty] | 150 | [7 empty] | 150
[22 empty] | 155 | [7 empty] | 155 | [6 empty] | 155 | [7 empty] | 155
[22 empty] | 160 | [7 empty] | 160 | [6 empty] | 160 | [7 empty] | 160
[22 empty] | 165 | [7 empty] | 165 | [6 empty] | 165 | [7 empty] | 165
[22 empty] | 170 | [7 empty] | 170 | [6 empty] | 170 | [7 empty] | 170
[22 empty] | 175 | [7 empty] | 175 | [6 empty] | 175 | [7 empty] | 175
[22 empty] | 180 | [7 empty] | 180 | [6 empty] | 180 | [7 empty] | 180
[13 empty] | Давление в камере, Мпа σ3 | Вертикальная нагрузка, Мпа σ1 | Поровое давление, Мпа u
[13 empty] | 0.05 | 0.08493633 | [5 empty] | 1 | [6 empty] | σ3,кПа | σ1,кПа | u, кПа |  |  |  | 4
[13 empty] | 0.15 | 0.2220252 | [27 empty] | δ3, Мпа | δ1-δ3, МПа | δ1, МПа | δ1, КПа
[13 empty] | 0.25 | 0.3591141 | [21 empty] | С, МПа:
φ, град:
E, Мпа
[27 empty] | x | 0
[27 empty] | y |  |  |  | С, кПа | φ,°
Эффективные значения угла внутреннего трения и удельного сцепления ϕ', С'
[13 empty] | ϕ', град. = | 9
[13 empty] | С', МПа = | 0.007
|  | K0, д.е. | 0.8435655 | Эффективное напряжение, Мпа: |  |  |  |  | 0.04217828
|  | Модуль деформации E0, МПа: |  | Точки нахождения модуля Е0, Мпа (полное напряжение): |  |  |  |  | 0.04217828 | 0.04934022
|  | Модуль деформации E50, МПа: |  | qmax Давление при разрушении образца, Мпа (девиатор): |  |  |  |  | 0.03493633
|  | Коэф. Поперечной деформации, ϑ: |  | 0,5 qmax, Мпа (девиатор): |  |  |  |  | 0.01746816
| Начальник исп. лаборатории: | [6 empty] | Семиколенова Л.Г. |  |  |  |  | Начальник исп. лаборатории: |  |  |  |  | Семиколенова Л.Г.
Лист 1 , всего листов 2 | [11 empty] | Лист 2 , всего листов 2
Частичное воспроизведение протокола испытаний без письменного разрешения ООО «ИнжГео» ЗАПРЕЩАЕТСЯ | [11 empty] | Частичное воспроизведение протокола испытаний без письменного разрешения ООО «ИнжГео» ЗАПРЕЩАЕТСЯ
E0 |  |  | E50 |  | Деформация |  |  |  | Первая прочность |  |  | Вторая прочность |  |  | Третья прочность |  |  |  | К Пуассона
devE0 | epsE0 |  | dev50 | epsE50 | dev | eps | ev |  | dev1 | eps1 | ev1 | dev1 | eps1 | ev2 | dev1 | eps1 | ev3 | Глины
0.007161947 | 0.0004774596 |  | 0.01746816 | 0.001746803 | 0 | 0 | 0 |  | 0 | 0 | 0 | 0 | 0 | 0 | 0.02618738 | 0.0003637108 | 0 | < 0 | 0,20-0,30
[5 empty] | 0.007161947 | 0.0004774596 | -0.006971788 |  | 0.007161947 | 0.0004774596 | -0.006971788 | 0.0165658 | 0.0004045341 | -0.007157979 | 0.04488895 | 0.0007531193 | -0.01798415 | 0-0,25 | 0,30-0,38
Секущая модуля Е0 |  |  | Линия Q max |  | 0.01746816 | 0.001746803 | -0.0456064 |  | 0.01746816 | 0.001746803 | -0.0456064 | 0.0360126 | 0.001319133 | -0.01934028 | 0.05455704 | 0.001136596 | -0.0345131 | 0,25< | 0,38-0,45
| 0 |  |  | 0 | 0.01824008 | 0.002246613 | -0.05011845 |  | 0.01824008 | 0.002246613 | -0.05011845 | 0.0391568 | 0.002280397 | -0.01939957 | 0.05953891 | 0.002259358 | -0.03485071 | Суглинки | 0,35-0,37
[5 empty] | 0.01913819 | 0.002995483 | -0.04979258 |  | 0.01913819 | 0.002995483 | -0.04979258 | 0.04315749 | 0.003040529 | -0.01931281 | 0.06473943 | 0.003012477 | -0.03472499 | Пески и супеси | 0,30-0,35
[5 empty] | 0.01997025 | 0.003744354 | -0.04932674 |  | 0.01997025 | 0.003744354 | -0.04932674 | 0.0446016 | 0.003800662 | -0.01917289 | 0.06440601 | 0.003765597 | -0.03428036
|  |  | Линия 0,5 Q max |  | 0.02131087 | 0.004493225 | -0.04982074 |  | 0.02131087 | 0.004493225 | -0.04982074 | 0.04472993 | 0.004560794 | -0.01888216 | 0.07177596 | 0.004518716 | -0.03406327
|  |  |  | 0 | 0.02229749 | 0.005242096 | -0.04872898 |  | 0.02229749 | 0.005242096 | -0.04872898 | 0.04644081 | 0.005320926 | -0.01886615 | 0.0712365 | 0.005271835 | -0.0338721
[5 empty] | 0.02295856 | 0.005990967 | -0.04894074 |  | 0.02295856 | 0.005990967 | -0.04894074 | 0.04720525 | 0.006081059 | -0.0185225 | 0.07217917 | 0.006024955 | -0.03319916
[5 empty] | 0.02360585 | 0.006739838 | -0.04849862 |  | 0.02360585 | 0.006739838 | -0.04849862 | 0.05178232 | 0.006841191 | -0.01850359 | 0.07785306 | 0.006778074 | -0.03327967
[5 empty] | 0.02407305 | 0.007488708 | -0.04763866 |  | 0.02407305 | 0.007488708 | -0.04763866 | 0.05199204 | 0.007601323 | -0.01827327 | 0.0782571 | 0.007531193 | -0.03259477
[5 empty] | 0.0250135 | 0.008237579 | -0.04740196 |  | 0.0250135 | 0.008237579 | -0.04740196 | 0.05417157 | 0.008361456 | -0.01793007 | 0.07766915 | 0.008284313 | -0.032059
Коэфф. Точки |  |  |  |  | 0.02611787 | 0.00898645 | -0.04700876 |  | 0.02611787 | 0.00898645 | -0.04700876 | 0.05559077 | 0.009121588 | -0.0177388 | 0.08384735 | 0.009037432 | -0.03169094
[5 empty] | 0.02582371 | 0.009735321 | -0.04543019 |  | 0.02582371 | 0.009735321 | -0.04543019 | 0.05563166 | 0.00988172 | -0.01716265 | 0.08358442 | 0.009790551 | -0.0311466
[5 empty] | 0.02689789 | 0.01048419 | -0.04557703 |  | 0.02689789 | 0.01048419 | -0.04557703 | 0.05593286 | 0.01064185 | -0.01712963 | 0.0831282 | 0.01054367 | -0.0309903
[5 empty] | 0.02650882 | 0.01123306 | -0.04464724 |  | 0.02650882 | 0.01123306 | -0.04464724 | 0.058555 | 0.01140199 | -0.01675692 | 0.08323041 | 0.01129679 | -0.03006009
[5 empty] | 0.02673689 | 0.01198193 | -0.04369602 |  | 0.02673689 | 0.01198193 | -0.04369602 | 0.05716343 | 0.01216212 | -0.01620547 | 0.08360919 | 0.01204991 | -0.02950978
[5 empty] | 0.02858482 | 0.0127308 | -0.042484 |  | 0.02858482 | 0.0127308 | -0.042484 | 0.05834522 | 0.01292225 | -0.01588755 | 0.08859714 | 0.01280303 | -0.0290877
[5 empty] | 0.02887051 | 0.01347968 | -0.04197889 |  | 0.02887051 | 0.01347968 | -0.04197889 | 0.06023389 | 0.01368238 | -0.01570118 | 0.08641153 | 0.01355615 | -0.02838328
[5 empty] | 0.02862952 | 0.01422855 | -0.04087129 |  | 0.02862952 | 0.01422855 | -0.04087129 | 0.05727864 | 0.01444251 | -0.0153595 | 0.0908696 | 0.01430927 | -0.02768401
[5 empty] | 0.02902577 | 0.01497742 | -0.04030495 |  | 0.02902577 | 0.01497742 | -0.04030495 | 0.06165629 | 0.01520265 | -0.01484028 | 0.08831359 | 0.01506239 | -0.02731973
[5 empty] | 0.02919989 | 0.01572629 | -0.03933513 |  | 0.02919989 | 0.01572629 | -0.03933513 | 0.06071282 | 0.01596278 | -0.01449301 | 0.08697883 | 0.01581551 | -0.02662007
[5 empty] | 0.02898679 | 0.01647516 | -0.03875848 |  | 0.02898679 | 0.01647516 | -0.03875848 | 0.0614964 | 0.01672291 | -0.01428359 | 0.09236856 | 0.01656863 | -0.02586043
[5 empty] | 0.02944339 | 0.01722403 | -0.03777709 |  | 0.02944339 | 0.01722403 | -0.03777709 | 0.0613266 | 0.01748304 | -0.0137399 | 0.09177036 | 0.01732174 | -0.0254831
[5 empty] | 0.02924809 | 0.0179729 | -0.03684581 |  | 0.02924809 | 0.0179729 | -0.03684581 | 0.06048159 | 0.01824318 | -0.01354416 | 0.09036138 | 0.01807486 | -0.02478433
[5 empty] | 0.02930144 | 0.01872177 | -0.03602379 |  | 0.02930144 | 0.01872177 | -0.03602379 | 0.05962222 | 0.01900331 | -0.01317405 | 0.08938228 | 0.01882798 | -0.02443919
[5 empty] | 0.03054389 | 0.01947064 | -0.03521749 |  | 0.03054389 | 0.01947064 | -0.03521749 | 0.0632678 | 0.01976344 | -0.01287497 | 0.09018346 | 0.0195811 | -0.02370547
[5 empty] | 0.02946811 | 0.02021951 | -0.0343799 |  | 0.02946811 | 0.02021951 | -0.0343799 | 0.06007815 | 0.02052357 | -0.01265214 | 0.09127546 | 0.02033422 | -0.02297686
[5 empty] | 0.0309045 | 0.02096838 | -0.03336854 |  | 0.0309045 | 0.02096838 | -0.03336854 | 0.06226537 | 0.02128371 | -0.01217022 | 0.09370285 | 0.02108734 | -0.02256526
[5 empty] | 0.03010903 | 0.02171725 | -0.03238795 |  | 0.03010903 | 0.02171725 | -0.03238795 | 0.06122507 | 0.02204384 | -0.01204058 | 0.09565117 | 0.02184046 | -0.02200043
[5 empty] | 0.03053685 | 0.02246613 | -0.03177463 |  | 0.03053685 | 0.02246613 | -0.03177463 | 0.06117726 | 0.02280397 | -0.01153728 | 0.09663644 | 0.02259358 | -0.02113348
[5 empty] | 0.0308036 | 0.023215 | -0.03086097 |  | 0.0308036 | 0.023215 | -0.03086097 | 0.06547814 | 0.0235641 | -0.01130484 | 0.09271236 | 0.0233467 | -0.02070939
[5 empty] | 0.0314245 | 0.02396387 | -0.03025348 |  | 0.0314245 | 0.02396387 | -0.03025348 | 0.06414193 | 0.02432423 | -0.01085418 | 0.09928176 | 0.02409982 | -0.01987955
[5 empty] | 0.0312588 | 0.02471274 | -0.02934835 |  | 0.0312588 | 0.02471274 | -0.02934835 | 0.06255996 | 0.02508437 | -0.01063998 | 0.09449963 | 0.02485294 | -0.01936162
[5 empty] | 0.03197461 | 0.02546161 | -0.02850986 |  | 0.03197461 | 0.02546161 | -0.02850986 | 0.0652345 | 0.0258445 | -0.01009776 | 0.09375274 | 0.02560606 | -0.01847316
[5 empty] | 0.03142949 | 0.02621048 | -0.02778336 |  | 0.03142949 | 0.02621048 | -0.02778336 | 0.06350822 | 0.02660463 | -0.009781741 | 0.09636484 | 0.02635918 | -0.01796982
[5 empty] | 0.03111587 | 0.02695935 | -0.02664507 |  | 0.03111587 | 0.02695935 | -0.02664507 | 0.06353421 | 0.02736476 | -0.009296541 | 0.09883583 | 0.0271123 | -0.01712402
[5 empty] | 0.03234899 | 0.02770822 | -0.02564417 |  | 0.03234899 | 0.02770822 | -0.02564417 | 0.06620295 | 0.0281249 | -0.008967358 | 0.09645924 | 0.02786542 | -0.01618379
[5 empty] | 0.03143332 | 0.02845709 | -0.02470343 |  | 0.03143332 | 0.02845709 | -0.02470343 | 0.06744937 | 0.02888503 | -0.008538386 | 0.09608995 | 0.02861853 | -0.01546563
[5 empty] | 0.0323378 | 0.02920596 | -0.02384978 |  | 0.0323378 | 0.02920596 | -0.02384978 | 0.06551824 | 0.02964516 | -0.008060191 | 0.1011972 | 0.02937165 | -0.01453621
[5 empty] | 0.03132305 | 0.02995483 | -0.02282505 |  | 0.03132305 | 0.02995483 | -0.02282505 | 0.06807317 | 0.03040529 | -0.007715323 | 0.09916711 | 0.03012477 | -0.01371056
[5 empty] | 0.03229018 | 0.0307037 | -0.02138926 |  | 0.03229018 | 0.0307037 | -0.02138926 | 0.06837645 | 0.03116543 | -0.007266154 | 0.1034299 | 0.03087789 | -0.01288369
[5 empty] | 0.03147197 | 0.03145258 | -0.02045594 |  | 0.03147197 | 0.03145258 | -0.02045594 | 0.06793679 | 0.03192556 | -0.006830777 | 0.09884796 | 0.03163101 | -0.01185719
[5 empty] | 0.0316289 | 0.03220145 | -0.01916016 |  | 0.0316289 | 0.03220145 | -0.01916016 | 0.06601338 | 0.03268569 | -0.006386847 | 0.1046806 | 0.03238413 | -0.01091973
[5 empty] | 0.03187415 | 0.03295032 | -0.01832897 |  | 0.03187415 | 0.03295032 | -0.01832897 | 0.06546946 | 0.03344582 | -0.005855903 | 0.09967814 | 0.03313725 | -0.01003981
[5 empty] | 0.03292708 | 0.03369919 | -0.01707079 |  | 0.03292708 | 0.03369919 | -0.01707079 | 0.06961712 | 0.03420596 | -0.005444973 | 0.09937259 | 0.03389037 | -0.009115497
[5 empty] | 0.03310273 | 0.03444806 | -0.01597576 |  | 0.03310273 | 0.03444806 | -0.01597576 | 0.06681905 | 0.03496609 | -0.004991438 | 0.1044515 | 0.03464349 | -0.008184169
[5 empty] | 0.03234759 | 0.03519693 | -0.01466696 |  | 0.03234759 | 0.03519693 | -0.01466696 | 0.06867442 | 0.03572622 | -0.00448573 | 0.1033144 | 0.03539661 | -0.007375441
[5 empty] | 0.03346294 | 0.0359458 | -0.013489 |  | 0.03346294 | 0.0359458 | -0.013489 | 0.06947911 | 0.03648635 | -0.004053773 | 0.1019853 | 0.03614973 | -0.006369061
[5 empty] | 0.03286635 | 0.03669467 | -0.01246803 |  | 0.03286635 | 0.03669467 | -0.01246803 | 0.06658537 | 0.03724648 | -0.003602898 | 0.105313 | 0.03690285 | -0.005474824
[5 empty] | 0.03382108 | 0.03744354 | -0.01129033 |  | 0.03382108 | 0.03744354 | -0.01129033 | 0.06801 | 0.03800662 | -0.003122095 | 0.1053749 | 0.03765597 | -0.004569484
[5 empty] | 0.03363377 | 0.03819241 | -0.0101422 |  | 0.03363377 | 0.03819241 | -0.0101422 | 0.07083187 | 0.03876675 | -0.002703218 | 0.1013445 | 0.03840909 | -0.00368433
[5 empty] | 0.03340951 | 0.03894128 | -0.00879682 |  | 0.03340951 | 0.03894128 | -0.00879682 | 0.06823831 | 0.03952688 | -0.00225101 | 0.1036484 | 0.03916221 | -0.002783268
[5 empty] | 0.03433398 | 0.03969015 | -0.007662316 |  | 0.03433398 | 0.03969015 | -0.007662316 | 0.06879184 | 0.04028701 | -0.001804836 | 0.1059078 | 0.03991532 | -0.001912243
[5 empty] | 0.03294999 | 0.04043903 | -0.006574763 |  | 0.03294999 | 0.04043903 | -0.006574763 | 0.069954 | 0.04104715 | -0.001367112 | 0.1065211 | 0.04066844 | -0.00104457
[5 empty] | 0.03334243 | 0.0411879 | -0.005430637 |  | 0.03334243 | 0.0411879 | -0.005430637 | 0.06860552 | 0.04180728 | -0.0009261869 | 0.1068367 | 0.04142156 | -0.0002016452
[5 empty] | 0.03411795 | 0.04193677 | -0.004287553 |  | 0.03411795 | 0.04193677 | -0.004287553 | 0.07076669 | 0.04256741 | -0.0005049684 | 0.1089915 | 0.04217468 | 0.0006192485
[5 empty] | 0.03422931 | 0.04268564 | -0.003206594 |  | 0.03422931 | 0.04268564 | -0.003206594 | 0.0709428 | 0.04332754 | -8.96625e-05 | 0.1101723 | 0.0429278 | 0.001430103
[5 empty] | 0.03430406 | 0.04343451 | -0.002117627 |  | 0.03430406 | 0.04343451 | -0.002117627 | 0.07036268 | 0.04408768 | 0.0003137111 | 0.1103764 | 0.04368092 | 0.002168199
[5 empty] | 0.03374545 | 0.04418338 | -0.001023532 |  | 0.03374545 | 0.04418338 | -0.001023532 | 0.06926711 | 0.04484781 | 0.0007076545 | 0.1097443 | 0.04443404 | 0.00295711
[5 empty] | 0.03333394 | 0.04493225 | 2.94689e-05 |  | 0.03333394 | 0.04493225 | 2.94689e-05 | 0.06906695 | 0.04560794 | 0.001085595 | 0.107845 | 0.04518716 | 0.003671601
[5 empty] | 0.03495562 | 0.04568112 | 0.001057216 |  | 0.03495562 | 0.04568112 | 0.001057216 | 0.07274425 | 0.04636807 | 0.00146346 | 0.1059635 | 0.04594028 | 0.004358435
[5 empty] | 0.03361107 | 0.04642999 | 0.00204837 |  | 0.03361107 | 0.04642999 | 0.00204837 | 0.06888596 | 0.0471282 | 0.001812204 | 0.1098256 | 0.0466934 | 0.004999705
[5 empty] | 0.03378719 | 0.04717886 | 0.003004306 |  | 0.03378719 | 0.04717886 | 0.003004306 | 0.07067355 | 0.04788834 | 0.002174328 | 0.1068373 | 0.04744652 | 0.005617467
[5 empty] | 0.03496438 | 0.04792773 | 0.004010614 |  | 0.03496438 | 0.04792773 | 0.004010614 | 0.07203519 | 0.04864847 | 0.002466668 | 0.1095615 | 0.04819964 | 0.006067464
[5 empty] | 0.03440039 | 0.0486766 | 0.004917802 |  | 0.03440039 | 0.0486766 | 0.004917802 | 0.07033689 | 0.0494086 | 0.002812233 | 0.1112685 | 0.04895276 | 0.006709154
[5 empty] | 0.03532785 | 0.04942548 | 0.005765467 |  | 0.03532785 | 0.04942548 | 0.005765467 | 0.07064345 | 0.05016873 | 0.003070143 | 0.1106654 | 0.04970588 | 0.007148004
[5 empty] | 0.03451127 | 0.05017435 | 0.006544096 |  | 0.03451127 | 0.05017435 | 0.006544096 | 0.06976848 | 0.05092887 | 0.003392397 | 0.1085026 | 0.050459 | 0.007588091
[5 empty] | 0.03401172 | 0.05092322 | 0.007444132 |  | 0.03401172 | 0.05092322 | 0.007444132 | 0.07185368 | 0.051689 | 0.003628928 | 0.1098374 | 0.05121212 | 0.007974941
[5 empty] | 0.0342954 | 0.05167209 | 0.008104276 |  | 0.0342954 | 0.05167209 | 0.008104276 | 0.07207051 | 0.05244913 | 0.003856214 | 0.1061311 | 0.05196523 | 0.008197307
[5 empty] | 0.03520263 | 0.05242096 | 0.00882771 |  | 0.03520263 | 0.05242096 | 0.00882771 | 0.07179143 | 0.05320926 | 0.004109593 | 0.1061747 | 0.05271835 | 0.008534733
[5 empty] | 0.03503956 | 0.05316983 | 0.009570708 |  | 0.03503956 | 0.05316983 | 0.009570708 | 0.0722136 | 0.0539694 | 0.004320665 | 0.1111912 | 0.05347147 | 0.008722473
[5 empty] | 0.03495754 | 0.0539187 | 0.01004993 |  | 0.03495754 | 0.0539187 | 0.01004993 | 0.0738256 | 0.05472953 | 0.004434943 | 0.1113433 | 0.05422459 | 0.008935558
[5 empty] | 0.03550789 | 0.05466757 | 0.01065513 |  | 0.03550789 | 0.05466757 | 0.01065513 | 0.07045927 | 0.05548966 | 0.004622718 | 0.1091141 | 0.05497771 | 0.00894495
[5 empty] | 0.03557994 | 0.05541644 | 0.01127175 |  | 0.03557994 | 0.05541644 | 0.01127175 | 0.07345284 | 0.05624979 | 0.004735923 | 0.1110891 | 0.05573083 | 0.008999808
[5 empty] | 0.03525802 | 0.05616531 | 0.01158578 |  | 0.03525802 | 0.05616531 | 0.01158578 | 0.07410799 | 0.05700993 | 0.004848162 | 0.1086772 | 0.05648395 | 0.009019321
[5 empty] | 0.03493224 | 0.05691418 | 0.01209201 |  | 0.03493224 | 0.05691418 | 0.01209201 | 0.07169093 | 0.05777006 | 0.004900847 | 0.112217 | 0.05723707 | 0.008889277
[5 empty] | 0.03491674 | 0.05766305 | 0.012406 |  | 0.03491674 | 0.05766305 | 0.012406 | 0.0720252 | 0.05853019 | 0.004955065 | 0.1123721 | 0.05799019 | 0.008811315
[5 empty] | 0.03556833 | 0.05841193 | 0.01269863 |  | 0.03556833 | 0.05841193 | 0.01269863 | 0.0711367 | 0.05929032 | 0.004998718 | 0.1097536 | 0.05874331 | 0.008844163
[5 empty] | 0.0355709 | 0.0591608 | 0.01272675 |  | 0.0355709 | 0.0591608 | 0.01272675 | 0.07129033 | 0.06005045 | 0.00499824 | 0.109281 | 0.05949643 | 0.008698402
[5 empty] | 0.03493633 | 0.05990967 | 0.01282673 |  | 0.03493633 | 0.05990967 | 0.01282673 | 0.06999212 | 0.06081059 | 0.004987234 | 0.1104153 | 0.06024955 | 0.008553373
[5 empty] | 0.03532676 | 0.06065854 | 0.01299474 |  | 0.03532676 | 0.06065854 | 0.01299474 | 0.07174914 | 0.06157072 | 0.004978332 | 0.1084906 | 0.06100267 | 0.008461029
[5 empty] | 0.0355135 | 0.06140741 | 0.01308555 |  | 0.0355135 | 0.06140741 | 0.01308555 | 0.07147763 | 0.06233085 | 0.004880649 | 0.1058409 | 0.06175579 | 0.008281469
[5 empty] | 0.03412678 | 0.06215628 | 0.01295975 |  | 0.03412678 | 0.06215628 | 0.01295975 | 0.07177518 | 0.06309098 | 0.004795755 | 0.1093908 | 0.06250891 | 0.008066112
[5 empty] | 0.03481897 | 0.06290515 | 0.01284025 |  | 0.03481897 | 0.06290515 | 0.01284025 | 0.07379557 | 0.06385112 | 0.004777694 | 0.106942 | 0.06326202 | 0.007944285
[5 empty] | 0.03465989 | 0.06365402 | 0.01264125 |  | 0.03465989 | 0.06365402 | 0.01264125 | 0.07123764 | 0.06461125 | 0.0046935 | 0.107248 | 0.06401514 | 0.007772887
[5 empty] | 0.03474519 | 0.06440289 | 0.01240611 |  | 0.03474519 | 0.06440289 | 0.01240611 | 0.07133502 | 0.06537138 | 0.004580313 | 0.1085147 | 0.06476826 | 0.007419932
[5 empty] | 0.03535501 | 0.06515176 | 0.01233738 |  | 0.03535501 | 0.06515176 | 0.01233738 | 0.07228997 | 0.06613151 | 0.004514424 | 0.1095588 | 0.06552138 | 0.007333406
[5 empty] | 0.03429894 | 0.06590063 | 0.01214029 |  | 0.03429894 | 0.06590063 | 0.01214029 | 0.07325966 | 0.06689165 | 0.004393869 | 0.1091266 | 0.0662745 | 0.007042306
[5 empty] | 0.03418359 | 0.0666495 | 0.01177555 |  | 0.03418359 | 0.0666495 | 0.01177555 | 0.07369029 | 0.06765178 | 0.004261255 | 0.1101208 | 0.06702762 | 0.006820039
[5 empty] | 0.03455875 | 0.06739838 | 0.01151416 |  | 0.03455875 | 0.06739838 | 0.01151416 | 0.07362695 | 0.06841191 | 0.004176752 | 0.1086735 | 0.06778074 | 0.006606252
[5 empty] | 0.03482179 | 0.06814725 | 0.01109101 |  | 0.03482179 | 0.06814725 | 0.01109101 | 0.07163141 | 0.06917204 | 0.004053676 | 0.1087244 | 0.06853386 | 0.006342237
[5 empty] | 0.03525271 | 0.06889612 | 0.01086752 |  | 0.03525271 | 0.06889612 | 0.01086752 | 0.06989724 | 0.06993217 | 0.003918964 | 0.1093418 | 0.06928698 | 0.006080109
[5 empty] | 0.03461324 | 0.06964499 | 0.01042353 |  | 0.03461324 | 0.06964499 | 0.01042353 | 0.0719856 | 0.07069231 | 0.003732051 | 0.1053754 | 0.0700401 | 0.00571474
[5 empty] | 0.03493907 | 0.07039386 | 0.00999816 |  | 0.03493907 | 0.07039386 | 0.00999816 | 0.07010921 | 0.07145244 | 0.003576165 | 0.1069121 | 0.07079322 | 0.005550611
[5 empty] | 0.03419519 | 0.07114273 | 0.009636763 |  | 0.03419519 | 0.07114273 | 0.009636763 | 0.07116845 | 0.07221257 | 0.00346484 | 0.1101218 | 0.07154634 | 0.005227169
[5 empty] | 0.03548397 | 0.0718916 | 0.009176028 |  | 0.03548397 | 0.0718916 | 0.009176028 | 0.07184621 | 0.0729727 | 0.003314238 | 0.1083947 | 0.07229946 | 0.005020844
[5 empty] | 0.03547442 | 0.07264047 | 0.008716101 |  | 0.03547442 | 0.07264047 | 0.008716101 | 0.07132661 | 0.07373284 | 0.00316654 | 0.1042366 | 0.07305258 | 0.004660382
[5 empty] | 0.03384599 | 0.07338934 | 0.008293865 |  | 0.03384599 | 0.07338934 | 0.008293865 | 0.07031781 | 0.07449297 | 0.002993417 | 0.1096058 | 0.0738057 | 0.00443603
[5 empty] | 0.03423209 | 0.07413821 | 0.007962446 |  | 0.03423209 | 0.07413821 | 0.007962446 | 0.06912961 | 0.0752531 | 0.002811821 | 0.103302 | 0.07455881 | 0.004152322
[5 empty] | 0.03421041 | 0.07488708 | 0.007476921 |  | 0.03421041 | 0.07488708 | 0.007476921 | 0.06820331 | 0.07601323 | 0.002678404 | 0.1075173 | 0.07531193 | 0.003943614
[5 empty] | 0.03483038 | 0.07563595 | 0.007083101 |  | 0.03483038 | 0.07563595 | 0.007083101 | 0.06901407 | 0.07677337 | 0.002533915 | 0.1090165 | 0.07606505 | 0.003659055
[5 empty] | 0.03467913 | 0.07638483 | 0.006602791 |  | 0.03467913 | 0.07638483 | 0.006602791 | 0.07100868 | 0.0775335 | 0.00239078 | 0.1070556 | 0.07681817 | 0.003456007
[5 empty] | 0.03457752 | 0.0771337 | 0.006208102 |  | 0.03457752 | 0.0771337 | 0.006208102 | 0.06952275 | 0.07829363 | 0.00223615 | 0.1024234 | 0.07757129 | 0.00318933
[5 empty] | 0.03382425 | 0.07788257 | 0.005761188 |  | 0.03382425 | 0.07788257 | 0.005761188 | 0.0703434 | 0.07905376 | 0.002112813 | 0.1085379 | 0.07832441 | 0.002969682
[5 empty] | 0.03497076 | 0.07863144 | 0.005387133 |  | 0.03497076 | 0.07863144 | 0.005387133 | 0.0685906 | 0.0798139 | 0.00195541 | 0.1035123 | 0.07907753 | 0.002759921
[5 empty] | 0.03504308 | 0.07938031 | 0.004924288 |  | 0.03504308 | 0.07938031 | 0.004924288 | 0.06969082 | 0.08057403 | 0.001819596 | 0.1039271 | 0.07983065 | 0.002598726
[5 empty] | 0.0351143 | 0.08012918 | 0.00454787 |  | 0.0351143 | 0.08012918 | 0.00454787 | 0.06828702 | 0.08133416 | 0.00169258 | 0.1020655 | 0.08058377 | 0.002405305
[5 empty] | 0.0349736 | 0.08087805 | 0.004228888 |  | 0.0349736 | 0.08087805 | 0.004228888 | 0.06738726 | 0.08209429 | 0.001580271 | 0.1067361 | 0.08133689 | 0.00225435
[5 empty] | 0.03482365 | 0.08162692 | 0.003884814 |  | 0.03482365 | 0.08162692 | 0.003884814 | 0.06944358 | 0.08285442 | 0.001452794 | 0.102635 | 0.08209001 | 0.002090289
[5 empty] | 0.03453811 | 0.08237579 | 0.003618247 |  | 0.03453811 | 0.08237579 | 0.003618247 | 0.06714033 | 0.08361456 | 0.001360637 | 0.1078635 | 0.08284313 | 0.001944639
[5 empty] | 0.03347718 | 0.08312466 | 0.003313748 |  | 0.03347718 | 0.08312466 | 0.003313748 | 0.07000019 | 0.08437469 | 0.001250575 | 0.1053576 | 0.08359625 | 0.001818392
[5 empty] | 0.03415893 | 0.08387353 | 0.003093093 |  | 0.03415893 | 0.08387353 | 0.003093093 | 0.06758829 | 0.08513482 | 0.0011806 | 0.1065372 | 0.08434937 | 0.001736834
[5 empty] | 0.03408201 | 0.0846224 | 0.00289444 |  | 0.03408201 | 0.0846224 | 0.00289444 | 0.06889138 | 0.08589495 | 0.001114322 | 0.1030408 | 0.08510249 | 0.001647063
[5 empty] | 0.03492099 | 0.08537128 | 0.00273949 |  | 0.03492099 | 0.08537128 | 0.00273949 | 0.06602425 | 0.08665509 | 0.001036109 | 0.1073316 | 0.0858556 | 0.001589835
[5 empty] | 0.03406911 | 0.08612015 | 0.002639023 |  | 0.03406911 | 0.08612015 | 0.002639023 | 0.06865579 | 0.08741522 | 0.0009883141 | 0.1070549 | 0.08660872 | 0.00156405
[5 empty] | 0.03356187 | 0.08686902 | 0.002520779 |  | 0.03356187 | 0.08686902 | 0.002520779 | 0.0699543 | 0.08817535 | 0.0009484222 | 0.1057879 | 0.08736184 | 0.001543709
[5 empty] | 0.03409558 | 0.08761789 | 0.002471694 |  | 0.03409558 | 0.08761789 | 0.002471694 | 0.06831181 | 0.08893548 | 0.0009308658 | 0.1046057 | 0.08811496 | 0.0015493
[5 empty] | 0.03308859 | 0.08836676 | 0.002475181 |  | 0.03308859 | 0.08836676 | 0.002475181 | 0.06662867 | 0.08969562 | 0.0009242128 | 0.1053678 | 0.08886808 | 0.001543723
[5 empty] | 0.03344328 | 0.08911563 | 0.002484174 |  | 0.03344328 | 0.08911563 | 0.002484174 | 0.06728905 | 0.09045575 | 0.0009191861 | 0.1019355 | 0.0896212 | 0.001578781
[5 empty] | 0.03415981 | 0.0898645 | 0.002532231 |  | 0.03415981 | 0.0898645 | 0.002532231 | 0.0684952 | 0.09121588 | 0.000928248 | 0.1010511 | 0.09037432 | 0.001578135
[5 empty] | 0.03421685 | 0.09061337 | 0.00255105 |  | 0.03421685 | 0.09061337 | 0.00255105 | 0.06718669 | 0.09197601 | 0.0009366408 | 0.100492 | 0.09112744 | 0.001595354
[5 empty] | 0.03317445 | 0.09136224 | 0.002549508 |  | 0.03317445 | 0.09136224 | 0.002549508 | 0.06811989 | 0.09273614 | 0.0009496807 | 0.09892327 | 0.09188056 | 0.001614143
[5 empty] | 0.0331741 | 0.09211111 | 0.002563568 |  | 0.0331741 | 0.09211111 | 0.002563568 | 0.06632981 | 0.09349628 | 0.0009661205 | 0.09786014 | 0.09263368 | 0.001645645
[5 empty] | 0.03260419 | 0.09285998 | 0.002624152 |  | 0.03260419 | 0.09285998 | 0.002624152 | 0.06634789 | 0.09425641 | 0.000988989 | 0.1007404 | 0.0933868 | 0.0016672
[5 empty] | 0.03283239 | 0.09360885 | 0.00265527 |  | 0.03283239 | 0.09360885 | 0.00265527 | 0.067089 | 0.09501654 | 0.001005131 | 0.09798705 | 0.09413992 | 0.001685502
[5 empty] | 0.03227786 | 0.09435773 | 0.002710933 |  | 0.03227786 | 0.09435773 | 0.002710933 | 0.06399817 | 0.09577667 | 0.001030075 | 0.1006094 | 0.09489304 | 0.001719789
[5 empty] | 0.03344835 | 0.0951066 | 0.002744232 |  | 0.03344835 | 0.0951066 | 0.002744232 | 0.06368654 | 0.09653681 | 0.001062476 | 0.09800103 | 0.09564616 | 0.001760844
[5 empty] | 0.03239779 | 0.09585547 | 0.002777544 |  | 0.03239779 | 0.09585547 | 0.002777544 | 0.06377712 | 0.09729694 | 0.001110587 | 0.09800076 | 0.09639928 | 0.00180197
[5 empty] | 0.03174843 | 0.09660434 | 0.002831954 |  | 0.03174843 | 0.09660434 | 0.002831954 | 0.06637643 | 0.09805707 | 0.001135348 | 0.1002162 | 0.09715239 | 0.001861706
[5 empty] | 0.03157283 | 0.09735321 | 0.002866806 |  | 0.03157283 | 0.09735321 | 0.002866806 | 0.06278069 | 0.0988172 | 0.001175794 | 0.09949041 | 0.09790551 | 0.001894267
[5 empty] | 0.0327973 | 0.09810208 | 0.002951975 |  | 0.0327973 | 0.09810208 | 0.002951975 | 0.06463676 | 0.09957734 | 0.001214411 | 0.09771413 | 0.09865863 | 0.001920988
[5 empty] | 0.03182209 | 0.09885095 | 0.002979493 |  | 0.03182209 | 0.09885095 | 0.002979493 | 0.06295267 | 0.1003375 | 0.00126162 | 0.09409624 | 0.09941175 | 0.001989883
[5 empty] | 0.03196767 | 0.09959982 | 0.003081719 |  | 0.03196767 | 0.09959982 | 0.003081719 | 0.062662 | 0.1010976 | 0.001285939 | 0.09422266 | 0.1001649 | 0.002039695
[5 empty] | 0.03237836 | 0.1003487 | 0.003146029 |  | 0.03237836 | 0.1003487 | 0.003146029 | 0.06194544 | 0.1018577 | 0.001333228 | 0.09337551 | 0.100918 | 0.002086372
[5 empty] | 0.03076546 | 0.1010976 | 0.003198658 |  | 0.03076546 | 0.1010976 | 0.003198658 | 0.06317299 | 0.1026179 | 0.001370687 | 0.09511696 | 0.1016711 | 0.002132394
[5 empty] | 0.03148925 | 0.1018464 | 0.003247631 |  | 0.03148925 | 0.1018464 | 0.003247631 | 0.06297357 | 0.103378 | 0.001428264 | 0.09747203 | 0.1024242 | 0.002211244
[5 empty] | 0.0314956 | 0.1025953 | 0.003339677 |  | 0.0314956 | 0.1025953 | 0.003339677 | 0.06401266 | 0.1041381 | 0.001468904 | 0.09572496 | 0.1031773 | 0.002239931
[5 empty] | 0.03023282 | 0.1033442 | 0.003408152 |  | 0.03023282 | 0.1033442 | 0.003408152 | 0.06282475 | 0.1048983 | 0.001518473 | 0.09374521 | 0.1039305 | 0.002296476
[5 empty] | 0.03133114 | 0.104093 | 0.003522054 |  | 0.03133114 | 0.104093 | 0.003522054 | 0.06406545 | 0.1056584 | 0.001568798 | 0.09081523 | 0.1046836 | 0.002361087
[5 empty] | 0.0299724 | 0.1048419 | 0.003602627 |  | 0.0299724 | 0.1048419 | 0.003602627 | 0.06272691 | 0.1064185 | 0.001617762 | 0.08978443 | 0.1054367 | 0.00242395
[5 empty] | 0.03083737 | 0.1055908 | 0.003706825 |  | 0.03083737 | 0.1055908 | 0.003706825 | 0.05981436 | 0.1071787 | 0.001666506 | 0.08866215 | 0.1061898 | 0.00249695
[5 empty] | 0.0300122 | 0.1063397 | 0.003788521 |  | 0.0300122 | 0.1063397 | 0.003788521 | 0.05973137 | 0.1079388 | 0.001718725 | 0.09452072 | 0.1069429 | 0.002584002
[5 empty] | 0.02977012 | 0.1070885 | 0.003863948 |  | 0.02977012 | 0.1070885 | 0.003863948 | 0.06251227 | 0.1086989 | 0.0017437 | 0.09079062 | 0.1076961 | 0.002645449
[5 empty] | 0.02989286 | 0.1078374 | 0.003969147 |  | 0.02989286 | 0.1078374 | 0.003969147 | 0.05912034 | 0.1094591 | 0.001808429 | 0.0901502 | 0.1084492 | 0.002700658
[5 empty] | 0.02971077 | 0.1085863 | 0.004062307 |  | 0.02971077 | 0.1085863 | 0.004062307 | 0.06255873 | 0.1102192 | 0.001852712 | 0.09017365 | 0.1092023 | 0.002742618
[5 empty] | 0.03014761 | 0.1093351 | 0.004176642 |  | 0.03014761 | 0.1093351 | 0.004176642 | 0.06185307 | 0.1109793 | 0.001886728 | 0.08708958 | 0.1099554 | 0.002821542
[5 empty] | 0.02873627 | 0.110084 | 0.004211417 |  | 0.02873627 | 0.110084 | 0.004211417 | 0.06049676 | 0.1117395 | 0.001912368 | 0.09000439 | 0.1107085 | 0.002931649
[5 empty] | 0.02873881 | 0.1108329 | 0.004364704 |  | 0.02873881 | 0.1108329 | 0.004364704 | 0.06002618 | 0.1124996 | 0.001974349 | 0.089579 | 0.1114617 | 0.00296396
[5 empty] | 0.0286166 | 0.1115818 | 0.004455979 |  | 0.0286166 | 0.1115818 | 0.004455979 | 0.05884254 | 0.1132597 | 0.002008865 | 0.08596228 | 0.1122148 | 0.003029091
[5 empty] | 0.02936469 | 0.1123306 | 0.004528267 |  | 0.02936469 | 0.1123306 | 0.004528267 | 0.0612298 | 0.1140199 | 0.002050015 | 0.08887199 | 0.1129679 | 0.003144933
[5 empty] | 0.0295315 | 0.1130795 | 0.004580158 |  | 0.0295315 | 0.1130795 | 0.004580158 | 0.05943999 | 0.11478 | 0.002099063 | 0.08886427 | 0.113721 | 0.003185579
[5 empty] | 0.02838112 | 0.1138284 | 0.00467104 |  | 0.02838112 | 0.1138284 | 0.00467104 | 0.05872254 | 0.1155401 | 0.002162322 | 0.08675944 | 0.1144741 | 0.003234146
[5 empty] | 0.02826786 | 0.1145772 | 0.004823974 |  | 0.02826786 | 0.1145772 | 0.004823974 | 0.06121065 | 0.1163002 | 0.00222218 | 0.08398105 | 0.1152273 | 0.003333516
[5 empty] | 0.02805111 | 0.1153261 | 0.004876174 |  | 0.02805111 | 0.1153261 | 0.004876174 | 0.06128948 | 0.1170604 | 0.002272019 | 0.087578 | 0.1159804 | 0.003411598
[5 empty] | 0.02853208 | 0.116075 | 0.004992576 |  | 0.02853208 | 0.116075 | 0.004992576 | 0.05802427 | 0.1178205 | 0.002292225 | 0.08460195 | 0.1167335 | 0.003457804
[5 empty] | 0.02798382 | 0.1168239 | 0.005102989 |  | 0.02798382 | 0.1168239 | 0.005102989 | 0.06027971 | 0.1185806 | 0.00233962 | 0.08826744 | 0.1174866 | 0.00355038
[5 empty] | 0.02813628 | 0.1175727 | 0.00520276 |  | 0.02813628 | 0.1175727 | 0.00520276 | 0.05873397 | 0.1193408 | 0.002385454 | 0.08517871 | 0.1182397 | 0.003599786
[5 empty] | 0.02774076 | 0.1183216 | 0.005366634 |  | 0.02774076 | 0.1183216 | 0.005366634 | 0.05888101 | 0.1201009 | 0.002444809 | 0.08609888 | 0.1189929 | 0.003713161
[5 empty] | 0.02760451 | 0.1190705 | 0.005405509 |  | 0.02760451 | 0.1190705 | 0.005405509 | 0.05782035 | 0.120861 | 0.002522279 | 0.08392456 | 0.119746 | 0.003763772
[5 empty] | 0.02788374 | 0.1198193 | 0.005528869 |  | 0.02788374 | 0.1198193 | 0.005528869 | 0.05859491 | 0.1216212 | 0.002545945 | 0.08572205 | 0.1204991 | 0.003899657
[5 empty] | 0.027999 | 0.1205682 | 0.005687484 |  | 0.027999 | 0.1205682 | 0.005687484 | 0.05614466 | 0.1223813 | 0.002608833 | 0.08896561 | 0.1212522 | 0.003996087
[5 empty] | 0.02813819 | 0.1213171 | 0.00581662 |  | 0.02813819 | 0.1213171 | 0.00581662 | 0.05771199 | 0.1231414 | 0.002674424 | 0.08817553 | 0.1220053 | 0.004060146
[5 empty] | 0.02812153 | 0.1220659 | 0.005880586 |  | 0.02812153 | 0.1220659 | 0.005880586 | 0.05684781 | 0.1239016 | 0.002726194 | 0.08433041 | 0.1227585 | 0.004178392
[5 empty] | 0.02841803 | 0.1228148 | 0.006086915 |  | 0.02841803 | 0.1228148 | 0.006086915 | 0.05905869 | 0.1246617 | 0.002808853 | 0.08441936 | 0.1235116 | 0.00423433
[5 empty] | 0.02798853 | 0.1235637 | 0.006169391 |  | 0.02798853 | 0.1235637 | 0.006169391 | 0.05655921 | 0.1254218 | 0.002845041 | 0.08363722 | 0.1242647 | 0.004327883
[5 empty] | 0.02738043 | 0.1243126 | 0.006341361 |  | 0.02738043 | 0.1243126 | 0.006341361 | 0.05696696 | 0.126182 | 0.00287645 | 0.08339462 | 0.1250178 | 0.004437061
[5 empty] | 0.02830314 | 0.1250614 | 0.006520971 |  | 0.02830314 | 0.1250614 | 0.006520971 | 0.0553253 | 0.1269421 | 0.002932927 | 0.08285225 | 0.1257709 | 0.004584579
[5 empty] | 0.02786053 | 0.1258103 | 0.006632989 |  | 0.02786053 | 0.1258103 | 0.006632989 | 0.05747551 | 0.1277022 | 0.003027431 | 0.08294968 | 0.126524 | 0.004709972
[5 empty] | 0.02816762 | 0.1265592 | 0.00676155 |  | 0.02816762 | 0.1265592 | 0.00676155 | 0.05705983 | 0.1284624 | 0.00305858 | 0.08630195 | 0.1272772 | 0.004819423
[5 empty] | 0.0282725 | 0.127308 | 0.006943883 |  | 0.0282725 | 0.127308 | 0.006943883 | 0.05745278 | 0.1292225 | 0.003123785 | 0.08680503 | 0.1280303 | 0.004922243
[5 empty] | 0.02761426 | 0.1280569 | 0.007170652 |  | 0.02761426 | 0.1280569 | 0.007170652 | 0.05602963 | 0.1299826 | 0.003185096 | 0.08831559 | 0.1287834 | 0.005037232
[5 empty] | 0.02744801 | 0.1288058 | 0.007391857 |  | 0.02744801 | 0.1288058 | 0.007391857 | 0.05636496 | 0.1307428 | 0.003231483 | 0.08483569 | 0.1295365 | 0.005130148
[5 empty] | 0.02838076 | 0.1295547 | 0.007477449 |  | 0.02838076 | 0.1295547 | 0.007477449 | 0.05647514 | 0.1315029 | 0.003318492 | 0.08263302 | 0.1302896 | 0.005296353
[5 empty] | 0.02863631 | 0.1303035 | 0.007717108 |  | 0.02863631 | 0.1303035 | 0.007717108 | 0.05652559 | 0.132263 | 0.00338143 | 0.08284507 | 0.1310428 | 0.005347772
[5 empty] | 0.02854223 | 0.1310524 | 0.007801233 |  | 0.02854223 | 0.1310524 | 0.007801233 | 0.05645471 | 0.1330232 | 0.003463673 | 0.0826579 | 0.1317959 | 0.00553698
[5 empty] | 0.0282 | 0.1318013 | 0.008063283 |  | 0.0282 | 0.1318013 | 0.008063283 | 0.05702453 | 0.1337833 | 0.003498827 | 0.08628892 | 0.132549 | 0.005608626
[5 empty] | 0.02816994 | 0.1325501 | 0.008280558 |  | 0.02816994 | 0.1325501 | 0.008280558 | 0.05687603 | 0.1345434 | 0.003610495 | 0.08787986 | 0.1333021 | 0.005795941
[5 empty] | 0.02833514 | 0.133299 | 0.008429109 |  | 0.02833514 | 0.133299 | 0.008429109 | 0.05450959 | 0.1353036 | 0.003671006 | 0.0859939 | 0.1340552 | 0.005948004
[5 empty] | 0.02775472 | 0.1340479 | 0.008725092 |  | 0.02775472 | 0.1340479 | 0.008725092 | 0.05533381 | 0.1360637 | 0.003733104 | 0.08193785 | 0.1348084 | 0.006077729
[5 empty] | 0.02706663 | 0.1347968 | 0.008879476 |  | 0.02706663 | 0.1347968 | 0.008879476 | 0.05661161 | 0.1368238 | 0.003743947 | 0.08149782 | 0.1355615 | 0.006200634
[5 empty] | 0.02700918 | 0.1355456 | 0.009117324 |  | 0.02700918 | 0.1355456 | 0.009117324 | 0.05497601 | 0.137584 | 0.003822277 | 0.08152904 | 0.1363146 | 0.006345819
[5 empty] | 0.02691379 | 0.1362945 | 0.009214439 |  | 0.02691379 | 0.1362945 | 0.009214439 | 0.05457598 | 0.1383441 | 0.003926735 | 0.08139624 | 0.1370677 | 0.006521122
[5 empty] | 0.028132 | 0.1370434 | 0.009433711 |  | 0.028132 | 0.1370434 | 0.009433711 | 0.05688584 | 0.1391042 | 0.003959433 | 0.08728181 | 0.1378208 | 0.006680024
[5 empty] | 0.02800714 | 0.1377922 | 0.009638992 |  | 0.02800714 | 0.1377922 | 0.009638992 | 0.05499515 | 0.1398643 | 0.004029632 | 0.08521662 | 0.138574 | 0.006716815
[5 empty] | 0.02747952 | 0.1385411 | 0.009864705 |  | 0.02747952 | 0.1385411 | 0.009864705 | 0.05390832 | 0.1406245 | 0.004093923 | 0.08128478 | 0.1393271 | 0.00697842
[5 empty] | 0.02772156 | 0.13929 | 0.01016666 |  | 0.02772156 | 0.13929 | 0.01016666 | 0.05477065 | 0.1413846 | 0.004165393 | 0.08340311 | 0.1400802 | 0.007128661
[5 empty] | 0.02799551 | 0.1400388 | 0.01025866 |  | 0.02799551 | 0.1400388 | 0.01025866 | 0.05575815 | 0.1421447 | 0.004291782 | 0.08509013 | 0.1408333 | 0.007165584
[5 empty] | 0.02778145 | 0.1407877 | 0.01066504 |  | 0.02778145 | 0.1407877 | 0.01066504 | 0.05535718 | 0.1429049 | 0.004342539 | 0.0833076 | 0.1415864 | 0.007400977
[5 empty] | 0.02736671 | 0.1415366 | 0.01086036 |  | 0.02736671 | 0.1415366 | 0.01086036 | 0.05289503 | 0.143665 | 0.004439587 | 0.08309834 | 0.1423396 | 0.007625707
[5 empty] | 0.0269841 | 0.1422855 | 0.01105676 |  | 0.0269841 | 0.1422855 | 0.01105676 | 0.05352431 | 0.1444251 | 0.004486901 | 0.0854633 | 0.1430927 | 0.007775528
[5 empty] | 0.02710683 | 0.1430343 | 0.01120001 |  | 0.02710683 | 0.1430343 | 0.01120001 | 0.05525968 | 0.1451853 | 0.004568223 | 0.08419319 | 0.1438458 | 0.007836754
[5 empty] | 0.02695131 | 0.1437832 | 0.01149382 |  | 0.02695131 | 0.1437832 | 0.01149382 | 0.05526159 | 0.1459454 | 0.004595193 | 0.08596441 | 0.1445989 | 0.00809307
[5 empty] | 0.02685115 | 0.1445321 | 0.01184528 |  | 0.02685115 | 0.1445321 | 0.01184528 | 0.05485895 | 0.1467055 | 0.00471795 | 0.08560336 | 0.145352 | 0.008174306
[5 empty] | 0.02693043 | 0.1452809 | 0.01189542 |  | 0.02693043 | 0.1452809 | 0.01189542 | 0.05511332 | 0.1474657 | 0.00474797 | 0.08421186 | 0.1461052 | 0.008411772
[5 empty] | 0.02760786 | 0.1460298 | 0.01228253 |  | 0.02760786 | 0.1460298 | 0.01228253 | 0.05216881 | 0.1482258 | 0.00487605 | 0.08579447 | 0.1468583 | 0.008492167
[5 empty] | 0.02685954 | 0.1467787 | 0.01257522 |  | 0.02685954 | 0.1467787 | 0.01257522 | 0.05487865 | 0.1489859 | 0.004928704 | 0.08487847 | 0.1476114 | 0.008789868
[5 empty] | 0.02727545 | 0.1475276 | 0.01261591 |  | 0.02727545 | 0.1475276 | 0.01261591 | 0.05386019 | 0.1497461 | 0.005005346 | 0.08149763 | 0.1483645 | 0.008879084
[5 empty] | 0.02753739 | 0.1482764 | 0.01299949 |  | 0.02753739 | 0.1482764 | 0.01299949 | 0.05500667 | 0.1505062 | 0.005088205 | 0.08365994 | 0.1491176 | 0.008972684
[5 empty] | 0.0270871 | 0.1490253 | 0.01335049391 |  | 0.0270871 | 0.1490253 | 0.01335049391 | 0.05572881 | 0.1512663 | 0.005218545 | 0.08095513 | 0.1498707 | 0.0092406825