## 1
Общество с ограниченной ответственностью "Инженерная геология" (ООО "ИнжГео") | [10 empty] | Общество с ограниченной ответственностью "Инженерная геология" (ООО "ИнжГео")
Юр. адрес: 117279, г. Москва, ул. Миклухо-Маклая, 36 а, этаж 5, пом. XXIII к. 76-84 | [10 empty] | Юр. адрес: 117279, г. Москва, ул. Миклухо-Маклая, 36 а, этаж 5, пом. XXIII к. 76-84 | [9 empty] | нагр |  |  | X0 | Y0 | R |  | нагр |  |  |  | X0 | Y0 | R | нагр |  |  |  | X0 | Y0 | R |  | нагр |  |  |  | X0 | Y0 | R
Телефон/факс +7 (495) 132-30-00, Адрес электронной почты inbox@inj-geo.ru | [10 empty] | Телефон/факс +7 (495) 132-30-00, Адрес электронной почты inbox@inj-geo.ru | [13 empty] | 0 | [7 empty] | 0 | [6 empty] | 0 | [7 empty] | 0
[21 empty] | девиатор | [6 empty] | девиатор | [6 empty] | девиатор | [7 empty] | девиатор
Испытательная лаборатория ООО «ИнжГео» | [10 empty] | Испытательная лаборатория ООО «ИнжГео» | [9 empty] | x0 | Угол | X | Y |  |  |  | x0 |  | Угол | X | Y |  |  | x0 |  | Угол | X | Y |  |  |  | x0 |  | Угол | X | Y
Адрес места осуществления деятельности лаборатории: г. Москва, просп. Вернадского, д. 51, стр. 1 | [10 empty] | Адрес места осуществления деятельности лаборатории: г. Москва, просп. Вернадского, д. 51, стр. 1 | [10 empty] | 0 | [7 empty] | 0 | [6 empty] | 0 | [7 empty] | 0
Телефон +7(910)4557682, E-mail: slg85@mail.ru | [10 empty] | Телефон +7(910)4557682, E-mail: slg85@mail.ru | [10 empty] | 5 | [7 empty] | 5 | [6 empty] | 5 | [7 empty] | 5
[22 empty] | 10 | [7 empty] | 10 | [6 empty] | 10 | [7 empty] | 10
Протокол испытаний № 13-63/32 от 30-11-2022 | [21 empty] | 15 | [7 empty] | 15 | [6 empty] | 15 | [7 empty] | 15
Наименование и адрес заказчика: Переход трубопровода через р. Енисей | [21 empty] | 20 | [7 empty] | 20 | [6 empty] | 20 | [7 empty] | 20
Наименование объекта: ООО Регионстрой | [21 empty] | 25 | [7 empty] | 25 | [6 empty] | 25 | [7 empty] | 25
Наименование используемого метода/методики: ГОСТ 12248.4-2020 | [21 empty] | 30 | [7 empty] | 30 | [6 empty] | 30 | [7 empty] | 30
Условия проведения испытания: температура окружающей среды (18 - 25)0С, влажность воздуха (40 - 75)% | [21 empty] | 35 | [7 empty] | 35 | [6 empty] | 35 | [7 empty] | 35
Дата получение объекта подлежащего испытаниям: 03-11-2022 | [21 empty] | 40 | [7 empty] | 40 | [6 empty] | 40 | [7 empty] | 40
Дата испытания: 25.10.2022-19.11.2032 | [21 empty] | 45 | [7 empty] | 45 | [6 empty] | 45 | [7 empty] | 45
Испытание грунтов методом трехосного сжатия | [10 empty] | Испытание грунтов методом трехосного сжатия | [10 empty] | 50 | [7 empty] | 50 | [6 empty] | 50 | [7 empty] | 50
Лабораторный номер: |  | 1067 | [5 empty] | We, % = | 0.337453659 |  | Лабораторный номер: | [6 empty] | We, % = |  |  |  | 55 | [7 empty] | 55 | [6 empty] | 55 | [7 empty] | 55
Номер скважины: |  | BH-144 | [5 empty] | ρ, г/см3 = | 1.75 |  | Номер скважины: | [6 empty] | ρ, г/см3 = |  |  |  | 60 | [7 empty] | 60 | [6 empty] | 60 | [7 empty] | 60
Глубина отбора, м: |  | 2.1 | [5 empty] | ρs, г/см3 = | 2.7 |  | Глубина отбора, м: | [6 empty] | ρs, г/см3 = |  |  |  | 65 | [7 empty] | 65 | [6 empty] | 65 | [7 empty] | 65
Наименование грунта: |  | Суглинок, после оттаивания текучепластичный, легкий пылеватый | [5 empty] | e, д.е. = | 1.0635 |  | Наименование грунта: | [6 empty] | e, д.е. = |  |  |  | 70 | [7 empty] | 70 | [6 empty] | 70 | [7 empty] | 70
Схема проведения опыта: |  | КД | [5 empty] | IL, д.е. = | 0.867 |  | Схема проведения опыта: | [6 empty] | IL, д.е. = |  |  |  | 75 | [7 empty] | 75 | [6 empty] | 75 | [7 empty] | 75
Результаты испытаний | [10 empty] | Результаты испытаний | [10 empty] | 80 | [7 empty] | 80 | [6 empty] | 80 | [7 empty] | 80
[22 empty] | 85 | [7 empty] | 85 | [6 empty] | 85 | [7 empty] | 85
[22 empty] | 90 | [7 empty] | 90 | [6 empty] | 90 | [7 empty] | 90
[22 empty] | 95 | [7 empty] | 95 | [6 empty] | 95 | [7 empty] | 95
[22 empty] | 100 | [7 empty] | 100 | [6 empty] | 100 | [7 empty] | 100
[22 empty] | 105 | [7 empty] | 105 | [6 empty] | 105 | [7 empty] | 105
[22 empty] | 110 | [7 empty] | 110 | [6 empty] | 110 | [7 empty] | 110
[22 empty] | 115 | [7 empty] | 115 | [6 empty] | 115 | [7 empty] | 115
[22 empty] | 120 | [7 empty] | 120 | [6 empty] | 120 | [7 empty] | 120
[22 empty] | 125 | [7 empty] | 125 | [6 empty] | 125 | [7 empty] | 125
[22 empty] | 130 | [7 empty] | 130 | [6 empty] | 130 | [7 empty] | 130
[22 empty] | 135 | [7 empty] | 135 | [6 empty] | 135 | [7 empty] | 135
[22 empty] | 140 | [7 empty] | 140 | [6 empty] | 140 | [7 empty] | 140
[22 empty] | 145 | [7 empty] | 145 | [6 empty] | 145 | [7 empty] | 145
[22 empty] | 150 | [7 empty] | 150 | [6 empty] | 150 | [7 empty] | 150
[22 empty] | 155 | [7 empty] | 155 | [6 empty] | 155 | [7 empty] | 155
[22 empty] | 160 | [7 empty] | 160 | [6 empty] | 160 | [7 empty] | 160
[22 empty] | 165 | [7 empty] | 165 | [6 empty] | 165 | [7 empty] | 165
[22 empty] | 170 | [7 empty] | 170 | [6 empty] | 170 | [7 empty] | 170
[22 empty] | 175 | [7 empty] | 175 | [6 empty] | 175 | [7 empty] | 175
[22 empty] | 180 | [7 empty] | 180 | [6 empty] | 180 | [7 empty] | 180
[13 empty] | Давление в камере, Мпа σ3 | Вертикальная нагрузка, Мпа σ1 | Поровое давление, Мпа u
[13 empty] | 0.05 | 0.08493633 | [5 empty] | 1 | [6 empty] | σ3,кПа | σ1,кПа | u, кПа |  |  |  | 4
[13 empty] | 0.15 | 0.2220252 | [27 empty] | δ3, Мпа | δ1-δ3, МПа | δ1, МПа | δ1, КПа
[13 empty] | 0.25 | 0.3591141 | [21 empty] | С, МПа:
φ, град:
E, Мпа
[27 empty] | x | 0
[27 empty] | y |  |  |  | С, кПа | φ,°
Эффективные значения угла внутреннего трения и удельного сцепления ϕ', С'
[13 empty] | ϕ', град. = | 9
[13 empty] | С', МПа = | 0.007
|  | K0, д.е. | 0.8435655 | Эффективное напряжение, Мпа: |  |  |  |  | 0.04217828
|  | Модуль деформации E0, МПа: |  | Точки нахождения модуля Е0, Мпа (полное напряжение): |  |  |  |  | 0.04217828 | 0.05091236
|  | Модуль деформации E50, МПа: |  | qmax Давление при разрушении образца, Мпа (девиатор): |  |  |  |  | 0.03493633
|  | Коэф. Поперечной деформации, ϑ: |  | 0,5 qmax, Мпа (девиатор): |  |  |  |  | 0.01746816
| Начальник исп. лаборатории: | [6 empty] | Семиколенова Л.Г. |  |  |  |  | Начальник исп. лаборатории: |  |  |  |  | Семиколенова Л.Г.
Лист 1 , всего листов 2 | [11 empty] | Лист 2 , всего листов 2
Частичное воспроизведение протокола испытаний без письменного разрешения ООО «ИнжГео» ЗАПРЕЩАЕТСЯ | [11 empty] | Частичное воспроизведение протокола испытаний без письменного разрешения ООО «ИнжГео» ЗАПРЕЩАЕТСЯ
E0 |  |  | E50 |  | Деформация |  |  |  | Первая прочность |  |  | Вторая прочность |  |  | Третья прочность |  |  |  | К Пуассона
devE0 | epsE0 |  | dev50 | epsE50 | dev | eps | ev |  | dev1 | eps1 | ev1 | dev1 | eps1 | ev2 | dev1 | eps1 | ev3 | Глины
0.008734082 | 0.0005822678 |  | 0.01746816 | 0.001746803 | 0 | 0 | 0 |  | 0 | 0 | 0 | 0 | 0 | 0 | 0 | 0 | 0 | < 0 | 0,20-0,30
[5 empty] | 0.008734082 | 0.0005822678 | -0.004254437 |  | 0.008734082 | 0.0005822678 | -0.004254437 | 0.02052718 | 0.0004904905 | -0.01734814 | 0.05455704 | 0.001069738 | -0.01417896 | 0-0,25 | 0,30-0,38
Секущая модуля Е0 |  |  | Линия Q max |  | 0.01746816 | 0.001746803 | -0.04474942 |  | 0.01746816 | 0.001746803 | -0.04474942 | 0.0360126 | 0.001290765 | -0.05715358 | 0.05665993 | 0.001493949 | -0.02670747 | 0,25< | 0,38-0,45
| 0 |  |  | 0 | 0.01853762 | 0.00227329 | -0.0504733 |  | 0.01853762 | 0.00227329 | -0.0504733 | 0.03883918 | 0.002316759 | -0.05780438 | 0.05910146 | 0.002240923 | -0.02673917 | Суглинки | 0,35-0,37
[5 empty] | 0.019079 | 0.003031054 | -0.05015109 |  | 0.019079 | 0.003031054 | -0.05015109 | 0.04258508 | 0.003089012 | -0.05782247 | 0.06587357 | 0.002987898 | -0.02672652 | Пески и супеси | 0,30-0,35
[5 empty] | 0.01973631 | 0.003788817 | -0.04950439 |  | 0.01973631 | 0.003788817 | -0.04950439 | 0.04416046 | 0.003861265 | -0.05743418 | 0.06557367 | 0.003734872 | -0.02657803
|  |  | Линия 0,5 Q max |  | 0.02161072 | 0.004546581 | -0.04972986 |  | 0.02161072 | 0.004546581 | -0.04972986 | 0.04616875 | 0.004633518 | -0.0566722 | 0.0688756 | 0.004481847 | -0.02658628
|  |  |  | 0 | 0.02252036 | 0.005304344 | -0.0488286 |  | 0.02252036 | 0.005304344 | -0.0488286 | 0.0465034 | 0.005405771 | -0.05680114 | 0.0701643 | 0.005228821 | -0.02642297
[5 empty] | 0.02229806 | 0.006062107 | -0.04851573 |  | 0.02229806 | 0.006062107 | -0.04851573 | 0.05106651 | 0.006178024 | -0.05536394 | 0.07394721 | 0.005975796 | -0.02615837
[5 empty] | 0.02363356 | 0.006819871 | -0.04878005 |  | 0.02363356 | 0.006819871 | -0.04878005 | 0.05102281 | 0.006950277 | -0.05529229 | 0.07520321 | 0.00672277 | -0.02581986
[5 empty] | 0.0242268 | 0.007577634 | -0.04781544 |  | 0.0242268 | 0.007577634 | -0.04781544 | 0.0522593 | 0.007722529 | -0.05430823 | 0.07645815 | 0.007469745 | -0.02575065
[5 empty] | 0.02472014 | 0.008335398 | -0.04722973 |  | 0.02472014 | 0.008335398 | -0.04722973 | 0.05125721 | 0.008494782 | -0.05351635 | 0.08162069 | 0.008216719 | -0.02515325
Коэфф. Точки |  |  |  |  | 0.0252514 | 0.009093161 | -0.04649383 |  | 0.0252514 | 0.009093161 | -0.04649383 | 0.05501852 | 0.009267035 | -0.05277408 | 0.07955765 | 0.008963694 | -0.02489223
[5 empty] | 0.02594702 | 0.009850924 | -0.04584191 |  | 0.02594702 | 0.009850924 | -0.04584191 | 0.05545476 | 0.01003929 | -0.05198244 | 0.08253509 | 0.009710668 | -0.02460228
[5 empty] | 0.02679119 | 0.01060869 | -0.04584035 |  | 0.02679119 | 0.01060869 | -0.04584035 | 0.05578528 | 0.01081154 | -0.05177578 | 0.08163863 | 0.01045764 | -0.02425427
[5 empty] | 0.02691647 | 0.01136645 | -0.04486977 |  | 0.02691647 | 0.01136645 | -0.04486977 | 0.05777929 | 0.01158379 | -0.05044324 | 0.08250715 | 0.01120462 | -0.02357931
[5 empty] | 0.02756277 | 0.01212421 | -0.04349264 |  | 0.02756277 | 0.01212421 | -0.04349264 | 0.05888662 | 0.01235605 | -0.05008261 | 0.08877302 | 0.01195159 | -0.02317127
[5 empty] | 0.02809934 | 0.01288198 | -0.04305434 |  | 0.02809934 | 0.01288198 | -0.04305434 | 0.05906406 | 0.0131283 | -0.0491048 | 0.08962784 | 0.01269857 | -0.02289654
[5 empty] | 0.02807782 | 0.01363974 | -0.04260513 |  | 0.02807782 | 0.01363974 | -0.04260513 | 0.05776774 | 0.01390055 | -0.04768193 | 0.08578205 | 0.01344554 | -0.02247518
[5 empty] | 0.02765914 | 0.01439751 | -0.04132064 |  | 0.02765914 | 0.01439751 | -0.04132064 | 0.05891656 | 0.01467281 | -0.04713384 | 0.09027047 | 0.01419252 | -0.02193897
[5 empty] | 0.02864143 | 0.01515527 | -0.04100272 |  | 0.02864143 | 0.01515527 | -0.04100272 | 0.05877475 | 0.01544506 | -0.04624486 | 0.08878655 | 0.01493949 | -0.02155504
[5 empty] | 0.02867324 | 0.01591303 | -0.03995397 |  | 0.02867324 | 0.01591303 | -0.03995397 | 0.06144936 | 0.01621731 | -0.04469959 | 0.08876133 | 0.01568646 | -0.02107757
[5 empty] | 0.02933791 | 0.0166708 | -0.03919769 |  | 0.02933791 | 0.0166708 | -0.03919769 | 0.05940924 | 0.01698956 | -0.04415431 | 0.0902147 | 0.01643344 | -0.02075355
[5 empty] | 0.02804237 | 0.01742856 | -0.03778091 |  | 0.02804237 | 0.01742856 | -0.03778091 | 0.06117788 | 0.01776182 | -0.04298833 | 0.09005756 | 0.01718041 | -0.02003666
[5 empty] | 0.02890049 | 0.01818632 | -0.0372421 |  | 0.02890049 | 0.01818632 | -0.0372421 | 0.06163676 | 0.01853407 | -0.04212642 | 0.09226098 | 0.01792739 | -0.01958191
[5 empty] | 0.02951527 | 0.01894409 | -0.03645248 |  | 0.02951527 | 0.01894409 | -0.03645248 | 0.06369314 | 0.01930632 | -0.04113677 | 0.09085307 | 0.01867436 | -0.01917983
[5 empty] | 0.02912623 | 0.01970185 | -0.03567835 |  | 0.02912623 | 0.01970185 | -0.03567835 | 0.06226337 | 0.02007858 | -0.04002619 | 0.09159131 | 0.01942134 | -0.01898717
[5 empty] | 0.03003682 | 0.02045961 | -0.03453091 |  | 0.03003682 | 0.02045961 | -0.03453091 | 0.06184995 | 0.02085083 | -0.0388097 | 0.09119906 | 0.02016831 | -0.01851998
[5 empty] | 0.03003466 | 0.02121738 | -0.03369876 |  | 0.03003466 | 0.02121738 | -0.03369876 | 0.06504416 | 0.02162308 | -0.03777417 | 0.09384361 | 0.02091529 | -0.01801326
[5 empty] | 0.02914097 | 0.02197514 | -0.03316849 |  | 0.02914097 | 0.02197514 | -0.03316849 | 0.06441789 | 0.02239534 | -0.03672222 | 0.0955888 | 0.02166226 | -0.01749202
[5 empty] | 0.03083577 | 0.0227329 | -0.03220171 |  | 0.03083577 | 0.0227329 | -0.03220171 | 0.06220406 | 0.02316759 | -0.03564657 | 0.09687697 | 0.02240923 | -0.01711192
[5 empty] | 0.0301873 | 0.02349067 | -0.03177953 |  | 0.0301873 | 0.02349067 | -0.03177953 | 0.06282534 | 0.02393984 | -0.03501539 | 0.09816225 | 0.02315621 | -0.01673175
[5 empty] | 0.03062698 | 0.02424843 | -0.03072499 |  | 0.03062698 | 0.02424843 | -0.03072499 | 0.06483663 | 0.02471209 | -0.03387045 | 0.0976787 | 0.02390318 | -0.0162243
[5 empty] | 0.03109792 | 0.02500619 | -0.02962991 |  | 0.03109792 | 0.02500619 | -0.02962991 | 0.06300196 | 0.02548435 | -0.03267761 | 0.09690808 | 0.02465016 | -0.0156563
[5 empty] | 0.03115581 | 0.02576396 | -0.0286615 |  | 0.03115581 | 0.02576396 | -0.0286615 | 0.06362962 | 0.0262566 | -0.03143941 | 0.100186 | 0.02539713 | -0.01527658
[5 empty] | 0.03149423 | 0.02652172 | -0.02748515 |  | 0.03149423 | 0.02652172 | -0.02748515 | 0.06677388 | 0.02702885 | -0.03011939 | 0.09776636 | 0.02614411 | -0.01460291
[5 empty] | 0.03097071 | 0.02727948 | -0.02654461 |  | 0.03097071 | 0.02727948 | -0.02654461 | 0.06519417 | 0.02780111 | -0.02824949 | 0.1001325 | 0.02689108 | -0.01401493
[5 empty] | 0.03155577 | 0.02803725 | -0.02530142 |  | 0.03155577 | 0.02803725 | -0.02530142 | 0.06649907 | 0.02857336 | -0.02726435 | 0.09775771 | 0.02763806 | -0.01345564
[5 empty] | 0.03187915 | 0.02879501 | -0.02409312 |  | 0.03187915 | 0.02879501 | -0.02409312 | 0.06455405 | 0.02934561 | -0.02550978 | 0.09596035 | 0.02838503 | -0.01295193
[5 empty] | 0.03128589 | 0.02955277 | -0.02316932 |  | 0.03128589 | 0.02955277 | -0.02316932 | 0.06738632 | 0.03011786 | -0.02413459 | 0.09809664 | 0.02913201 | -0.01239742
[5 empty] | 0.03233943 | 0.03031054 | -0.02163424 |  | 0.03233943 | 0.03031054 | -0.02163424 | 0.06909043 | 0.03089012 | -0.02231602 | 0.1015584 | 0.02987898 | -0.01182913
[5 empty] | 0.03189336 | 0.0310683 | -0.02046312 |  | 0.03189336 | 0.0310683 | -0.02046312 | 0.06903134 | 0.03166237 | -0.02101062 | 0.1021824 | 0.03062595 | -0.01101462
[5 empty] | 0.03195114 | 0.03182606 | -0.01926235 |  | 0.03195114 | 0.03182606 | -0.01926235 | 0.06646215 | 0.03243462 | -0.01948004 | 0.09929119 | 0.03137293 | -0.01050577
[5 empty] | 0.03228518 | 0.03258383 | -0.01776075 |  | 0.03228518 | 0.03258383 | -0.01776075 | 0.06939081 | 0.03320688 | -0.01762393 | 0.1045993 | 0.0321199 | -0.00978476
[5 empty] | 0.0326661 | 0.03334159 | -0.01652517 |  | 0.0326661 | 0.03334159 | -0.01652517 | 0.06985396 | 0.03397913 | -0.01619457 | 0.09971529 | 0.03286688 | -0.009194544
[5 empty] | 0.03258205 | 0.03409935 | -0.01501459 |  | 0.03258205 | 0.03409935 | -0.01501459 | 0.06801717 | 0.03475138 | -0.01447937 | 0.1028342 | 0.03361385 | -0.008436666
[5 empty] | 0.03284118 | 0.03485712 | -0.01390289 |  | 0.03284118 | 0.03485712 | -0.01390289 | 0.06977561 | 0.03552364 | -0.01283976 | 0.1047871 | 0.03436083 | -0.007819371
[5 empty] | 0.03310545 | 0.03561488 | -0.01242482 |  | 0.03310545 | 0.03561488 | -0.01242482 | 0.06842171 | 0.03629589 | -0.01120089 | 0.1038767 | 0.0351078 | -0.007163446
[5 empty] | 0.03316728 | 0.03637264 | -0.01111422 |  | 0.03316728 | 0.03637264 | -0.01111422 | 0.06944496 | 0.03706814 | -0.009574351 | 0.1024239 | 0.03585478 | -0.00637436
[5 empty] | 0.03329163 | 0.03713041 | -0.009599374 |  | 0.03329163 | 0.03713041 | -0.009599374 | 0.06910202 | 0.03784039 | -0.007918291 | 0.1055881 | 0.03660175 | -0.005740229
[5 empty] | 0.03317897 | 0.03788817 | -0.00827584 |  | 0.03317897 | 0.03788817 | -0.00827584 | 0.07112114 | 0.03861265 | -0.006431059 | 0.1020953 | 0.03734872 | -0.005029494
[5 empty] | 0.03262802 | 0.03864593 | -0.006941406 |  | 0.03262802 | 0.03864593 | -0.006941406 | 0.06874005 | 0.0393849 | -0.004786043 | 0.1010994 | 0.0380957 | -0.004413756
[5 empty] | 0.03384979 | 0.0394037 | -0.005673442 |  | 0.03384979 | 0.0394037 | -0.005673442 | 0.0704153 | 0.04015715 | -0.003217262 | 0.1029268 | 0.03884267 | -0.003680049
[5 empty] | 0.03439318 | 0.04016146 | -0.004273873 |  | 0.03439318 | 0.04016146 | -0.004273873 | 0.0695307 | 0.04092941 | -0.001732758 | 0.1079404 | 0.03958965 | -0.00304981
[5 empty] | 0.03426356 | 0.04091922 | -0.003006424 |  | 0.03426356 | 0.04091922 | -0.003006424 | 0.06826098 | 0.04170166 | -0.0002360882 | 0.1049949 | 0.04033662 | -0.002406938
[5 empty] | 0.03384387 | 0.04167699 | -0.001725444 |  | 0.03384387 | 0.04167699 | -0.001725444 | 0.06942801 | 0.04247391 | 0.001211686 | 0.1024947 | 0.0410836 | -0.001741685
[5 empty] | 0.03320855 | 0.04243475 | -0.0004566635 |  | 0.03320855 | 0.04243475 | -0.0004566635 | 0.06873377 | 0.04324617 | 0.002618679 | 0.1024692 | 0.04183057 | -0.001104048
[5 empty] | 0.03473533 | 0.04319252 | 0.0007652993 |  | 0.03473533 | 0.04319252 | 0.0007652993 | 0.07143037 | 0.04401842 | 0.003952738 | 0.1055299 | 0.04257755 | -0.0004804674
[5 empty] | 0.03456949 | 0.04395028 | 0.001964358 |  | 0.03456949 | 0.04395028 | 0.001964358 | 0.06963478 | 0.04479067 | 0.005286997 | 0.104485 | 0.04332452 | 0.0001255359
[5 empty] | 0.03454151 | 0.04470804 | 0.003065752 |  | 0.03454151 | 0.04470804 | 0.003065752 | 0.0703704 | 0.04556292 | 0.006450228 | 0.1060655 | 0.0440715 | 0.0007213305
[5 empty] | 0.03397725 | 0.04546581 | 0.004216362 |  | 0.03397725 | 0.04546581 | 0.004216362 | 0.07030058 | 0.04633518 | 0.007668718 | 0.1088135 | 0.04481847 | 0.001296585
[5 empty] | 0.03483307 | 0.04622357 | 0.005305904 |  | 0.03483307 | 0.04622357 | 0.005305904 | 0.06940165 | 0.04710743 | 0.008748792 | 0.1085171 | 0.04556544 | 0.001847066
[5 empty] | 0.03404654 | 0.04698133 | 0.006218651 |  | 0.03404654 | 0.04698133 | 0.006218651 | 0.07052965 | 0.04787968 | 0.009850467 | 0.1048841 | 0.04631242 | 0.002391056
[5 empty] | 0.0343947 | 0.0477391 | 0.007230686 |  | 0.0343947 | 0.0477391 | 0.007230686 | 0.07291173 | 0.04865194 | 0.01069411 | 0.1070979 | 0.04705939 | 0.002929732
[5 empty] | 0.03450964 | 0.04849686 | 0.008149712 |  | 0.03450964 | 0.04849686 | 0.008149712 | 0.07371143 | 0.04942419 | 0.01156833 | 0.1061529 | 0.04780637 | 0.003383588
[5 empty] | 0.03490717 | 0.04925462 | 0.008932838 |  | 0.03490717 | 0.04925462 | 0.008932838 | 0.07144071 | 0.05019644 | 0.01254242 | 0.1074131 | 0.04855334 | 0.003848756
[5 empty] | 0.03535053 | 0.05001239 | 0.009664115 |  | 0.03535053 | 0.05001239 | 0.009664115 | 0.07279609 | 0.05096869 | 0.01300382 | 0.1098071 | 0.04930032 | 0.004313894
[5 empty] | 0.03442409 | 0.05077015 | 0.01047274 |  | 0.03442409 | 0.05077015 | 0.01047274 | 0.06972564 | 0.05174095 | 0.01382721 | 0.1060631 | 0.05004729 | 0.004711621
[5 empty] | 0.03564505 | 0.05152791 | 0.01098089 |  | 0.03564505 | 0.05152791 | 0.01098089 | 0.07376746 | 0.0525132 | 0.0141454 | 0.1076787 | 0.05079427 | 0.005090963
[5 empty] | 0.03532567 | 0.05228568 | 0.01151514 |  | 0.03532567 | 0.05228568 | 0.01151514 | 0.07040761 | 0.05328545 | 0.01467589 | 0.1106084 | 0.05154124 | 0.005454633
[5 empty] | 0.0352293 | 0.05304344 | 0.01193069 |  | 0.0352293 | 0.05304344 | 0.01193069 | 0.07147591 | 0.05405771 | 0.01482365 | 0.1068904 | 0.05228821 | 0.005800453
[5 empty] | 0.03413357 | 0.0538012 | 0.01239527 |  | 0.03413357 | 0.0538012 | 0.01239527 | 0.0720252 | 0.05482996 | 0.01505545 | 0.1089683 | 0.05303519 | 0.006131046
[5 empty] | 0.0351627 | 0.05455897 | 0.01270504 |  | 0.0351627 | 0.05455897 | 0.01270504 | 0.07042632 | 0.05560221 | 0.01499834 | 0.1053985 | 0.05378216 | 0.006324156
[5 empty] | 0.03510744 | 0.05531673 | 0.01288572 |  | 0.03510744 | 0.05531673 | 0.01288572 | 0.07315209 | 0.05637447 | 0.01507835 | 0.1088482 | 0.05452914 | 0.006586758
[5 empty] | 0.03493633 | 0.05607449 | 0.0130127 |  | 0.03493633 | 0.05607449 | 0.0130127 | 0.07080958 | 0.05714672 | 0.01495591 | 0.1061453 | 0.05527611 | 0.006700087
[5 empty] | 0.03553922 | 0.05683226 | 0.01299628 |  | 0.03553922 | 0.05683226 | 0.01299628 | 0.0725681 | 0.05791897 | 0.01469132 | 0.1074482 | 0.05602309 | 0.006854383
[5 empty] | 0.03527463 | 0.05759002 | 0.01307221 |  | 0.03527463 | 0.05759002 | 0.01307221 | 0.0738319 | 0.05869122 | 0.01469774 | 0.10572 | 0.05677006 | 0.006958139
[5 empty] | 0.03452465 | 0.05834778 | 0.01302352 |  | 0.03452465 | 0.05834778 | 0.01302352 | 0.07067282 | 0.05946348 | 0.01467762 | 0.1091141 | 0.05751704 | 0.006993115
[5 empty] | 0.0353871 | 0.05910555 | 0.0128759 |  | 0.0353871 | 0.05910555 | 0.0128759 | 0.07376649 | 0.06023573 | 0.01427103 | 0.1120225 | 0.05826401 | 0.007047189
[5 empty] | 0.03503381 | 0.05986331 | 0.01265545 |  | 0.03503381 | 0.05986331 | 0.01265545 | 0.07263791 | 0.06100798 | 0.01407176 | 0.1119834 | 0.05901099 | 0.006960807
[5 empty] | 0.03417832 | 0.06062107 | 0.01245216 |  | 0.03417832 | 0.06062107 | 0.01245216 | 0.07141536 | 0.06178024 | 0.01393918 | 0.1102171 | 0.05975796 | 0.006982153
[5 empty] | 0.03487562 | 0.06137884 | 0.01227637 |  | 0.03487562 | 0.06137884 | 0.01227637 | 0.07160707 | 0.06255249 | 0.01362633 | 0.1121103 | 0.06050493 | 0.006905684
[5 empty] | 0.03457825 | 0.0621366 | 0.01213124 |  | 0.03457825 | 0.0621366 | 0.01213124 | 0.07265784 | 0.06332474 | 0.01332054 | 0.1082546 | 0.06125191 | 0.006877006
[5 empty] | 0.03555314 | 0.06289436 | 0.01210201 |  | 0.03555314 | 0.06289436 | 0.01210201 | 0.07133106 | 0.06409699 | 0.01314926 | 0.1097098 | 0.06199888 | 0.006705067
[5 empty] | 0.03550807 | 0.06365213 | 0.01174027 |  | 0.03550807 | 0.06365213 | 0.01174027 | 0.07217119 | 0.06486925 | 0.01273047 | 0.1091509 | 0.06274586 | 0.006733747
[5 empty] | 0.03457923 | 0.06440989 | 0.01144639 |  | 0.03457923 | 0.06440989 | 0.01144639 | 0.06972736 | 0.0656415 | 0.01242831 | 0.1063984 | 0.06349283 | 0.006507488
[5 empty] | 0.03500723 | 0.06516765 | 0.01123487 |  | 0.03500723 | 0.06516765 | 0.01123487 | 0.07153141 | 0.06641375 | 0.01225618 | 0.1072687 | 0.06423981 | 0.006389925
[5 empty] | 0.03408502 | 0.06592542 | 0.0109682 |  | 0.03408502 | 0.06592542 | 0.0109682 | 0.07326271 | 0.06718601 | 0.01173555 | 0.1063406 | 0.06498678 | 0.006348516
[5 empty] | 0.03549474 | 0.06668318 | 0.01067088 |  | 0.03549474 | 0.06668318 | 0.01067088 | 0.07286368 | 0.06795826 | 0.01138478 | 0.1077061 | 0.06573376 | 0.006247309
[5 empty] | 0.03523213 | 0.06744094 | 0.01035605 |  | 0.03523213 | 0.06744094 | 0.01035605 | 0.07128798 | 0.06873051 | 0.01096775 | 0.1092473 | 0.06648073 | 0.006007794
[5 empty] | 0.03412914 | 0.06819871 | 0.01015768 |  | 0.03412914 | 0.06819871 | 0.01015768 | 0.07160998 | 0.06950277 | 0.01066257 | 0.1100669 | 0.0672277 | 0.005900779
[5 empty] | 0.035289 | 0.06895647 | 0.009736026 |  | 0.035289 | 0.06895647 | 0.009736026 | 0.06978373 | 0.07027502 | 0.01032214 | 0.107474 | 0.06797468 | 0.005787932
[5 empty] | 0.03463362 | 0.06971423 | 0.009478999 |  | 0.03463362 | 0.06971423 | 0.009478999 | 0.07104653 | 0.07104727 | 0.009972225 | 0.1081786 | 0.06872165 | 0.005533774
[5 empty] | 0.03486723 | 0.070472 | 0.009091234 |  | 0.03486723 | 0.070472 | 0.009091234 | 0.06938987 | 0.07181952 | 0.009484253 | 0.1079827 | 0.06946863 | 0.005411193
[5 empty] | 0.03528611 | 0.07122976 | 0.008694095 |  | 0.03528611 | 0.07122976 | 0.008694095 | 0.07145903 | 0.07259178 | 0.009058959 | 0.1062768 | 0.0702156 | 0.005164643
[5 empty] | 0.03539045 | 0.07198753 | 0.008403921 |  | 0.03539045 | 0.07198753 | 0.008403921 | 0.06882498 | 0.07336403 | 0.008734441 | 0.1098748 | 0.07096258 | 0.005033441
[5 empty] | 0.03513819 | 0.07274529 | 0.008084883 |  | 0.03513819 | 0.07274529 | 0.008084883 | 0.07105997 | 0.07413628 | 0.008282152 | 0.1115677 | 0.07170955 | 0.004864311
[5 empty] | 0.03398796 | 0.07350305 | 0.00771118 |  | 0.03398796 | 0.07350305 | 0.00771118 | 0.07033694 | 0.07490854 | 0.007800837 | 0.1061946 | 0.07245653 | 0.004680705
[5 empty] | 0.03412363 | 0.07426082 | 0.007365063 |  | 0.03412363 | 0.07426082 | 0.007365063 | 0.06822396 | 0.07568079 | 0.007435003 | 0.1109621 | 0.0732035 | 0.004435551
[5 empty] | 0.03433446 | 0.07501858 | 0.00702042 |  | 0.03433446 | 0.07501858 | 0.00702042 | 0.0688154 | 0.07645304 | 0.007132056 | 0.1070886 | 0.07395048 | 0.004292237
[5 empty] | 0.03522077 | 0.07577634 | 0.006584574 |  | 0.03522077 | 0.07577634 | 0.006584574 | 0.06997385 | 0.07722529 | 0.006683898 | 0.1105207 | 0.07469745 | 0.004109251
[5 empty] | 0.03491372 | 0.07653411 | 0.006200085 |  | 0.03491372 | 0.07653411 | 0.006200085 | 0.07183005 | 0.07799755 | 0.006326338 | 0.1071427 | 0.07544442 | 0.003917736
[5 empty] | 0.03435251 | 0.07729187 | 0.005970704 |  | 0.03435251 | 0.07729187 | 0.005970704 | 0.06869625 | 0.0787698 | 0.005941989 | 0.1050873 | 0.0761914 | 0.003729052
[5 empty] | 0.03513401 | 0.07804963 | 0.005554623 |  | 0.03513401 | 0.07804963 | 0.005554623 | 0.0711359 | 0.07954205 | 0.005560421 | 0.1090786 | 0.07693837 | 0.003539621
[5 empty] | 0.03372703 | 0.0788074 | 0.005238353 |  | 0.03372703 | 0.0788074 | 0.005238353 | 0.06973178 | 0.08031431 | 0.005263148 | 0.1063359 | 0.07768535 | 0.003377529
[5 empty] | 0.03448971 | 0.07956516 | 0.004892372 |  | 0.03448971 | 0.07956516 | 0.004892372 | 0.0685453 | 0.08108656 | 0.004939626 | 0.1074548 | 0.07843232 | 0.003144133
[5 empty] | 0.03450005 | 0.08032292 | 0.004598847 |  | 0.03450005 | 0.08032292 | 0.004598847 | 0.06825483 | 0.08185881 | 0.004619123 | 0.1112158 | 0.0791793 | 0.002974527
[5 empty] | 0.03412161 | 0.08108069 | 0.00430184 |  | 0.03412161 | 0.08108069 | 0.00430184 | 0.07052116 | 0.08263107 | 0.004322712 | 0.1093925 | 0.07992627 | 0.002847633
[5 empty] | 0.03399568 | 0.08183845 | 0.004089929 |  | 0.03399568 | 0.08183845 | 0.004089929 | 0.06777485 | 0.08340332 | 0.00402608 | 0.1088532 | 0.08067325 | 0.002664874
[5 empty] | 0.03441696 | 0.08259621 | 0.003789142 |  | 0.03441696 | 0.08259621 | 0.003789142 | 0.06693006 | 0.08417557 | 0.003766754 | 0.1072738 | 0.08142022 | 0.002526556
[5 empty] | 0.03370828 | 0.08335398 | 0.003557391 |  | 0.03370828 | 0.08335398 | 0.003557391 | 0.06968503 | 0.08494782 | 0.003544216 | 0.1074775 | 0.08216719 | 0.002359142
[5 empty] | 0.03377424 | 0.08411174 | 0.003331952 |  | 0.03377424 | 0.08411174 | 0.003331952 | 0.06826716 | 0.08572008 | 0.003301948 | 0.108034 | 0.08291417 | 0.002221496
[5 empty] | 0.03391524 | 0.0848695 | 0.003094026 |  | 0.03391524 | 0.0848695 | 0.003094026 | 0.06595529 | 0.08649233 | 0.003103173 | 0.1085861 | 0.08366114 | 0.00210665
[5 empty] | 0.03358429 | 0.08562727 | 0.0029072 |  | 0.03358429 | 0.08562727 | 0.0029072 | 0.06580011 | 0.08726458 | 0.002933035 | 0.1057792 | 0.08440812 | 0.001985656
[5 empty] | 0.03418653 | 0.08638503 | 0.002728518 |  | 0.03418653 | 0.08638503 | 0.002728518 | 0.06546853 | 0.08803684 | 0.002797402 | 0.1083566 | 0.08515509 | 0.001895102
[5 empty] | 0.03473716 | 0.08714279 | 0.002561638 |  | 0.03473716 | 0.08714279 | 0.002561638 | 0.06826518 | 0.08880909 | 0.002739467 | 0.1054008 | 0.08590207 | 0.001787892
[5 empty] | 0.03463969 | 0.08790056 | 0.002447457 |  | 0.03463969 | 0.08790056 | 0.002447457 | 0.06601586 | 0.08958134 | 0.002626365 | 0.1080035 | 0.08664904 | 0.001723213
[5 empty] | 0.03393701 | 0.08865832 | 0.002392266 |  | 0.03393701 | 0.08865832 | 0.002392266 | 0.06572107 | 0.09035359 | 0.002571265 | 0.1075358 | 0.08739602 | 0.001641728
[5 empty] | 0.03356181 | 0.08941608 | 0.002323192 |  | 0.03356181 | 0.08941608 | 0.002323192 | 0.06782955 | 0.09112585 | 0.002579742 | 0.1073491 | 0.08814299 | 0.00158134
[5 empty] | 0.03379056 | 0.09017385 | 0.002244779 |  | 0.03379056 | 0.09017385 | 0.002244779 | 0.06704968 | 0.0918981 | 0.002605537 | 0.1031 | 0.08888997 | 0.001572517
[5 empty] | 0.03466399 | 0.09093161 | 0.002247741 |  | 0.03466399 | 0.09093161 | 0.002247741 | 0.0665998 | 0.09267035 | 0.002637959 | 0.1055042 | 0.08963694 | 0.001550813
[5 empty] | 0.03360906 | 0.09168937 | 0.002279107 |  | 0.03360906 | 0.09168937 | 0.002279107 | 0.0642614 | 0.09344261 | 0.002715027 | 0.1067061 | 0.09038391 | 0.001539397
[5 empty] | 0.03300585 | 0.09244714 | 0.002295515 |  | 0.03300585 | 0.09244714 | 0.002295515 | 0.06537521 | 0.09421486 | 0.002807009 | 0.1058602 | 0.09113089 | 0.001545499
[5 empty] | 0.03425185 | 0.0932049 | 0.002323744 |  | 0.03425185 | 0.0932049 | 0.002323744 | 0.06665868 | 0.09498711 | 0.00286807 | 0.1017176 | 0.09187786 | 0.001572297
[5 empty] | 0.03369712 | 0.09396266 | 0.002365202 |  | 0.03369712 | 0.09396266 | 0.002365202 | 0.06438229 | 0.09575937 | 0.003016546 | 0.1067471 | 0.09262484 | 0.001632122
[5 empty] | 0.03413722 | 0.09472043 | 0.002386168 |  | 0.03413722 | 0.09472043 | 0.002386168 | 0.06206697 | 0.09653162 | 0.003147328 | 0.1028001 | 0.09337181 | 0.001664559
[5 empty] | 0.0342179 | 0.09547819 | 0.002466666 |  | 0.0342179 | 0.09547819 | 0.002466666 | 0.06268952 | 0.09730387 | 0.003283437 | 0.1032419 | 0.09411879 | 0.001711266
[5 empty] | 0.03323259 | 0.09623595 | 0.002542364 |  | 0.03323259 | 0.09623595 | 0.002542364 | 0.06299658 | 0.09807612 | 0.003412019 | 0.1003416 | 0.09486576 | 0.001786521
[5 empty] | 0.03318336 | 0.09699372 | 0.00259479 |  | 0.03318336 | 0.09699372 | 0.00259479 | 0.06150935 | 0.09884838 | 0.00363869 | 0.09884188 | 0.09561274 | 0.001854121
[5 empty] | 0.03347709 | 0.09775148 | 0.002676624 |  | 0.03347709 | 0.09775148 | 0.002676624 | 0.06407874 | 0.09962063 | 0.003807516 | 0.09951973 | 0.09635971 | 0.001953777
[5 empty] | 0.03258581 | 0.09850924 | 0.002795605 |  | 0.03258581 | 0.09850924 | 0.002795605 | 0.06251781 | 0.1003929 | 0.003953266 | 0.09512815 | 0.09710668 | 0.002027883
[5 empty] | 0.0323716 | 0.09926701 | 0.002864837 |  | 0.0323716 | 0.09926701 | 0.002864837 | 0.06285604 | 0.1011651 | 0.004149287 | 0.09628828 | 0.09785366 | 0.002111844
[5 empty] | 0.03327057 | 0.1000248 | 0.002971708 |  | 0.03327057 | 0.1000248 | 0.002971708 | 0.05988748 | 0.1019374 | 0.004345405 | 0.09074598 | 0.09860063 | 0.002198071
[5 empty] | 0.03256844 | 0.1007825 | 0.003062865 |  | 0.03256844 | 0.1007825 | 0.003062865 | 0.06145541 | 0.1027096 | 0.004509239 | 0.09176957 | 0.09934761 | 0.002309065
[5 empty] | 0.03321786 | 0.1015403 | 0.003212025 |  | 0.03321786 | 0.1015403 | 0.003212025 | 0.06049458 | 0.1034819 | 0.00470663 | 0.08844935 | 0.1000946 | 0.00240564
[5 empty] | 0.03154044 | 0.1022981 | 0.003310181 |  | 0.03154044 | 0.1022981 | 0.003310181 | 0.05859637 | 0.1042541 | 0.004859268 | 0.09080241 | 0.1008416 | 0.002474358
[5 empty] | 0.03236543 | 0.1030558 | 0.003424964 |  | 0.03236543 | 0.1030558 | 0.003424964 | 0.0577153 | 0.1050264 | 0.005060505 | 0.08895495 | 0.1015885 | 0.002545283
[5 empty] | 0.03157772 | 0.1038136 | 0.003529648 |  | 0.03157772 | 0.1038136 | 0.003529648 | 0.05883444 | 0.1057987 | 0.005178373 | 0.08822146 | 0.1023355 | 0.002676785
[5 empty] | 0.03127512 | 0.1045714 | 0.0036462 |  | 0.03127512 | 0.1045714 | 0.0036462 | 0.05715895 | 0.1065709 | 0.005407991 | 0.08797923 | 0.1030825 | 0.002734638
[5 empty] | 0.03128405 | 0.1053291 | 0.003830703 |  | 0.03128405 | 0.1053291 | 0.003830703 | 0.05629189 | 0.1073432 | 0.005459514 | 0.08730744 | 0.1038295 | 0.002788942
[5 empty] | 0.03115447 | 0.1060869 | 0.003906106 |  | 0.03115447 | 0.1060869 | 0.003906106 | 0.05791017 | 0.1081154 | 0.005606687 | 0.08463839 | 0.1045764 | 0.002859349
[5 empty] | 0.03162943 | 0.1068446 | 0.004071472 |  | 0.03162943 | 0.1068446 | 0.004071472 | 0.0592577 | 0.1088877 | 0.005812907 | 0.08471656 | 0.1053234 | 0.002963211
[5 empty] | 0.03173007 | 0.1076024 | 0.004163117 |  | 0.03173007 | 0.1076024 | 0.004163117 | 0.05860876 | 0.1096599 | 0.005897693 | 0.08516945 | 0.1060704 | 0.002989259
[5 empty] | 0.03059775 | 0.1083602 | 0.004372135 |  | 0.03059775 | 0.1083602 | 0.004372135 | 0.05679848 | 0.1104322 | 0.006071779 | 0.08758148 | 0.1068174 | 0.003082619
[5 empty] | 0.03094809 | 0.1091179 | 0.004472768 |  | 0.03094809 | 0.1091179 | 0.004472768 | 0.05709036 | 0.1112044 | 0.006203888 | 0.08723061 | 0.1075643 | 0.003164511
[5 empty] | 0.03042617 | 0.1098757 | 0.004571703 |  | 0.03042617 | 0.1098757 | 0.004571703 | 0.05962598 | 0.1119767 | 0.006453951 | 0.08647949 | 0.1083113 | 0.003221248
[5 empty] | 0.03082367 | 0.1106335 | 0.00476979 |  | 0.03082367 | 0.1106335 | 0.00476979 | 0.05566606 | 0.1127489 | 0.006524666 | 0.0897396 | 0.1090583 | 0.003288629
[5 empty] | 0.03000547 | 0.1113912 | 0.004881015 |  | 0.03000547 | 0.1113912 | 0.004881015 | 0.05683472 | 0.1135212 | 0.006711299 | 0.08441828 | 0.1098053 | 0.00333684
[5 empty] | 0.02994483 | 0.112149 | 0.004970113 |  | 0.02994483 | 0.112149 | 0.004970113 | 0.05605575 | 0.1142934 | 0.006854859 | 0.08943248 | 0.1105522 | 0.003392766
[5 empty] | 0.0312997 | 0.1129068 | 0.005096558 |  | 0.0312997 | 0.1129068 | 0.005096558 | 0.05880102 | 0.1150657 | 0.007057314 | 0.08725051 | 0.1112992 | 0.003521845
[5 empty] | 0.03066311 | 0.1136645 | 0.005202701 |  | 0.03066311 | 0.1136645 | 0.005202701 | 0.05868822 | 0.1158379 | 0.007076594 | 0.08564549 | 0.1120462 | 0.003566125
[5 empty] | 0.03081968 | 0.1144223 | 0.005389887 |  | 0.03081968 | 0.1144223 | 0.005389887 | 0.0577912 | 0.1166102 | 0.007242499 | 0.08370964 | 0.1127931 | 0.003630845
[5 empty] | 0.02971615 | 0.11518 | 0.005507359 |  | 0.02971615 | 0.11518 | 0.005507359 | 0.05551146 | 0.1173824 | 0.007521302 | 0.08537151 | 0.1135401 | 0.003713154
[5 empty] | 0.02993804 | 0.1159378 | 0.005617383 |  | 0.02993804 | 0.1159378 | 0.005617383 | 0.05681209 | 0.1181547 | 0.007592089 | 0.08579372 | 0.1142871 | 0.003785049
[5 empty] | 0.03072016 | 0.1166956 | 0.005741697 |  | 0.03072016 | 0.1166956 | 0.005741697 | 0.05668783 | 0.118927 | 0.007781805 | 0.08665517 | 0.1150341 | 0.003852452
[5 empty] | 0.02985317 | 0.1174533 | 0.005846588 |  | 0.02985317 | 0.1174533 | 0.005846588 | 0.05462457 | 0.1196992 | 0.007944174 | 0.08517225 | 0.115781 | 0.00388273
[5 empty] | 0.02919613 | 0.1182111 | 0.006037267 |  | 0.02919613 | 0.1182111 | 0.006037267 | 0.05502152 | 0.1204715 | 0.008094436 | 0.08443142 | 0.116528 | 0.004004157
[5 empty] | 0.03024862 | 0.1189689 | 0.006153418 |  | 0.03024862 | 0.1189689 | 0.006153418 | 0.05700868 | 0.1212437 | 0.008181695 | 0.08232101 | 0.117275 | 0.004022003
[5 empty] | 0.02923452 | 0.1197266 | 0.006284378 |  | 0.02923452 | 0.1197266 | 0.006284378 | 0.05476868 | 0.122016 | 0.008320496 | 0.08574162 | 0.118022 | 0.004105057
[5 empty] | 0.029919 | 0.1204844 | 0.006378619 |  | 0.029919 | 0.1204844 | 0.006378619 | 0.0569025 | 0.1227882 | 0.008464329 | 0.08186491 | 0.1187689 | 0.004216999
[5 empty] | 0.02963994 | 0.1212421 | 0.006528309 |  | 0.02963994 | 0.1212421 | 0.006528309 | 0.05526616 | 0.1235605 | 0.008630858 | 0.08237847 | 0.1195159 | 0.004261176
[5 empty] | 0.02921092 | 0.1219999 | 0.006613629 |  | 0.02921092 | 0.1219999 | 0.006613629 | 0.05781389 | 0.1243327 | 0.008822198 | 0.08496916 | 0.1202629 | 0.004273056
[5 empty] | 0.02915623 | 0.1227577 | 0.006752199 |  | 0.02915623 | 0.1227577 | 0.006752199 | 0.05542108 | 0.125105 | 0.009051337 | 0.08435101 | 0.1210099 | 0.004425528
[5 empty] | 0.02890389 | 0.1235154 | 0.006912599 |  | 0.02890389 | 0.1235154 | 0.006912599 | 0.0541435 | 0.1258772 | 0.009076435 | 0.08577594 | 0.1217568 | 0.004443576
[5 empty] | 0.02839911 | 0.1242732 | 0.007154225 |  | 0.02839911 | 0.1242732 | 0.007154225 | 0.05696221 | 0.1266495 | 0.009234471 | 0.08646807 | 0.1225038 | 0.004493935
[5 empty] | 0.02836259 | 0.125031 | 0.007290142 |  | 0.02836259 | 0.125031 | 0.007290142 | 0.05725188 | 0.1274217 | 0.009531496 | 0.08358837 | 0.1232508 | 0.004564844
[5 empty] | 0.02865061 | 0.1257887 | 0.007357922 |  | 0.02865061 | 0.1257887 | 0.007357922 | 0.05515932 | 0.128194 | 0.009704564 | 0.08559002 | 0.1239978 | 0.004695427
[5 empty] | 0.02891483 | 0.1265465 | 0.007563532 |  | 0.02891483 | 0.1265465 | 0.007563532 | 0.05411828 | 0.1289662 | 0.00981489 | 0.08502286 | 0.1247447 | 0.00472249
[5 empty] | 0.02933672 | 0.1273043 | 0.007645562 |  | 0.02933672 | 0.1273043 | 0.007645562 | 0.0570029 | 0.1297385 | 0.009867317 | 0.08058737 | 0.1254917 | 0.00478907
[5 empty] | 0.02805675 | 0.128062 | 0.007802553 |  | 0.02805675 | 0.128062 | 0.007802553 | 0.05598679 | 0.1305107 | 0.01022149 | 0.08383273 | 0.1262387 | 0.004857536
[5 empty] | 0.02875515 | 0.1288198 | 0.008057312 |  | 0.02875515 | 0.1288198 | 0.008057312 | 0.05343425 | 0.131283 | 0.01035926 | 0.08290947 | 0.1269857 | 0.004935858
[5 empty] | 0.02931906 | 0.1295775 | 0.008158844 |  | 0.02931906 | 0.1295775 | 0.008158844 | 0.05345023 | 0.1320553 | 0.01050096 | 0.08078927 | 0.1277326 | 0.00498796
[5 empty] | 0.02904212 | 0.1303353 | 0.008385294 |  | 0.02904212 | 0.1303353 | 0.008385294 | 0.05578611 | 0.1328275 | 0.01063194 | 0.08514211 | 0.1284796 | 0.00511105
[5 empty] | 0.02777786 | 0.1310931 | 0.00840703 |  | 0.02777786 | 0.1310931 | 0.00840703 | 0.05404233 | 0.1335998 | 0.01068491 | 0.0830622 | 0.1292266 | 0.005143178
[5 empty] | 0.02759048 | 0.1318508 | 0.008610555 |  | 0.02759048 | 0.1318508 | 0.008610555 | 0.0552946 | 0.134372 | 0.01086963 | 0.08528585 | 0.1299736 | 0.005161306
[5 empty] | 0.02877432 | 0.1326086 | 0.008772567 |  | 0.02877432 | 0.1326086 | 0.008772567 | 0.05554422 | 0.1351443 | 0.01120437 | 0.08104739 | 0.1307205 | 0.005251389
[5 empty] | 0.02773505 | 0.1333664 | 0.008950535 |  | 0.02773505 | 0.1333664 | 0.008950535 | 0.0531121 | 0.1359165 | 0.01136675 | 0.07991213 | 0.1314675 | 0.005336168
[5 empty] | 0.02867554 | 0.1341241 | 0.009148892 |  | 0.02867554 | 0.1341241 | 0.009148892 | 0.05674619 | 0.1366888 | 0.01143469 | 0.08444277 | 0.1322145 | 0.005429483
[5 empty] | 0.02825654 | 0.1348819 | 0.009290679 |  | 0.02825654 | 0.1348819 | 0.009290679 | 0.0546881 | 0.137461 | 0.01170104 | 0.08381309 | 0.1329615 | 0.005471931
[5 empty] | 0.02795606 | 0.1356397 | 0.009451103 |  | 0.02795606 | 0.1356397 | 0.009451103 | 0.05574504 | 0.1382333 | 0.01187555 | 0.0837195 | 0.1337084 | 0.005598579
[5 empty] | 0.02791404 | 0.1363974 | 0.009716738 |  | 0.02791404 | 0.1363974 | 0.009716738 | 0.0565377 | 0.1390055 | 0.01198878 | 0.08482748 | 0.1344554 | 0.005559337
[5 empty] | 0.02752255 | 0.1371552 | 0.009821894 |  | 0.02752255 | 0.1371552 | 0.009821894 | 0.05659565 | 0.1397778 | 0.01211678 | 0.0834086 | 0.1352024 | 0.005649302
[5 empty] | 0.02783257 | 0.1379129 | 0.009926237 |  | 0.02783257 | 0.1379129 | 0.009926237 | 0.05428264 | 0.14055 | 0.01217062 | 0.08385687 | 0.1359494 | 0.00573232
[5 empty] | 0.02738908 | 0.1386707 | 0.01016664 |  | 0.02738908 | 0.1386707 | 0.01016664 | 0.05659568 | 0.1413223 | 0.01245085 | 0.08291055 | 0.1366963 | 0.005861089
[5 empty] | 0.02807297 | 0.1394285 | 0.01034694 |  | 0.02807297 | 0.1394285 | 0.01034694 | 0.0535724 | 0.1420945 | 0.01253043 | 0.07967191 | 0.1374433 | 0.005854657
[5 empty] | 0.02705774 | 0.1401862 | 0.01039774 |  | 0.02705774 | 0.1401862 | 0.01039774 | 0.05282221 | 0.1428668 | 0.01266828 | 0.08292392 | 0.1381903 | 0.005943573
[5 empty] | 0.0279672 | 0.140944 | 0.01061441 |  | 0.0279672 | 0.140944 | 0.01061441 | 0.0544257 | 0.143639 | 0.01299766 | 0.08295174 | 0.1389373 | 0.00598536
[5 empty] | 0.02770671 | 0.1417018 | 0.01080354 |  | 0.02770671 | 0.1417018 | 0.01080354 | 0.05415041 | 0.1444113 | 0.01303784 | 0.08255018 | 0.1396842 | 0.006042995
[5 empty] | 0.02718453 | 0.1424595 | 0.01097907 |  | 0.02718453 | 0.1424595 | 0.01097907 | 0.05246726 | 0.1451836 | 0.01324145 | 0.08354837 | 0.1404312 | 0.006110254
[5 empty] | 0.02742175 | 0.1432173 | 0.01124123 |  | 0.02742175 | 0.1432173 | 0.01124123 | 0.05597771 | 0.1459558 | 0.01341421 | 0.0839508 | 0.1411782 | 0.006287162
[5 empty] | 0.0277754 | 0.1439751 | 0.01152581 |  | 0.0277754 | 0.1439751 | 0.01152581 | 0.05239911 | 0.1467281 | 0.01368453 | 0.08179588 | 0.1419252 | 0.00634173
[5 empty] | 0.0278902 | 0.1447328 | 0.011669 |  | 0.0278902 | 0.1447328 | 0.011669 | 0.05421766 | 0.1475003 | 0.01374512 | 0.08263643 | 0.1426721 | 0.006365414
[5 empty] | 0.02742744 | 0.1454906 | 0.01181224 |  | 0.02742744 | 0.1454906 | 0.01181224 | 0.0548533 | 0.1482726 | 0.01396585 | 0.08032148 | 0.1434191 | 0.006424165
[5 empty] | 0.02658883 | 0.1462483 | 0.01209325 |  | 0.02658883 | 0.1462483 | 0.01209325 | 0.05412251 | 0.1490448 | 0.01425364 | 0.08346152 | 0.1441661 | 0.006465143
[5 empty] | 0.02730025 | 0.1470061 | 0.01208048 |  | 0.02730025 | 0.1470061 | 0.01208048 | 0.0542726 | 0.1498171 | 0.01441572 | 0.08195029 | 0.1449131 | 0.006507514
[5 empty] | 0.02681905 | 0.1477639 | 0.01233097 |  | 0.02681905 | 0.1477639 | 0.01233097 | 0.05319951 | 0.1505893 | 0.0146435 | 0.08509564 | 0.14566 | 0.00670609
[5 empty] | 0.02655492 | 0.1485216 | 0.01249814 |  | 0.02655492 | 0.1485216 | 0.01249814 | 0.05382422 | 0.1513616 | 0.01484817 | 0.08285885 | 0.146407 | 0.006765104
[5 empty] | 0.02737557 | 0.1492794 | 0.01265829 |  | 0.02737557 | 0.1492794 | 0.01265829 | 0.05359347 | 0.1521338 | 0.01494995 | 0.08099059 | 0.147154 | 0.006742566
[5 empty] | 0.02677583 | 0.1500372 | 0.01307794 |  | 0.02677583 | 0.1500372 | 0.01307794 | 0.05626541 | 0.1529061 | 0.01510176 | 0.08238249 | 0.147901 | 0.006826358
[5 empty] | 0.0263085 | 0.1507949 | 0.013280982 |  | 0.0263085 | 0.1507949 | 0.013280982 | 0.05575357 | 0.1536783 | 0.01536948 | 0.08424246 | 0.1486479 | 0.00693535437