## 1
Общество с ограниченной ответственностью "Инженерная геология" (ООО "ИнжГео") | [10 empty] | Общество с ограниченной ответственностью "Инженерная геология" (ООО "ИнжГео")
Юр. адрес: 117279, г. Москва, ул. Миклухо-Маклая, 36 а, этаж 5, пом. XXIII к. 76-84 | [10 empty] | Юр. адрес: 117279, г. Москва, ул. Миклухо-Маклая, 36 а, этаж 5, пом. XXIII к. 76-84 | [9 empty] | нагр |  |  | X0 | Y0 | R |  | нагр |  |  |  | X0 | Y0 | R | нагр |  |  |  | X0 | Y0 | R |  | нагр |  |  |  | X0 | Y0 | R
Телефон/факс +7 (495) 132-30-00, Адрес электронной почты inbox@inj-geo.ru | [10 empty] | Телефон/факс +7 (495) 132-30-00, Адрес электронной почты inbox@inj-geo.ru | [13 empty] | 0 | [7 empty] | 0 | [6 empty] | 0 | [7 empty] | 0
[21 empty] | девиатор | [6 empty] | девиатор | [6 empty] | девиатор | [7 empty] | девиатор
Испытательная лаборатория ООО «ИнжГео» | [10 empty] | Испытательная лаборатория ООО «ИнжГео» | [9 empty] | x0 | Угол | X | Y |  |  |  | x0 |  | Угол | X | Y |  |  | x0 |  | Угол | X | Y |  |  |  | x0 |  | Угол | X | Y
Адрес места осуществления деятельности лаборатории: г. Москва, просп. Вернадского, д. 51, стр. 1 | [10 empty] | Адрес места осуществления деятельности лаборатории: г. Москва, просп. Вернадского, д. 51, стр. 1 | [10 empty] | 0 | [7 empty] | 0 | [6 empty] | 0 | [7 empty] | 0
Телефон +7(910)4557682, E-mail: slg85@mail.ru | [10 empty] | Телефон +7(910)4557682, E-mail: slg85@mail.ru | [10 empty] | 5 | [7 empty] | 5 | [6 empty] | 5 | [7 empty] | 5
[22 empty] | 10 | [7 empty] | 10 | [6 empty] | 10 | [7 empty] | 10
Протокол испытаний № 13-63/33 от 01-12-2022 | [21 empty] | 15 | [7 empty] | 15 | [6 empty] | 15 | [7 empty] | 15
Наименование и адрес заказчика: Переход трубопровода через р. Енисей | [21 empty] | 20 | [7 empty] | 20 | [6 empty] | 20 | [7 empty] | 20
Наименование объекта: ООО Регионстрой | [21 empty] | 25 | [7 empty] | 25 | [6 empty] | 25 | [7 empty] | 25
Наименование используемого метода/методики: ГОСТ 12248.4-2020 | [21 empty] | 30 | [7 empty] | 30 | [6 empty] | 30 | [7 empty] | 30
Условия проведения испытания: температура окружающей среды (18 - 25)0С, влажность воздуха (40 - 75)% | [21 empty] | 35 | [7 empty] | 35 | [6 empty] | 35 | [7 empty] | 35
Дата получение объекта подлежащего испытаниям: 04-11-2022 | [21 empty] | 40 | [7 empty] | 40 | [6 empty] | 40 | [7 empty] | 40
Дата испытания: 25.10.2022-19.11.2033 | [21 empty] | 45 | [7 empty] | 45 | [6 empty] | 45 | [7 empty] | 45
Испытание грунтов методом трехосного сжатия | [10 empty] | Испытание грунтов методом трехосного сжатия | [10 empty] | 50 | [7 empty] | 50 | [6 empty] | 50 | [7 empty] | 50
Лабораторный номер: |  | 1068 | [5 empty] | We, % = | 0.59878421 |  | Лабораторный номер: | [6 empty] | We, % = |  |  |  | 55 | [7 empty] | 55 | [6 empty] | 55 | [7 empty] | 55
Номер скважины: |  | BH-002 | [5 empty] | ρ, г/см3 = |  |  | Номер скважины: | [6 empty] | ρ, г/см3 = |  |  |  | 60 | [7 empty] | 60 | [6 empty] | 60 | [7 empty] | 60
Глубина отбора, м: |  | 1.3 | [5 empty] | ρs, г/см3 = | 2.74 |  | Глубина отбора, м: | [6 empty] | ρs, г/см3 = |  |  |  | 65 | [7 empty] | 65 | [6 empty] | 65 | [7 empty] | 65
Наименование грунта: |  | Суглинок, после оттаивания текучий, легкий пылеватый | [5 empty] | e, д.е. = |  |  | Наименование грунта: | [6 empty] | e, д.е. = |  |  |  | 70 | [7 empty] | 70 | [6 empty] | 70 | [7 empty] | 70
Схема проведения опыта: |  | КД | [5 empty] | IL, д.е. = | 3.69 |  | Схема проведения опыта: | [6 empty] | IL, д.е. = |  |  |  | 75 | [7 empty] | 75 | [6 empty] | 75 | [7 empty] | 75
Результаты испытаний | [10 empty] | Результаты испытаний | [10 empty] | 80 | [7 empty] | 80 | [6 empty] | 80 | [7 empty] | 80
[22 empty] | 85 | [7 empty] | 85 | [6 empty] | 85 | [7 empty] | 85
[22 empty] | 90 | [7 empty] | 90 | [6 empty] | 90 | [7 empty] | 90
[22 empty] | 95 | [7 empty] | 95 | [6 empty] | 95 | [7 empty] | 95
[22 empty] | 100 | [7 empty] | 100 | [6 empty] | 100 | [7 empty] | 100
[22 empty] | 105 | [7 empty] | 105 | [6 empty] | 105 | [7 empty] | 105
[22 empty] | 110 | [7 empty] | 110 | [6 empty] | 110 | [7 empty] | 110
[22 empty] | 115 | [7 empty] | 115 | [6 empty] | 115 | [7 empty] | 115
[22 empty] | 120 | [7 empty] | 120 | [6 empty] | 120 | [7 empty] | 120
[22 empty] | 125 | [7 empty] | 125 | [6 empty] | 125 | [7 empty] | 125
[22 empty] | 130 | [7 empty] | 130 | [6 empty] | 130 | [7 empty] | 130
[22 empty] | 135 | [7 empty] | 135 | [6 empty] | 135 | [7 empty] | 135
[22 empty] | 140 | [7 empty] | 140 | [6 empty] | 140 | [7 empty] | 140
[22 empty] | 145 | [7 empty] | 145 | [6 empty] | 145 | [7 empty] | 145
[22 empty] | 150 | [7 empty] | 150 | [6 empty] | 150 | [7 empty] | 150
[22 empty] | 155 | [7 empty] | 155 | [6 empty] | 155 | [7 empty] | 155
[22 empty] | 160 | [7 empty] | 160 | [6 empty] | 160 | [7 empty] | 160
[22 empty] | 165 | [7 empty] | 165 | [6 empty] | 165 | [7 empty] | 165
[22 empty] | 170 | [7 empty] | 170 | [6 empty] | 170 | [7 empty] | 170
[22 empty] | 175 | [7 empty] | 175 | [6 empty] | 175 | [7 empty] | 175
[22 empty] | 180 | [7 empty] | 180 | [6 empty] | 180 | [7 empty] | 180
[13 empty] | Давление в камере, Мпа σ3 | Вертикальная нагрузка, Мпа σ1 | Поровое давление, Мпа u
[13 empty] | 0.05 | 0.08493633 | [5 empty] | 1 | [6 empty] | σ3,кПа | σ1,кПа | u, кПа |  |  |  | 4
[13 empty] | 0.15 | 0.2220252 | [27 empty] | δ3, Мпа | δ1-δ3, МПа | δ1, МПа | δ1, КПа
[13 empty] | 0.25 | 0.3591141 | [21 empty] | С, МПа:
φ, град:
E, Мпа
[27 empty] | x | 0
[27 empty] | y |  |  |  | С, кПа | φ,°
Эффективные значения угла внутреннего трения и удельного сцепления ϕ', С'
[13 empty] | ϕ', град. = | 9
[13 empty] | С', МПа = | 0.007
|  | K0, д.е. | 0.8435655 | Эффективное напряжение, Мпа: |  |  |  |  | 0.04217828
|  | Модуль деформации E0, МПа: |  | Точки нахождения модуля Е0, Мпа (полное напряжение): |  |  |  |  | 0.04217828 | 0.04986427
|  | Модуль деформации E50, МПа: |  | qmax Давление при разрушении образца, Мпа (девиатор): |  |  |  |  | 0.03493633
|  | Коэф. Поперечной деформации, ϑ: |  | 0,5 qmax, Мпа (девиатор): |  |  |  |  | 0.01746816
| Начальник исп. лаборатории: | [6 empty] | Семиколенова Л.Г. |  |  |  |  | Начальник исп. лаборатории: |  |  |  |  | Семиколенова Л.Г.
Лист 1 , всего листов 2 | [11 empty] | Лист 2 , всего листов 2
Частичное воспроизведение протокола испытаний без письменного разрешения ООО «ИнжГео» ЗАПРЕЩАЕТСЯ | [11 empty] | Частичное воспроизведение протокола испытаний без письменного разрешения ООО «ИнжГео» ЗАПРЕЩАЕТСЯ
E0 |  |  | E50 |  | Деформация |  |  |  | Первая прочность |  |  | Вторая прочность |  |  | Третья прочность |  |  |  | К Пуассона
devE0 | epsE0 |  | dev50 | epsE50 | dev | eps | ev |  | dev1 | eps1 | ev1 | dev1 | eps1 | ev2 | dev1 | eps1 | ev3 | Глины
0.007685992 | 0.0005123957 |  | 0.01746816 | 0.001746803 | 0 | 0 | 0 |  | 0 | 0 | 0 | 0.01548542 | 0.0003475938 | 0 | 0 | 0 | 0 | < 0 | 0,20-0,30
[5 empty] | 0.007685992 | 0.0005123957 | -0.003475792 |  | 0.007685992 | 0.0005123957 | -0.003475792 | 0.02783713 | 0.0007429589 | -0.02057423 | 0.05455704 | 0.001049166 | -0.02817071 | 0-0,25 | 0,30-0,38
Секущая модуля Е0 |  |  | Линия Q max |  | 0.01746816 | 0.001746803 | -0.0210835 |  | 0.01746816 | 0.001746803 | -0.0210835 | 0.0360126 | 0.001212536 | -0.04635875 | 0.05665052 | 0.001489153 | -0.05050932 | 0,25< | 0,38-0,45
| 0 |  |  | 0 | 0.01863326 | 0.002278669 | -0.02298738 |  | 0.01863326 | 0.002278669 | -0.02298738 | 0.04107096 | 0.002228877 | -0.0457559 | 0.0584711 | 0.002233729 | -0.04985856 | Суглинки | 0,35-0,37
[5 empty] | 0.01876365 | 0.003038225 | -0.02283511 |  | 0.01876365 | 0.003038225 | -0.02283511 | 0.04071033 | 0.002971836 | -0.04630838 | 0.06439859 | 0.002978305 | -0.04932018 | Пески и супеси | 0,30-0,35
[5 empty] | 0.02049954 | 0.003797781 | -0.02301256 |  | 0.02049954 | 0.003797781 | -0.02301256 | 0.04278741 | 0.003714795 | -0.04598383 | 0.06723766 | 0.003722881 | -0.04939333
|  |  | Линия 0,5 Q max |  | 0.02064065 | 0.004557338 | -0.02276559 |  | 0.02064065 | 0.004557338 | -0.02276559 | 0.04512526 | 0.004457754 | -0.0452078 | 0.07036106 | 0.004467458 | -0.0494457
|  |  |  | 0 | 0.02209115 | 0.005316894 | -0.02254739 |  | 0.02209115 | 0.005316894 | -0.02254739 | 0.04651501 | 0.005200712 | -0.04534182 | 0.06823827 | 0.005212034 | -0.04854521
[5 empty] | 0.02244381 | 0.00607645 | -0.02231193 |  | 0.02244381 | 0.00607645 | -0.02231193 | 0.0505835 | 0.005943671 | -0.04427116 | 0.07257236 | 0.00595661 | -0.0488302
[5 empty] | 0.02295454 | 0.006836007 | -0.02215691 |  | 0.02295454 | 0.006836007 | -0.02215691 | 0.05218478 | 0.00668663 | -0.0438059 | 0.0722881 | 0.006701186 | -0.04781307
[5 empty] | 0.02383344 | 0.007595563 | -0.02192918 |  | 0.02383344 | 0.007595563 | -0.02192918 | 0.05242763 | 0.007429589 | -0.04340567 | 0.07451298 | 0.007445763 | -0.04791371
[5 empty] | 0.02438593 | 0.008355119 | -0.02174752 |  | 0.02438593 | 0.008355119 | -0.02174752 | 0.05456753 | 0.008172548 | -0.04274729 | 0.07578552 | 0.008190339 | -0.04703733
Коэфф. Точки |  |  |  |  | 0.02559289 | 0.009114675 | -0.02136879 |  | 0.02559289 | 0.009114675 | -0.02136879 | 0.05484506 | 0.008915507 | -0.04225095 | 0.07914385 | 0.008934915 | -0.04653612
[5 empty] | 0.02606558 | 0.009874232 | -0.02123773 |  | 0.02606558 | 0.009874232 | -0.02123773 | 0.05557541 | 0.009658466 | -0.04165284 | 0.08190776 | 0.009679491 | -0.04598668
[5 empty] | 0.0258019 | 0.01063379 | -0.02096978 |  | 0.0258019 | 0.01063379 | -0.02096978 | 0.05690076 | 0.01040142 | -0.0406727 | 0.08001909 | 0.01042407 | -0.04474612
[5 empty] | 0.02634556 | 0.01139334 | -0.02063984 |  | 0.02634556 | 0.01139334 | -0.02063984 | 0.05890096 | 0.01114438 | -0.04026844 | 0.08302845 | 0.01116864 | -0.04433415
[5 empty] | 0.02679195 | 0.0121529 | -0.02014783 |  | 0.02679195 | 0.0121529 | -0.02014783 | 0.05836515 | 0.01188734 | -0.03915361 | 0.08516585 | 0.01191322 | -0.04299279
[5 empty] | 0.02652694 | 0.01291246 | -0.01957118 |  | 0.02652694 | 0.01291246 | -0.01957118 | 0.06189736 | 0.0126303 | -0.03893039 | 0.08378042 | 0.0126578 | -0.04253446
[5 empty] | 0.02676086 | 0.01367201 | -0.01928752 |  | 0.02676086 | 0.01367201 | -0.01928752 | 0.06026523 | 0.01337326 | -0.03768382 | 0.08959942 | 0.01340237 | -0.04144944
[5 empty] | 0.02820187 | 0.01443157 | -0.01895956 |  | 0.02820187 | 0.01443157 | -0.01895956 | 0.06273666 | 0.01411622 | -0.03726804 | 0.08604585 | 0.01414695 | -0.04115431
[5 empty] | 0.02852109 | 0.01519113 | -0.01859327 |  | 0.02852109 | 0.01519113 | -0.01859327 | 0.06256824 | 0.01485918 | -0.03663753 | 0.08602318 | 0.01489153 | -0.04005752
[5 empty] | 0.02867217 | 0.01595068 | -0.01819998 |  | 0.02867217 | 0.01595068 | -0.01819998 | 0.06210742 | 0.01560214 | -0.03566029 | 0.09159622 | 0.0156361 | -0.03908816
[5 empty] | 0.02868086 | 0.01671024 | -0.01780276 |  | 0.02868086 | 0.01671024 | -0.01780276 | 0.06306361 | 0.0163451 | -0.03442991 | 0.0926597 | 0.01638068 | -0.03866549
[5 empty] | 0.02861257 | 0.01746979 | -0.01714459 |  | 0.02861257 | 0.01746979 | -0.01714459 | 0.06302202 | 0.01708806 | -0.03410717 | 0.08655234 | 0.01712525 | -0.0379252
[5 empty] | 0.02943008 | 0.01822935 | -0.01703284 |  | 0.02943008 | 0.01822935 | -0.01703284 | 0.06343748 | 0.01783101 | -0.03299644 | 0.0915268 | 0.01786983 | -0.03686548
[5 empty] | 0.0282891 | 0.01898891 | -0.01640296 |  | 0.0282891 | 0.01898891 | -0.01640296 | 0.06545309 | 0.01857397 | -0.03250063 | 0.09159256 | 0.01861441 | -0.03573488
[5 empty] | 0.02868021 | 0.01974846 | -0.0162547 |  | 0.02868021 | 0.01974846 | -0.0162547 | 0.06336608 | 0.01931693 | -0.03177845 | 0.09168766 | 0.01935898 | -0.03532643
[5 empty] | 0.02909673 | 0.02050802 | -0.01570361 |  | 0.02909673 | 0.02050802 | -0.01570361 | 0.06293504 | 0.02005989 | -0.03092526 | 0.09247248 | 0.02010356 | -0.03448321
[5 empty] | 0.02975654 | 0.02126758 | -0.01536525 |  | 0.02975654 | 0.02126758 | -0.01536525 | 0.06466787 | 0.02080285 | -0.02998039 | 0.09467954 | 0.02084814 | -0.03344073
[5 empty] | 0.02973426 | 0.02202713 | -0.01506007 |  | 0.02973426 | 0.02202713 | -0.01506007 | 0.06602027 | 0.02154581 | -0.0294357 | 0.09102677 | 0.02159271 | -0.03270567
[5 empty] | 0.02969907 | 0.02278669 | -0.01457117 |  | 0.02969907 | 0.02278669 | -0.01457117 | 0.0646169 | 0.02228877 | -0.02832592 | 0.09368031 | 0.02233729 | -0.03181717
[5 empty] | 0.02950105 | 0.02354624 | -0.01428681 |  | 0.02950105 | 0.02354624 | -0.01428681 | 0.06654454 | 0.02303173 | -0.02746823 | 0.09703546 | 0.02308186 | -0.03099187
[5 empty] | 0.03042852 | 0.0243058 | -0.01369885 |  | 0.03042852 | 0.0243058 | -0.01369885 | 0.06467413 | 0.02377469 | -0.02685266 | 0.09250724 | 0.02382644 | -0.03041098
[5 empty] | 0.03000865 | 0.02506536 | -0.01335795 |  | 0.03000865 | 0.02506536 | -0.01335795 | 0.06471617 | 0.02451764 | -0.02587178 | 0.09161302 | 0.02457102 | -0.02956585
[5 empty] | 0.03089526 | 0.02582491 | -0.01298008 |  | 0.03089526 | 0.02582491 | -0.01298008 | 0.06685055 | 0.0252606 | -0.02504515 | 0.09471585 | 0.02531559 | -0.02875369
[5 empty] | 0.03071032 | 0.02658447 | -0.01248505 |  | 0.03071032 | 0.02658447 | -0.01248505 | 0.06766358 | 0.02600356 | -0.02399479 | 0.09910063 | 0.02606017 | -0.02725674
[5 empty] | 0.03122443 | 0.02734403 | -0.01207597 |  | 0.03122443 | 0.02734403 | -0.01207597 | 0.06725899 | 0.02674652 | -0.02326106 | 0.0935086 | 0.02680475 | -0.02648946
[5 empty] | 0.03093586 | 0.02810358 | -0.0116151 |  | 0.03093586 | 0.02810358 | -0.0116151 | 0.06565439 | 0.02748948 | -0.02204281 | 0.09663808 | 0.02754932 | -0.02517269
[5 empty] | 0.03054545 | 0.02886314 | -0.01111199 |  | 0.03054545 | 0.02886314 | -0.01111199 | 0.06619132 | 0.02823244 | -0.02128072 | 0.09952467 | 0.0282939 | -0.02436971
[5 empty] | 0.0315731 | 0.0296227 | -0.01040647 |  | 0.0315731 | 0.0296227 | -0.01040647 | 0.06585394 | 0.0289754 | -0.01999368 | 0.1003564 | 0.02903847 | -0.02295142
[5 empty] | 0.03111868 | 0.03038225 | -0.01001914 |  | 0.03111868 | 0.03038225 | -0.01001914 | 0.06962456 | 0.02971836 | -0.01911761 | 0.09633436 | 0.02978305 | -0.021748
[5 empty] | 0.03134479 | 0.03114181 | -0.009495593 |  | 0.03134479 | 0.03114181 | -0.009495593 | 0.06601014 | 0.03046132 | -0.01801667 | 0.09690003 | 0.03052763 | -0.02060559
[5 empty] | 0.03200184 | 0.03190136 | -0.008852617 |  | 0.03200184 | 0.03190136 | -0.008852617 | 0.06999529 | 0.03120427 | -0.01704575 | 0.09812167 | 0.0312722 | -0.01967279
[5 empty] | 0.0320924 | 0.03266092 | -0.008306651 |  | 0.0320924 | 0.03266092 | -0.008306651 | 0.06688678 | 0.03194723 | -0.01583234 | 0.1000718 | 0.03201678 | -0.01815632
[5 empty] | 0.03286938 | 0.03342048 | -0.007816171 |  | 0.03286938 | 0.03342048 | -0.007816171 | 0.06673877 | 0.03269019 | -0.01481874 | 0.09759892 | 0.03276136 | -0.01702675
[5 empty] | 0.03206624 | 0.03418003 | -0.007134081 |  | 0.03206624 | 0.03418003 | -0.007134081 | 0.06691292 | 0.03343315 | -0.01366737 | 0.0997781 | 0.03350593 | -0.01564836
[5 empty] | 0.03270678 | 0.03493959 | -0.006636694 |  | 0.03270678 | 0.03493959 | -0.006636694 | 0.06889875 | 0.03417611 | -0.01241152 | 0.1029714 | 0.03425051 | -0.01445154
[5 empty] | 0.03322198 | 0.03569915 | -0.006081354 |  | 0.03322198 | 0.03569915 | -0.006081354 | 0.06696025 | 0.03491907 | -0.01141282 | 0.1020436 | 0.03499508 | -0.01325589
[5 empty] | 0.03310668 | 0.0364587 | -0.005438468 |  | 0.03310668 | 0.0364587 | -0.005438468 | 0.07020994 | 0.03566203 | -0.01019282 | 0.1038154 | 0.03573966 | -0.01178144
[5 empty] | 0.03355858 | 0.03721826 | -0.004866148 |  | 0.03355858 | 0.03721826 | -0.004866148 | 0.07047441 | 0.03640499 | -0.008995019 | 0.1016281 | 0.03648424 | -0.01067769
[5 empty] | 0.03374252 | 0.03797781 | -0.004326626 |  | 0.03374252 | 0.03797781 | -0.004326626 | 0.06862498 | 0.03714795 | -0.008027523 | 0.1020376 | 0.03722881 | -0.009333416
[5 empty] | 0.03255213 | 0.03873737 | -0.003763033 |  | 0.03255213 | 0.03873737 | -0.003763033 | 0.07041562 | 0.03789091 | -0.00681886 | 0.1014457 | 0.03797339 | -0.008003336
[5 empty] | 0.0339502 | 0.03949693 | -0.003175653 |  | 0.0339502 | 0.03949693 | -0.003175653 | 0.07033341 | 0.03863386 | -0.005723467 | 0.1055487 | 0.03871797 | -0.006689023
[5 empty] | 0.03363999 | 0.04025648 | -0.002600535 |  | 0.03363999 | 0.04025648 | -0.002600535 | 0.07165395 | 0.03937682 | -0.004660441 | 0.1062809 | 0.03946254 | -0.005500814
[5 empty] | 0.0336001 | 0.04101604 | -0.002072619 |  | 0.0336001 | 0.04101604 | -0.002072619 | 0.07087791 | 0.04011978 | -0.00350138 | 0.1048022 | 0.04020712 | -0.004237056
[5 empty] | 0.03284558 | 0.0417756 | -0.001526645 |  | 0.03284558 | 0.0417756 | -0.001526645 | 0.07203449 | 0.04086274 | -0.002486631 | 0.1030587 | 0.04095169 | -0.002987607
[5 empty] | 0.03305541 | 0.04253515 | -0.0009943394 |  | 0.03305541 | 0.04253515 | -0.0009943394 | 0.06870963 | 0.0416057 | -0.001426054 | 0.1026136 | 0.04169627 | -0.001769576
[5 empty] | 0.03301851 | 0.04329471 | -0.0004536041 |  | 0.03301851 | 0.04329471 | -0.0004536041 | 0.06859665 | 0.04234866 | -0.0003805755 | 0.1042177 | 0.04244085 | -0.0005749123
[5 empty] | 0.03338819 | 0.04405426 | 5.929282e-05 |  | 0.03338819 | 0.04405426 | 5.929282e-05 | 0.0687426 | 0.04309162 | 0.0006227393 | 0.1041372 | 0.04318542 | 0.0005852207
[5 empty] | 0.03472011 | 0.04481382 | 0.0005632133 |  | 0.03472011 | 0.04481382 | 0.0005632133 | 0.06916999 | 0.04383458 | 0.001598106 | 0.1036504 | 0.04393 | 0.001721448
[5 empty] | 0.03380573 | 0.04557338 | 0.001049988 |  | 0.03380573 | 0.04557338 | 0.001049988 | 0.0720674 | 0.04457754 | 0.00256499 | 0.1036836 | 0.04467458 | 0.002800733
[5 empty] | 0.03498048 | 0.04633293 | 0.001514875 |  | 0.03498048 | 0.04633293 | 0.001514875 | 0.06907944 | 0.04532049 | 0.003502331 | 0.1076287 | 0.04541915 | 0.003839988
[5 empty] | 0.03393723 | 0.04709249 | 0.002000841 |  | 0.03393723 | 0.04709249 | 0.002000841 | 0.06966672 | 0.04606345 | 0.004319015 | 0.1099931 | 0.04616373 | 0.0048292
[5 empty] | 0.03514729 | 0.04785205 | 0.002441082 |  | 0.03514729 | 0.04785205 | 0.002441082 | 0.07352424 | 0.04680641 | 0.005244945 | 0.108914 | 0.0469083 | 0.005812954
[5 empty] | 0.03427841 | 0.0486116 | 0.002838201 |  | 0.03427841 | 0.0486116 | 0.002838201 | 0.07297252 | 0.04754937 | 0.005987799 | 0.1100355 | 0.04765288 | 0.006809134
[5 empty] | 0.03471259 | 0.04937116 | 0.003275456 |  | 0.03471259 | 0.04937116 | 0.003275456 | 0.0718826 | 0.04829233 | 0.006854555 | 0.1051303 | 0.04839746 | 0.00756929
[5 empty] | 0.03384062 | 0.05013071 | 0.003626059 |  | 0.03384062 | 0.05013071 | 0.003626059 | 0.07098516 | 0.04903529 | 0.007579357 | 0.108153 | 0.04914203 | 0.008411666
[5 empty] | 0.0346122 | 0.05089027 | 0.003941754 |  | 0.0346122 | 0.05089027 | 0.003941754 | 0.07158821 | 0.04977825 | 0.00814552 | 0.1111986 | 0.04988661 | 0.009172958
[5 empty] | 0.03487188 | 0.05164983 | 0.004297594 |  | 0.03487188 | 0.05164983 | 0.004297594 | 0.07180853 | 0.05052121 | 0.008896316 | 0.1049474 | 0.05063119 | 0.009819599
[5 empty] | 0.03488113 | 0.05240938 | 0.004646837 |  | 0.03488113 | 0.05240938 | 0.004646837 | 0.07271025 | 0.05126417 | 0.009406544 | 0.108499 | 0.05137576 | 0.01064567
[5 empty] | 0.03437668 | 0.05316894 | 0.004873981 |  | 0.03437668 | 0.05316894 | 0.004873981 | 0.07214206 | 0.05200712 | 0.009990078 | 0.1087723 | 0.05212034 | 0.01107338
[5 empty] | 0.03499435 | 0.0539285 | 0.005149115 |  | 0.03499435 | 0.0539285 | 0.005149115 | 0.07261016 | 0.05275008 | 0.01035549 | 0.105871 | 0.05286491 | 0.01157785
[5 empty] | 0.03560728 | 0.05468805 | 0.005346807 |  | 0.03560728 | 0.05468805 | 0.005346807 | 0.07258388 | 0.05349304 | 0.0109261 | 0.1076524 | 0.05360949 | 0.01195479
[5 empty] | 0.03476407 | 0.05544761 | 0.005503272 |  | 0.03476407 | 0.05544761 | 0.005503272 | 0.07317271 | 0.054236 | 0.01122527 | 0.1117503 | 0.05435407 | 0.01240448
[5 empty] | 0.03408467 | 0.05620717 | 0.005683715 |  | 0.03408467 | 0.05620717 | 0.005683715 | 0.0702702 | 0.05497896 | 0.0114293 | 0.1104818 | 0.05509864 | 0.0126444
[5 empty] | 0.03429102 | 0.05696672 | 0.005835821 |  | 0.03429102 | 0.05696672 | 0.005835821 | 0.07024672 | 0.05572192 | 0.01178951 | 0.1082968 | 0.05584322 | 0.01287177
[5 empty] | 0.03545157 | 0.05772628 | 0.005884583 |  | 0.03545157 | 0.05772628 | 0.005884583 | 0.07128252 | 0.05646488 | 0.01178181 | 0.1091141 | 0.0565878 | 0.01297813
[5 empty] | 0.03493633 | 0.05848583 | 0.005981809 |  | 0.03493633 | 0.05848583 | 0.005981809 | 0.0720252 | 0.05720784 | 0.01207239 | 0.1097242 | 0.05733237 | 0.012953
[5 empty] | 0.0344352 | 0.05924539 | 0.006020397 |  | 0.0344352 | 0.05924539 | 0.006020397 | 0.06996003 | 0.0579508 | 0.01199907 | 0.1124477 | 0.05807695 | 0.01289615
[5 empty] | 0.03459533 | 0.06000495 | 0.005957423 |  | 0.03459533 | 0.06000495 | 0.005957423 | 0.07097308 | 0.05869376 | 0.0120637 | 0.1080898 | 0.05882152 | 0.01293799
[5 empty] | 0.03448976 | 0.0607645 | 0.005949038 |  | 0.03448976 | 0.0607645 | 0.005949038 | 0.0741064 | 0.05943671 | 0.01189542 | 0.1125945 | 0.0595661 | 0.01285439
[5 empty] | 0.03574065 | 0.06152406 | 0.005864735 |  | 0.03574065 | 0.06152406 | 0.005864735 | 0.07338843 | 0.06017967 | 0.01184382 | 0.1114904 | 0.06031068 | 0.0127301
[5 empty] | 0.03419522 | 0.06228362 | 0.005820778 |  | 0.03419522 | 0.06228362 | 0.005820778 | 0.06988644 | 0.06092263 | 0.01167954 | 0.1114208 | 0.06105525 | 0.01266637
[5 empty] | 0.03511866 | 0.06304317 | 0.005770572 |  | 0.03511866 | 0.06304317 | 0.005770572 | 0.07198978 | 0.06166559 | 0.01148914 | 0.1085443 | 0.06179983 | 0.01235725
[5 empty] | 0.03553872 | 0.06380273 | 0.005710537 |  | 0.03553872 | 0.06380273 | 0.005710537 | 0.07031184 | 0.06240855 | 0.01151037 | 0.1067027 | 0.06254441 | 0.01221709
[5 empty] | 0.03567633 | 0.06456228 | 0.005623235 |  | 0.03567633 | 0.06456228 | 0.005623235 | 0.07310538 | 0.06315151 | 0.01117167 | 0.1123196 | 0.06328898 | 0.01194414
[5 empty] | 0.03554865 | 0.06532184 | 0.005545431 |  | 0.03554865 | 0.06532184 | 0.005545431 | 0.06963721 | 0.06389447 | 0.01110454 | 0.1103211 | 0.06403356 | 0.01167907
[5 empty] | 0.03542737 | 0.0660814 | 0.005401131 |  | 0.03542737 | 0.0660814 | 0.005401131 | 0.07168108 | 0.06463743 | 0.01091658 | 0.110254 | 0.06477813 | 0.01150962
[5 empty] | 0.03475273 | 0.06684095 | 0.005207566 |  | 0.03475273 | 0.06684095 | 0.005207566 | 0.07364906 | 0.06538039 | 0.01055859 | 0.1082436 | 0.06552271 | 0.01117279
[5 empty] | 0.03556036 | 0.06760051 | 0.005166528 |  | 0.03556036 | 0.06760051 | 0.005166528 | 0.06976284 | 0.06612334 | 0.0103267 | 0.1108894 | 0.06626729 | 0.011087
[5 empty] | 0.03479724 | 0.06836007 | 0.00494486 |  | 0.03479724 | 0.06836007 | 0.00494486 | 0.06994503 | 0.0668663 | 0.01008606 | 0.1086876 | 0.06701186 | 0.01060022
[5 empty] | 0.03393095 | 0.06911962 | 0.004786454 |  | 0.03393095 | 0.06911962 | 0.004786454 | 0.07036369 | 0.06760926 | 0.009801103 | 0.1097423 | 0.06775644 | 0.01045747
[5 empty] | 0.03450349 | 0.06987918 | 0.004643497 |  | 0.03450349 | 0.06987918 | 0.004643497 | 0.07245569 | 0.06835222 | 0.009494866 | 0.1085326 | 0.06850102 | 0.01002065
[5 empty] | 0.03507377 | 0.07063873 | 0.004532563 |  | 0.03507377 | 0.07063873 | 0.004532563 | 0.0702532 | 0.06909518 | 0.009143893 | 0.1095743 | 0.06924559 | 0.009676269
[5 empty] | 0.03503228 | 0.07139829 | 0.004354511 |  | 0.03503228 | 0.07139829 | 0.004354511 | 0.07065322 | 0.06983814 | 0.008880684 | 0.1094632 | 0.06999017 | 0.009373905
[5 empty] | 0.03479441 | 0.07215785 | 0.004144087 |  | 0.03479441 | 0.07215785 | 0.004144087 | 0.06906151 | 0.0705811 | 0.008663212 | 0.1097756 | 0.07073474 | 0.008951579
[5 empty] | 0.03419128 | 0.0729174 | 0.003955165 |  | 0.03419128 | 0.0729174 | 0.003955165 | 0.06909893 | 0.07132406 | 0.008256548 | 0.1071831 | 0.07147932 | 0.008646517
[5 empty] | 0.0350411 | 0.07367696 | 0.003789186 |  | 0.0350411 | 0.07367696 | 0.003789186 | 0.0696608 | 0.07206702 | 0.007895688 | 0.1059816 | 0.0722239 | 0.008267893
[5 empty] | 0.03430826 | 0.07443652 | 0.003594104 |  | 0.03430826 | 0.07443652 | 0.003594104 | 0.07231015 | 0.07280997 | 0.00757733 | 0.107779 | 0.07296847 | 0.007908397
[5 empty] | 0.03510325 | 0.07519607 | 0.003457198 |  | 0.03510325 | 0.07519607 | 0.003457198 | 0.07066043 | 0.07355293 | 0.007334965 | 0.1088185 | 0.07371305 | 0.007628291
[5 empty] | 0.03462955 | 0.07595563 | 0.003224265 |  | 0.03462955 | 0.07595563 | 0.003224265 | 0.06854781 | 0.07429589 | 0.006895765 | 0.1093153 | 0.07445763 | 0.007173921
[5 empty] | 0.03450072 | 0.07671518 | 0.003050076 |  | 0.03450072 | 0.07671518 | 0.003050076 | 0.07116044 | 0.07503885 | 0.006602287 | 0.1075558 | 0.0752022 | 0.006865777
[5 empty] | 0.03413438 | 0.07747474 | 0.002881574 |  | 0.03413438 | 0.07747474 | 0.002881574 | 0.06849592 | 0.07578181 | 0.006265781 | 0.1053281 | 0.07594678 | 0.006480292
[5 empty] | 0.03471093 | 0.0782343 | 0.002706686 |  | 0.03471093 | 0.0782343 | 0.002706686 | 0.07107808 | 0.07652477 | 0.00596721 | 0.1046311 | 0.07669135 | 0.00619888
[5 empty] | 0.03426616 | 0.07899385 | 0.002538914 |  | 0.03426616 | 0.07899385 | 0.002538914 | 0.0689837 | 0.07726773 | 0.005612243 | 0.1100998 | 0.07743593 | 0.005814832
[5 empty] | 0.03500749 | 0.07975341 | 0.002371864 |  | 0.03500749 | 0.07975341 | 0.002371864 | 0.06993687 | 0.07801069 | 0.005264154 | 0.1029375 | 0.07818051 | 0.005494891
[5 empty] | 0.0336601 | 0.08051297 | 0.002240489 |  | 0.0336601 | 0.08051297 | 0.002240489 | 0.06990224 | 0.07875365 | 0.004940262 | 0.1060033 | 0.07892508 | 0.005187753
[5 empty] | 0.03462522 | 0.08127252 | 0.002073819 |  | 0.03462522 | 0.08127252 | 0.002073819 | 0.06831354 | 0.07949661 | 0.004652237 | 0.1077429 | 0.07966966 | 0.004857224
[5 empty] | 0.03418461 | 0.08203208 | 0.001938288 |  | 0.03418461 | 0.08203208 | 0.001938288 | 0.06657394 | 0.08023956 | 0.004387255 | 0.1080158 | 0.08041424 | 0.004550299
[5 empty] | 0.03315554 | 0.08279163 | 0.001797964 |  | 0.03315554 | 0.08279163 | 0.001797964 | 0.06750233 | 0.08098252 | 0.004142701 | 0.1050814 | 0.08115881 | 0.004257561
[5 empty] | 0.03414897 | 0.08355119 | 0.001677102 |  | 0.03414897 | 0.08355119 | 0.001677102 | 0.06611584 | 0.08172548 | 0.003822663 | 0.1022516 | 0.08190339 | 0.003942013
[5 empty] | 0.03386527 | 0.08431075 | 0.001559988 |  | 0.03386527 | 0.08431075 | 0.001559988 | 0.06992392 | 0.08246844 | 0.003615876 | 0.1081615 | 0.08264796 | 0.003681449
[5 empty] | 0.0336395 | 0.0850703 | 0.001441904 |  | 0.0336395 | 0.0850703 | 0.001441904 | 0.06692685 | 0.0832114 | 0.003398095 | 0.104293 | 0.08339254 | 0.003437813
[5 empty] | 0.03314499 | 0.08582986 | 0.001364691 |  | 0.03314499 | 0.08582986 | 0.001364691 | 0.06589617 | 0.08395436 | 0.003151594 | 0.105109 | 0.08413712 | 0.003253268
[5 empty] | 0.0331606 | 0.08658942 | 0.00127882 |  | 0.0331606 | 0.08658942 | 0.00127882 | 0.06885213 | 0.08469732 | 0.002975203 | 0.107196 | 0.08488169 | 0.003031503
[5 empty] | 0.0337187 | 0.08734897 | 0.001197661 |  | 0.0337187 | 0.08734897 | 0.001197661 | 0.06573805 | 0.08544028 | 0.002790038 | 0.1017602 | 0.08562627 | 0.00284935
[5 empty] | 0.0337904 | 0.08810853 | 0.001141068 |  | 0.0337904 | 0.08810853 | 0.001141068 | 0.06858651 | 0.08618324 | 0.00267376 | 0.103943 | 0.08637085 | 0.002693314
[5 empty] | 0.034003 | 0.08886809 | 0.00111922 |  | 0.034003 | 0.08886809 | 0.00111922 | 0.06728578 | 0.08692619 | 0.002547288 | 0.1055163 | 0.08711542 | 0.002580751
[5 empty] | 0.03378889 | 0.08962764 | 0.001099685 |  | 0.03378889 | 0.08962764 | 0.001099685 | 0.06705401 | 0.08766915 | 0.002427051 | 0.1072595 | 0.08786 | 0.002471176
[5 empty] | 0.03406567 | 0.0903872 | 0.001090328 |  | 0.03406567 | 0.0903872 | 0.001090328 | 0.06812805 | 0.08841211 | 0.002354439 | 0.1032681 | 0.08860457 | 0.002416345
[5 empty] | 0.03258418 | 0.09114675 | 0.001095663 |  | 0.03258418 | 0.09114675 | 0.001095663 | 0.06729753 | 0.08915507 | 0.002303348 | 0.1062375 | 0.08934915 | 0.002375096
[5 empty] | 0.03349484 | 0.09190631 | 0.001099856 |  | 0.03349484 | 0.09190631 | 0.001099856 | 0.064783 | 0.08989803 | 0.002318066 | 0.09973467 | 0.09009373 | 0.002360862
[5 empty] | 0.03259539 | 0.09266587 | 0.001100829 |  | 0.03259539 | 0.09266587 | 0.001100829 | 0.06463252 | 0.09064099 | 0.002317195 | 0.1015079 | 0.0908383 | 0.002354857
[5 empty] | 0.03224259 | 0.09342542 | 0.001122993 |  | 0.03224259 | 0.09342542 | 0.001122993 | 0.06766147 | 0.09138395 | 0.002338948 | 0.1042344 | 0.09158288 | 0.002412641
[5 empty] | 0.03248503 | 0.09418498 | 0.001153981 |  | 0.03248503 | 0.09418498 | 0.001153981 | 0.06415439 | 0.09212691 | 0.002339273 | 0.1045124 | 0.09232746 | 0.002503824
[5 empty] | 0.03196663 | 0.09494454 | 0.001184643 |  | 0.03196663 | 0.09494454 | 0.001184643 | 0.06665832 | 0.09286987 | 0.002348236 | 0.100194 | 0.09307203 | 0.002564804
[5 empty] | 0.03268749 | 0.09570409 | 0.001216429 |  | 0.03268749 | 0.09570409 | 0.001216429 | 0.06421185 | 0.09361282 | 0.002379717 | 0.1021102 | 0.09381661 | 0.002708245
[5 empty] | 0.03178918 | 0.09646365 | 0.001235439 |  | 0.03178918 | 0.09646365 | 0.001235439 | 0.066667 | 0.09435578 | 0.002429544 | 0.1026894 | 0.09456118 | 0.002834352
[5 empty] | 0.03148192 | 0.0972232 | 0.001279762 |  | 0.03148192 | 0.0972232 | 0.001279762 | 0.06508422 | 0.09509874 | 0.002436494 | 0.1005285 | 0.09530576 | 0.002983638
[5 empty] | 0.03110089 | 0.09798276 | 0.001317966 |  | 0.03110089 | 0.09798276 | 0.001317966 | 0.0634594 | 0.0958417 | 0.002482927 | 0.09851486 | 0.09605034 | 0.003120855
[5 empty] | 0.0309418 | 0.09874232 | 0.001350577 |  | 0.0309418 | 0.09874232 | 0.001350577 | 0.06495963 | 0.09658466 | 0.002534474 | 0.09361491 | 0.09679491 | 0.003319668
[5 empty] | 0.03059826 | 0.09950187 | 0.001409982 |  | 0.03059826 | 0.09950187 | 0.001409982 | 0.06587594 | 0.09732762 | 0.002575032 | 0.09786079 | 0.09753949 | 0.003534035
[5 empty] | 0.03136961 | 0.1002614 | 0.001441563 |  | 0.03136961 | 0.1002614 | 0.001441563 | 0.06494014 | 0.09807058 | 0.002653211 | 0.09392826 | 0.09828407 | 0.003673452
[5 empty] | 0.03040503 | 0.101021 | 0.001488494 |  | 0.03040503 | 0.101021 | 0.001488494 | 0.0643491 | 0.09881354 | 0.002675089 | 0.09568388 | 0.09902864 | 0.003857485
[5 empty] | 0.03060419 | 0.1017805 | 0.001543131 |  | 0.03060419 | 0.1017805 | 0.001543131 | 0.06405931 | 0.0995565 | 0.002760025 | 0.09305442 | 0.09977322 | 0.00408922
[5 empty] | 0.03039322 | 0.1025401 | 0.001599292 |  | 0.03039322 | 0.1025401 | 0.001599292 | 0.06432797 | 0.1002995 | 0.002822049 | 0.09053611 | 0.1005178 | 0.004219165
[5 empty] | 0.02950553 | 0.1032997 | 0.001670952 |  | 0.02950553 | 0.1032997 | 0.001670952 | 0.06358756 | 0.1010424 | 0.002855101 | 0.09056874 | 0.1012624 | 0.004414576
[5 empty] | 0.02976815 | 0.1040592 | 0.001697016 |  | 0.02976815 | 0.1040592 | 0.001697016 | 0.06301968 | 0.1017854 | 0.002918454 | 0.08947358 | 0.1020069 | 0.004579738
[5 empty] | 0.02915204 | 0.1048188 | 0.001779448 |  | 0.02915204 | 0.1048188 | 0.001779448 | 0.06476728 | 0.1025283 | 0.003040461 | 0.09060921 | 0.1027515 | 0.004821216
[5 empty] | 0.0296501 | 0.1055783 | 0.001812415 |  | 0.0296501 | 0.1055783 | 0.001812415 | 0.06580606 | 0.1032713 | 0.003067553 | 0.09238737 | 0.1034961 | 0.004887095
[5 empty] | 0.02963296 | 0.1063379 | 0.001891915 |  | 0.02963296 | 0.1063379 | 0.001891915 | 0.06481049 | 0.1040142 | 0.003191628 | 0.09062108 | 0.1042407 | 0.005099989
[5 empty] | 0.02865658 | 0.1070974 | 0.001957451 |  | 0.02865658 | 0.1070974 | 0.001957451 | 0.06398779 | 0.1047572 | 0.003230473 | 0.08965678 | 0.1049853 | 0.00519862
[5 empty] | 0.02951005 | 0.107857 | 0.002020992 |  | 0.02951005 | 0.107857 | 0.002020992 | 0.06224756 | 0.1055002 | 0.003331259 | 0.08716886 | 0.1057298 | 0.005384231
[5 empty] | 0.02788369 | 0.1086165 | 0.002077341 |  | 0.02788369 | 0.1086165 | 0.002077341 | 0.06339426 | 0.1062431 | 0.003429829 | 0.09014995 | 0.1064744 | 0.005473519
[5 empty] | 0.02911348 | 0.1093761 | 0.002106545 |  | 0.02911348 | 0.1093761 | 0.002106545 | 0.06155142 | 0.1069861 | 0.003499077 | 0.09177447 | 0.107219 | 0.00566301
[5 empty] | 0.02769518 | 0.1101357 | 0.002198383 |  | 0.02769518 | 0.1101357 | 0.002198383 | 0.06363768 | 0.107729 | 0.003585546 | 0.08862071 | 0.1079636 | 0.005799077
[5 empty] | 0.02765565 | 0.1108952 | 0.002253761 |  | 0.02765565 | 0.1108952 | 0.002253761 | 0.06484818 | 0.108472 | 0.003691711 | 0.09075891 | 0.1087081 | 0.005918973
[5 empty] | 0.02790506 | 0.1116548 | 0.002306262 |  | 0.02790506 | 0.1116548 | 0.002306262 | 0.06414053 | 0.109215 | 0.003794659 | 0.0854137 | 0.1094527 | 0.005974551
[5 empty] | 0.02832756 | 0.1124143 | 0.002332727 |  | 0.02832756 | 0.1124143 | 0.002332727 | 0.06415916 | 0.1099579 | 0.003820304 | 0.08985948 | 0.1101973 | 0.006221124
[5 empty] | 0.02820686 | 0.1131739 | 0.002413025 |  | 0.02820686 | 0.1131739 | 0.002413025 | 0.06154002 | 0.1107009 | 0.003965038 | 0.0858117 | 0.1109419 | 0.006245532
[5 empty] | 0.02764976 | 0.1139334 | 0.002456451 |  | 0.02764976 | 0.1139334 | 0.002456451 | 0.06235023674 | 0.1114438 | 0.003994344 | 0.0910373 | 0.1116864 | 0.00647223
[5 empty] | 0.02759511 | 0.114693 | 0.002496951 |  | 0.02759511 | 0.114693 | 0.002496951 | 0.06316118 | 0.1121868 | 0.00414824 | 0.0862552 | 0.112431 | 0.006629639
[5 empty] | 0.02880525 | 0.1154526 | 0.00257307 |  | 0.02880525 | 0.1154526 | 0.00257307 | 0.06388801 | 0.1129298 | 0.004245711 | 0.08901558 | 0.1131756 | 0.006714555
[5 empty] | 0.02776695 | 0.1162121 | 0.002647207 |  | 0.02776695 | 0.1162121 | 0.002647207 | 0.06043279 | 0.1136727 | 0.004337393 | 0.08907467 | 0.1139202 | 0.006875934
[5 empty] | 0.02766556 | 0.1169717 | 0.002692871 |  | 0.02766556 | 0.1169717 | 0.002692871 | 0.06366859 | 0.1144157 | 0.004413907 | 0.08636838 | 0.1146647 | 0.006943854
[5 empty] | 0.02738466 | 0.1177312 | 0.002757984 |  | 0.02738466 | 0.1177312 | 0.002757984 | 0.06359402 | 0.1151586 | 0.004521088 | 0.08791968 | 0.1154093 | 0.007082982
[5 empty] | 0.02798604 | 0.1184908 | 0.002800134 |  | 0.02798604 | 0.1184908 | 0.002800134 | 0.06014968 | 0.1159016 | 0.004551579 | 0.0855259 | 0.1161539 | 0.007217013
[5 empty] | 0.02736957 | 0.1192503 | 0.00284436 |  | 0.02736957 | 0.1192503 | 0.00284436 | 0.06151912 | 0.1166446 | 0.004682375 | 0.08920701 | 0.1168985 | 0.00737596
[5 empty] | 0.02797893 | 0.1200099 | 0.002895142 |  | 0.02797893 | 0.1200099 | 0.002895142 | 0.061151 | 0.1173875 | 0.00479469 | 0.09036026 | 0.117643 | 0.007591301
[5 empty] | 0.02755003 | 0.1207694 | 0.002949888 |  | 0.02755003 | 0.1207694 | 0.002949888 | 0.06228642 | 0.1181305 | 0.00491777 | 0.08898855 | 0.1183876 | 0.007653824
[5 empty] | 0.02851876 | 0.121529 | 0.003014879 |  | 0.02851876 | 0.121529 | 0.003014879 | 0.06018452 | 0.1188734 | 0.004973714 | 0.08917046 | 0.1191322 | 0.007738508
[5 empty] | 0.02791834 | 0.1222886 | 0.003116097 |  | 0.02791834 | 0.1222886 | 0.003116097 | 0.06081268 | 0.1196164 | 0.005127375 | 0.08706561 | 0.1198768 | 0.008002073
[5 empty] | 0.02866875 | 0.1230481 | 0.003182695 |  | 0.02866875 | 0.1230481 | 0.003182695 | 0.06110253 | 0.1203593 | 0.005217681 | 0.08348421 | 0.1206214 | 0.008075494
[5 empty] | 0.02748304 | 0.1238077 | 0.003209584 |  | 0.02748304 | 0.1238077 | 0.003209584 | 0.05955507 | 0.1211023 | 0.005397416 | 0.08680661 | 0.1213659 | 0.008274536
[5 empty] | 0.02759355 | 0.1245672 | 0.003261718 |  | 0.02759355 | 0.1245672 | 0.003261718 | 0.0593607 | 0.1218453 | 0.005521631 | 0.08922168 | 0.1221105 | 0.008402159
[5 empty] | 0.02820395 | 0.1253268 | 0.003341942 |  | 0.02820395 | 0.1253268 | 0.003341942 | 0.06273261 | 0.1225882 | 0.005673963 | 0.08410542 | 0.1228551 | 0.008509856
[5 empty] | 0.02873648 | 0.1260863 | 0.003447774 |  | 0.02873648 | 0.1260863 | 0.003447774 | 0.06177864 | 0.1233312 | 0.005787802 | 0.08753459 | 0.1235997 | 0.008521028
[5 empty] | 0.0282932 | 0.1268459 | 0.00350715 |  | 0.0282932 | 0.1268459 | 0.00350715 | 0.06223829 | 0.1240741 | 0.005906178 | 0.08881384 | 0.1243442 | 0.008737749
[5 empty] | 0.0284748 | 0.1276055 | 0.003580819 |  | 0.0284748 | 0.1276055 | 0.003580819 | 0.06156046 | 0.1248171 | 0.006111208 | 0.08545871 | 0.1250888 | 0.0089258
[5 empty] | 0.02737601 | 0.128365 | 0.003642437 |  | 0.02737601 | 0.128365 | 0.003642437 | 0.06101019 | 0.1255601 | 0.006243874 | 0.08576988 | 0.1258334 | 0.008944304
[5 empty] | 0.0274253 | 0.1291246 | 0.003695692 |  | 0.0274253 | 0.1291246 | 0.003695692 | 0.05964033 | 0.126303 | 0.006397965 | 0.08490861 | 0.126578 | 0.009145452
[5 empty] | 0.02831824 | 0.1298841 | 0.00374496 |  | 0.02831824 | 0.1298841 | 0.00374496 | 0.06136432 | 0.127046 | 0.006608151 | 0.08636739 | 0.1273225 | 0.009235368
[5 empty] | 0.02822751 | 0.1306437 | 0.00382403 |  | 0.02822751 | 0.1306437 | 0.00382403 | 0.06050136 | 0.1277889 | 0.006759517 | 0.08249172 | 0.1280671 | 0.009336986
[5 empty] | 0.02804333 | 0.1314032 | 0.003892091 |  | 0.02804333 | 0.1314032 | 0.003892091 | 0.06027022 | 0.1285319 | 0.006869935 | 0.08529875 | 0.1288117 | 0.009521359
[5 empty] | 0.02815621 | 0.1321628 | 0.00395007 |  | 0.02815621 | 0.1321628 | 0.00395007 | 0.05791873 | 0.1292749 | 0.00702483 | 0.08861077 | 0.1295563 | 0.009646114
[5 empty] | 0.02783201 | 0.1329223 | 0.004045826 |  | 0.02783201 | 0.1329223 | 0.004045826 | 0.05819411 | 0.1300178 | 0.007261204 | 0.08699376 | 0.1303008 | 0.00971072
[5 empty] | 0.02741435 | 0.1336819 | 0.00411151 |  | 0.02741435 | 0.1336819 | 0.00411151 | 0.06123938 | 0.1307608 | 0.00741244 | 0.084408 | 0.1310454 | 0.009925086
[5 empty] | 0.02826242 | 0.1344415 | 0.004209019 |  | 0.02826242 | 0.1344415 | 0.004209019 | 0.06006714 | 0.1315037 | 0.007509738 | 0.08786138 | 0.13179 | 0.01002181
[5 empty] | 0.02854066 | 0.135201 | 0.004250195 |  | 0.02854066 | 0.135201 | 0.004250195 | 0.05766 | 0.1322467 | 0.007723505 | 0.08528259 | 0.1325346 | 0.01009396
[5 empty] | 0.02740524 | 0.1359606 | 0.004363673 |  | 0.02740524 | 0.1359606 | 0.004363673 | 0.05990694 | 0.1329896 | 0.007945228 | 0.08374678 | 0.1332792 | 0.01037888
[5 empty] | 0.02859047 | 0.1367201 | 0.004402086 |  | 0.02859047 | 0.1367201 | 0.004402086 | 0.05804799 | 0.1337326 | 0.008208468 | 0.08506285 | 0.1340237 | 0.01048889
[5 empty] | 0.02816666 | 0.1374797 | 0.004472177 |  | 0.02816666 | 0.1374797 | 0.004472177 | 0.06039864 | 0.1344756 | 0.008287592 | 0.08370117 | 0.1347683 | 0.01051248
[5 empty] | 0.02808699 | 0.1382392 | 0.004523154 |  | 0.02808699 | 0.1382392 | 0.004523154 | 0.05820788 | 0.1352185 | 0.008505894 | 0.08783676 | 0.1355129 | 0.01073759
[5 empty] | 0.027953 | 0.1389988 | 0.004590177 |  | 0.027953 | 0.1389988 | 0.004590177 | 0.06116411 | 0.1359615 | 0.008664586 | 0.08614619 | 0.1362575 | 0.01072754
[5 empty] | 0.02881197 | 0.1397584 | 0.004677352 |  | 0.02881197 | 0.1397584 | 0.004677352 | 0.05847485 | 0.1367044 | 0.008874358 | 0.08174646 | 0.137002 | 0.01095721
[5 empty] | 0.0287492 | 0.1405179 | 0.004760259 |  | 0.0287492 | 0.1405179 | 0.004760259 | 0.05829587 | 0.1374474 | 0.009049972 | 0.08354564 | 0.1377466 | 0.01102044
[5 empty] | 0.02890574 | 0.1412775 | 0.004870313 |  | 0.02890574 | 0.1412775 | 0.004870313 | 0.05955873 | 0.1381904 | 0.009412045 | 0.08440988 | 0.1384912 | 0.0112894
[5 empty] | 0.02827314 | 0.142037 | 0.00496027 |  | 0.02827314 | 0.142037 | 0.00496027 | 0.05848341 | 0.1389333 | 0.009519339 | 0.08785469 | 0.1392358 | 0.01136388
[5 empty] | 0.028196 | 0.1427966 | 0.005065822 |  | 0.028196 | 0.1427966 | 0.005065822 | 0.05788971 | 0.1396763 | 0.009677389 | 0.083904 | 0.1399803 | 0.01158027
[5 empty] | 0.02752501 | 0.1435561 | 0.005099188 |  | 0.02752501 | 0.1435561 | 0.005099188 | 0.05698451 | 0.1404192 | 0.01004324 | 0.08645042 | 0.1407249 | 0.0115547
[5 empty] | 0.02863746 | 0.1443157 | 0.005203388 |  | 0.02863746 | 0.1443157 | 0.005203388 | 0.05818633 | 0.1411622 | 0.01023981 | 0.08484933 | 0.1414695 | 0.01178113
[5 empty] | 0.02817069 | 0.1450753 | 0.005280981 |  | 0.02817069 | 0.1450753 | 0.005280981 | 0.05992969 | 0.1419052 | 0.01050563 | 0.08686576 | 0.1422141 | 0.0118221
[5 empty] | 0.0287291 | 0.1458348 | 0.005323137 |  | 0.0287291 | 0.1458348 | 0.005323137 | 0.05933968 | 0.1426481 | 0.01074704 | 0.08339687 | 0.1429586 | 0.01187769
[5 empty] | 0.02865444 | 0.1465944 | 0.005460534 |  | 0.02865444 | 0.1465944 | 0.005460534 | 0.05731452 | 0.1433911 | 0.0109535 | 0.08264174 | 0.1437032 | 0.01211068
[5 empty] | 0.02865072 | 0.1473539 | 0.005525579 |  | 0.02865072 | 0.1473539 | 0.005525579 | 0.05797645 | 0.144134 | 0.01106927 | 0.08453296 | 0.1444478 | 0.01219635
[5 empty] | 0.02842841 | 0.1481135 | 0.005667067 |  | 0.02842841 | 0.1481135 | 0.005667067 | 0.05795225 | 0.144877 | 0.01134571 | 0.08692884 | 0.1451924 | 0.01247493
[5 empty] | 0.02836312 | 0.148873 | 0.005721381 |  | 0.02836312 | 0.148873 | 0.005721381 | 0.05749231 | 0.1456199 | 0.01160543 | 0.08628286 | 0.1459369 | 0.01236427
[5 empty] | 0.02829056 | 0.1496326 | 0.005821108 |  | 0.02829056 | 0.1496326 | 0.005821108 | 0.05695051 | 0.1463629 | 0.01189786 | 0.08262872 | 0.1466815 | 0.01269493
[5 empty] | 0.02875884 | 0.1503921 | 0.00582371 |  | 0.02875884 | 0.1503921 | 0.00582371 | 0.05776051 | 0.1471059 | 0.01197685 | 0.08456486 | 0.1474261 | 0.01269316
[5 empty] | 0.02761451 | 0.1511517 | 0.00593716416 |  | 0.02761451 | 0.1511517 | 0.00593716416 | 0.05724166 | 0.1478488 | 0.01217667528 | 0.08677152 | 0.1481707 | 0.01275800916