## 1
Общество с ограниченной ответственностью "Инженерная геология" (ООО "ИнжГео") | [10 empty] | Общество с ограниченной ответственностью "Инженерная геология" (ООО "ИнжГео")
Юр. адрес: 117279, г. Москва, ул. Миклухо-Маклая, 36 а, этаж 5, пом. XXIII к. 76-84 | [10 empty] | Юр. адрес: 117279, г. Москва, ул. Миклухо-Маклая, 36 а, этаж 5, пом. XXIII к. 76-84 | [9 empty] | нагр |  |  | X0 | Y0 | R |  | нагр |  |  |  | X0 | Y0 | R | нагр |  |  |  | X0 | Y0 | R |  | нагр |  |  |  | X0 | Y0 | R
Телефон/факс +7 (495) 132-30-00, Адрес электронной почты inbox@inj-geo.ru | [10 empty] | Телефон/факс +7 (495) 132-30-00, Адрес электронной почты inbox@inj-geo.ru | [13 empty] | 0 | [7 empty] | 0 | [6 empty] | 0 | [7 empty] | 0
[21 empty] | девиатор | [6 empty] | девиатор | [6 empty] | девиатор | [7 empty] | девиатор
Испытательная лаборатория ООО «ИнжГео» | [10 empty] | Испытательная лаборатория ООО «ИнжГео» | [9 empty] | x0 | Угол | X | Y |  |  |  | x0 |  | Угол | X | Y |  |  | x0 |  | Угол | X | Y |  |  |  | x0 |  | Угол | X | Y
Адрес места осуществления деятельности лаборатории: г. Москва, просп. Вернадского, д. 51, стр. 1 | [10 empty] | Адрес места осуществления деятельности лаборатории: г. Москва, просп. Вернадского, д. 51, стр. 1 | [10 empty] | 0 | [7 empty] | 0 | [6 empty] | 0 | [7 empty] | 0
Телефон +7(910)4557682, E-mail: slg85@mail.ru | [10 empty] | Телефон +7(910)4557682, E-mail: slg85@mail.ru | [10 empty] | 5 | [7 empty] | 5 | [6 empty] | 5 | [7 empty] | 5
[22 empty] | 10 | [7 empty] | 10 | [6 empty] | 10 | [7 empty] | 10
Протокол испытаний № 13-63/34 от 02-12-2022 | [21 empty] | 15 | [7 empty] | 15 | [6 empty] | 15 | [7 empty] | 15
Наименование и адрес заказчика: Переход трубопровода через р. Енисей | [21 empty] | 20 | [7 empty] | 20 | [6 empty] | 20 | [7 empty] | 20
Наименование объекта: ООО Регионстрой | [21 empty] | 25 | [7 empty] | 25 | [6 empty] | 25 | [7 empty] | 25
Наименование используемого метода/методики: ГОСТ 12248.4-2020 | [21 empty] | 30 | [7 empty] | 30 | [6 empty] | 30 | [7 empty] | 30
Условия проведения испытания: температура окружающей среды (18 - 25)0С, влажность воздуха (40 - 75)% | [21 empty] | 35 | [7 empty] | 35 | [6 empty] | 35 | [7 empty] | 35
Дата получение объекта подлежащего испытаниям: 05-11-2022 | [21 empty] | 40 | [7 empty] | 40 | [6 empty] | 40 | [7 empty] | 40
Дата испытания: 25.10.2022-19.11.2034 | [21 empty] | 45 | [7 empty] | 45 | [6 empty] | 45 | [7 empty] | 45
Испытание грунтов методом трехосного сжатия | [10 empty] | Испытание грунтов методом трехосного сжатия | [10 empty] | 50 | [7 empty] | 50 | [6 empty] | 50 | [7 empty] | 50
Лабораторный номер: |  | 1069 | [5 empty] | We, % = | 0.55399932 |  | Лабораторный номер: | [6 empty] | We, % = |  |  |  | 55 | [7 empty] | 55 | [6 empty] | 55 | [7 empty] | 55
Номер скважины: |  | BH-003 | [5 empty] | ρ, г/см3 = |  |  | Номер скважины: | [6 empty] | ρ, г/см3 = |  |  |  | 60 | [7 empty] | 60 | [6 empty] | 60 | [7 empty] | 60
Глубина отбора, м: |  | 2.1 | [5 empty] | ρs, г/см3 = | 2.72 |  | Глубина отбора, м: | [6 empty] | ρs, г/см3 = |  |  |  | 65 | [7 empty] | 65 | [6 empty] | 65 | [7 empty] | 65
Наименование грунта: |  | Суглинок, после оттаивания текучий, тяжелый песчанистый | [5 empty] | e, д.е. = |  |  | Наименование грунта: | [6 empty] | e, д.е. = |  |  |  | 70 | [7 empty] | 70 | [6 empty] | 70 | [7 empty] | 70
Схема проведения опыта: |  | КД | [5 empty] | IL, д.е. = | 2.864 |  | Схема проведения опыта: | [6 empty] | IL, д.е. = |  |  |  | 75 | [7 empty] | 75 | [6 empty] | 75 | [7 empty] | 75
Результаты испытаний | [10 empty] | Результаты испытаний | [10 empty] | 80 | [7 empty] | 80 | [6 empty] | 80 | [7 empty] | 80
[22 empty] | 85 | [7 empty] | 85 | [6 empty] | 85 | [7 empty] | 85
[22 empty] | 90 | [7 empty] | 90 | [6 empty] | 90 | [7 empty] | 90
[22 empty] | 95 | [7 empty] | 95 | [6 empty] | 95 | [7 empty] | 95
[22 empty] | 100 | [7 empty] | 100 | [6 empty] | 100 | [7 empty] | 100
[22 empty] | 105 | [7 empty] | 105 | [6 empty] | 105 | [7 empty] | 105
[22 empty] | 110 | [7 empty] | 110 | [6 empty] | 110 | [7 empty] | 110
[22 empty] | 115 | [7 empty] | 115 | [6 empty] | 115 | [7 empty] | 115
[22 empty] | 120 | [7 empty] | 120 | [6 empty] | 120 | [7 empty] | 120
[22 empty] | 125 | [7 empty] | 125 | [6 empty] | 125 | [7 empty] | 125
[22 empty] | 130 | [7 empty] | 130 | [6 empty] | 130 | [7 empty] | 130
[22 empty] | 135 | [7 empty] | 135 | [6 empty] | 135 | [7 empty] | 135
[22 empty] | 140 | [7 empty] | 140 | [6 empty] | 140 | [7 empty] | 140
[22 empty] | 145 | [7 empty] | 145 | [6 empty] | 145 | [7 empty] | 145
[22 empty] | 150 | [7 empty] | 150 | [6 empty] | 150 | [7 empty] | 150
[22 empty] | 155 | [7 empty] | 155 | [6 empty] | 155 | [7 empty] | 155
[22 empty] | 160 | [7 empty] | 160 | [6 empty] | 160 | [7 empty] | 160
[22 empty] | 165 | [7 empty] | 165 | [6 empty] | 165 | [7 empty] | 165
[22 empty] | 170 | [7 empty] | 170 | [6 empty] | 170 | [7 empty] | 170
[22 empty] | 175 | [7 empty] | 175 | [6 empty] | 175 | [7 empty] | 175
[22 empty] | 180 | [7 empty] | 180 | [6 empty] | 180 | [7 empty] | 180
[13 empty] | Давление в камере, Мпа σ3 | Вертикальная нагрузка, Мпа σ1 | Поровое давление, Мпа u
[13 empty] | 0.05 | 0.08493633 | [5 empty] | 1 | [6 empty] | σ3,кПа | σ1,кПа | u, кПа |  |  |  | 4
[13 empty] | 0.15 | 0.2220252 | [27 empty] | δ3, Мпа | δ1-δ3, МПа | δ1, МПа | δ1, КПа
[13 empty] | 0.25 | 0.3591141 | [21 empty] | С, МПа:
φ, град:
E, Мпа
[27 empty] | x | 0
[27 empty] | y |  |  |  | С, кПа | φ,°
Эффективные значения угла внутреннего трения и удельного сцепления ϕ', С'
[13 empty] | ϕ', град. = | 9
[13 empty] | С', МПа = | 0.007
|  | K0, д.е. | 0.8435655 | Эффективное напряжение, Мпа: |  |  |  |  | 0.04217828
|  | Модуль деформации E0, МПа: |  | Точки нахождения модуля Е0, Мпа (полное напряжение): |  |  |  |  | 0.04217828 | 0.05248449
|  | Модуль деформации E50, МПа: |  | qmax Давление при разрушении образца, Мпа (девиатор): |  |  |  |  | 0.03493633
|  | Коэф. Поперечной деформации, ϑ: |  | 0,5 qmax, Мпа (девиатор): |  |  |  |  | 0.01746816
| Начальник исп. лаборатории: | [6 empty] | Семиколенова Л.Г. |  |  |  |  | Начальник исп. лаборатории: |  |  |  |  | Семиколенова Л.Г.
Лист 1 , всего листов 2 | [11 empty] | Лист 2 , всего листов 2
Частичное воспроизведение протокола испытаний без письменного разрешения ООО «ИнжГео» ЗАПРЕЩАЕТСЯ | [11 empty] | Частичное воспроизведение протокола испытаний без письменного разрешения ООО «ИнжГео» ЗАПРЕЩАЕТСЯ
E0 |  |  | E50 |  | Деформация |  |  |  | Первая прочность |  |  | Вторая прочность |  |  | Третья прочность |  |  |  | К Пуассона
devE0 | epsE0 |  | dev50 | epsE50 | dev | eps | ev |  | dev1 | eps1 | ev1 | dev1 | eps1 | ev2 | dev1 | eps1 | ev3 | Глины
0.01030622 | 0.000687076 |  | 0.01746816 | 0.001746803 | 0 | 0 | 0 |  | 0 | 0 | 0 | 0 | 0 | 0 | 0 | 0 | 0 | < 0 | 0,20-0,30
[5 empty] | 0.01030622 | 0.000687076 | -0.00160975 |  | 0.01030622 | 0.000687076 | -0.00160975 | 0.0180063 | 0.0004041788 | -0.01864716 | 0.05455704 | 0.001124879 | -0.02776072 | 0-0,25 | 0,30-0,38
Секущая модуля Е0 |  |  | Линия Q max |  | 0.01746816 | 0.001746803 | -0.03687591 |  | 0.01746816 | 0.001746803 | -0.03687591 | 0.0360126 | 0.001212536 | -0.04238351 | 0.0567366 | 0.001544273 | -0.05774835 | 0,25< | 0,38-0,45
| 0 |  |  | 0 | 0.01820255 | 0.002253067 | -0.04259261 |  | 0.01820255 | 0.002253067 | -0.04259261 | 0.04032152 | 0.002311062 | -0.04242527 | 0.06327988 | 0.002316409 | -0.0578337 | Суглинки | 0,35-0,37
[5 empty] | 0.01917834 | 0.003004089 | -0.04182842 |  | 0.01917834 | 0.003004089 | -0.04182842 | 0.04196646 | 0.003081415 | -0.04234563 | 0.06249809 | 0.003088546 | -0.0573761 | Пески и супеси | 0,30-0,35
[5 empty] | 0.0204364 | 0.003755111 | -0.04242586 |  | 0.0204364 | 0.003755111 | -0.04242586 | 0.04341328 | 0.003851769 | -0.04188917 | 0.06677307 | 0.003860682 | -0.05688438
|  |  | Линия 0,5 Q max |  | 0.02143146 | 0.004506134 | -0.04170451 |  | 0.02143146 | 0.004506134 | -0.04170451 | 0.04373256 | 0.004622123 | -0.04139051 | 0.07231042 | 0.004632819 | -0.05612664
|  |  |  | 0 | 0.02223728 | 0.005257156 | -0.04165392 |  | 0.02223728 | 0.005257156 | -0.04165392 | 0.04543183 | 0.005392477 | -0.04108961 | 0.0737995 | 0.005404955 | -0.05663034
[5 empty] | 0.02259039 | 0.006008178 | -0.04154745 |  | 0.02259039 | 0.006008178 | -0.04154745 | 0.04770471 | 0.006162831 | -0.04064487 | 0.07444594 | 0.006177092 | -0.05565566
[5 empty] | 0.02317221 | 0.0067592 | -0.04123107 |  | 0.02317221 | 0.0067592 | -0.04123107 | 0.05033413 | 0.006933185 | -0.04008739 | 0.07671046 | 0.006949228 | -0.05498852
[5 empty] | 0.02463176 | 0.007510223 | -0.04069093 |  | 0.02463176 | 0.007510223 | -0.04069093 | 0.05182539 | 0.007703538 | -0.0401261 | 0.07978784 | 0.007721365 | -0.05385788
[5 empty] | 0.02457436 | 0.008261245 | -0.04069269 |  | 0.02457436 | 0.008261245 | -0.04069269 | 0.05188265 | 0.008473892 | -0.03899938 | 0.07896915 | 0.008493501 | -0.05384638
Коэфф. Точки |  |  |  |  | 0.02476685 | 0.009012267 | -0.04004059 |  | 0.02476685 | 0.009012267 | -0.04004059 | 0.05332299 | 0.009244246 | -0.03848072 | 0.08187129 | 0.009265638 | -0.05205239
[5 empty] | 0.02581862 | 0.009763289 | -0.03914419 |  | 0.02581862 | 0.009763289 | -0.03914419 | 0.05411109 | 0.0100146 | -0.03800368 | 0.08478377 | 0.01003777 | -0.05196095
[5 empty] | 0.02602599 | 0.01051431 | -0.03849656 |  | 0.02602599 | 0.01051431 | -0.03849656 | 0.05724639 | 0.01078495 | -0.03720823 | 0.08772015 | 0.01080991 | -0.05081376
[5 empty] | 0.0263514 | 0.01126533 | -0.03817762 |  | 0.0263514 | 0.01126533 | -0.03817762 | 0.05412516 | 0.01155531 | -0.03670605 | 0.08597504 | 0.01158205 | -0.05004517
[5 empty] | 0.02729428 | 0.01201636 | -0.03762766 |  | 0.02729428 | 0.01201636 | -0.03762766 | 0.05840645 | 0.01232566 | -0.03640382 | 0.09091162 | 0.01235418 | -0.04893987
[5 empty] | 0.02708401 | 0.01276738 | -0.03722903 |  | 0.02708401 | 0.01276738 | -0.03722903 | 0.0575539 | 0.01309602 | -0.03555956 | 0.08880417 | 0.01312632 | -0.04773258
[5 empty] | 0.02742855 | 0.0135184 | -0.03654896 |  | 0.02742855 | 0.0135184 | -0.03654896 | 0.05854242 | 0.01386637 | -0.03487681 | 0.08905985 | 0.01389846 | -0.04673377
[5 empty] | 0.02755667 | 0.01426942 | -0.03581797 |  | 0.02755667 | 0.01426942 | -0.03581797 | 0.05768283 | 0.01463672 | -0.03410481 | 0.08919037 | 0.01467059 | -0.04569759
[5 empty] | 0.02817508 | 0.01502045 | -0.03541275 |  | 0.02817508 | 0.01502045 | -0.03541275 | 0.06090631 | 0.01540708 | -0.03276984 | 0.09299768 | 0.01544273 | -0.04422182
[5 empty] | 0.02828431 | 0.01577147 | -0.03437295 |  | 0.02828431 | 0.01577147 | -0.03437295 | 0.05959783 | 0.01617743 | -0.03250767 | 0.09125018 | 0.01621487 | -0.04333544
[5 empty] | 0.02971395 | 0.01652249 | -0.03351705 |  | 0.02971395 | 0.01652249 | -0.03351705 | 0.05804001 | 0.01694778 | -0.0313457 | 0.093419 | 0.016987 | -0.04265486
[5 empty] | 0.02969924 | 0.01727351 | -0.03333179 |  | 0.02969924 | 0.01727351 | -0.03333179 | 0.06082068 | 0.01771814 | -0.03103535 | 0.0922997 | 0.01775914 | -0.04172805
[5 empty] | 0.0291121 | 0.01802453 | -0.03240987 |  | 0.0291121 | 0.01802453 | -0.03240987 | 0.05881477 | 0.01848849 | -0.02975146 | 0.09431431 | 0.01853128 | -0.04033734
[5 empty] | 0.02967795 | 0.01877556 | -0.03167896 |  | 0.02967795 | 0.01877556 | -0.03167896 | 0.06052249 | 0.01925885 | -0.02928264 | 0.09144088 | 0.01930341 | -0.03961117
[5 empty] | 0.02929453 | 0.01952658 | -0.03100556 |  | 0.02929453 | 0.01952658 | -0.03100556 | 0.06045966 | 0.0200292 | -0.02826977 | 0.09782999 | 0.02007555 | -0.0380998
[5 empty] | 0.02987642 | 0.0202776 | -0.03005067 |  | 0.02987642 | 0.0202776 | -0.03005067 | 0.06162784 | 0.02079955 | -0.02781353 | 0.09463013 | 0.02084769 | -0.03746839
[5 empty] | 0.02969464 | 0.02102862 | -0.02963438 |  | 0.02969464 | 0.02102862 | -0.02963438 | 0.06357489 | 0.02156991 | -0.02720274 | 0.09889568 | 0.02161982 | -0.03631127
[5 empty] | 0.03080181 | 0.02177965 | -0.0287249 |  | 0.03080181 | 0.02177965 | -0.0287249 | 0.06022198 | 0.02234026 | -0.0264987 | 0.09942732 | 0.02239196 | -0.03556049
[5 empty] | 0.03077974 | 0.02253067 | -0.02798821 |  | 0.03077974 | 0.02253067 | -0.02798821 | 0.06167847 | 0.02311062 | -0.02579588 | 0.09904977 | 0.02316409 | -0.03451453
[5 empty] | 0.03062345 | 0.02328169 | -0.0272979 |  | 0.03062345 | 0.02328169 | -0.0272979 | 0.06462369 | 0.02388097 | -0.02516526 | 0.09616222 | 0.02393623 | -0.03359774
[5 empty] | 0.03084269 | 0.02403271 | -0.0266445 |  | 0.03084269 | 0.02403271 | -0.0266445 | 0.06443959 | 0.02465132 | -0.02457493 | 0.09989565 | 0.02470837 | -0.0323501
[5 empty] | 0.03028435 | 0.02478373 | -0.02590805 |  | 0.03028435 | 0.02478373 | -0.02590805 | 0.06211421 | 0.02542168 | -0.02354286 | 0.1015065 | 0.0254805 | -0.03103682
[5 empty] | 0.03049974 | 0.02553476 | -0.02512548 |  | 0.03049974 | 0.02553476 | -0.02512548 | 0.06373114 | 0.02619203 | -0.02283311 | 0.09882414 | 0.02625264 | -0.0299563
[5 empty] | 0.03107095 | 0.02628578 | -0.02410768 |  | 0.03107095 | 0.02628578 | -0.02410768 | 0.06521863 | 0.02696238 | -0.02199283 | 0.09790449 | 0.02702478 | -0.02866788
[5 empty] | 0.03208159 | 0.0270368 | -0.02310648 |  | 0.03208159 | 0.0270368 | -0.02310648 | 0.06608257 | 0.02773274 | -0.02099929 | 0.09889454 | 0.02779691 | -0.02690555
[5 empty] | 0.03175412 | 0.02778782 | -0.0221921 |  | 0.03175412 | 0.02778782 | -0.0221921 | 0.0634632 | 0.02850309 | -0.01992714 | 0.09886196 | 0.02856905 | -0.02600156
[5 empty] | 0.03105379 | 0.02853885 | -0.02120163 |  | 0.03105379 | 0.02853885 | -0.02120163 | 0.06425009 | 0.02927345 | -0.01913529 | 0.09769751 | 0.02934119 | -0.02448484
[5 empty] | 0.03168365 | 0.02928987 | -0.0199051 |  | 0.03168365 | 0.02928987 | -0.0199051 | 0.06533452 | 0.0300438 | -0.01818624 | 0.09946696 | 0.03011332 | -0.02314251
[5 empty] | 0.03272323 | 0.03004089 | -0.01901764 |  | 0.03272323 | 0.03004089 | -0.01901764 | 0.06786097 | 0.03081415 | -0.01720368 | 0.1021084 | 0.03088546 | -0.02152769
[5 empty] | 0.03256974 | 0.03079191 | -0.0178846 |  | 0.03256974 | 0.03079191 | -0.0178846 | 0.06807644 | 0.03158451 | -0.01643447 | 0.09887181 | 0.0316576 | -0.02022315
[5 empty] | 0.03285718 | 0.03154294 | -0.01659376 |  | 0.03285718 | 0.03154294 | -0.01659376 | 0.06789646 | 0.03235486 | -0.0153442 | 0.1026946 | 0.03242973 | -0.01857522
[5 empty] | 0.03275351 | 0.03229396 | -0.01511064 |  | 0.03275351 | 0.03229396 | -0.01511064 | 0.06757929 | 0.03312522 | -0.01423392 | 0.1053871 | 0.03320187 | -0.01727113
[5 empty] | 0.03204129 | 0.03304498 | -0.01405748 |  | 0.03204129 | 0.03304498 | -0.01405748 | 0.06502055 | 0.03389557 | -0.01323726 | 0.10331 | 0.03397401 | -0.01558381
[5 empty] | 0.03258264 | 0.033796 | -0.0125759 |  | 0.03258264 | 0.033796 | -0.0125759 | 0.06544525 | 0.03466592 | -0.01242222 | 0.1014645 | 0.03474614 | -0.01411751
[5 empty] | 0.03330433 | 0.03454702 | -0.01129739 |  | 0.03330433 | 0.03454702 | -0.01129739 | 0.06895163 | 0.03543628 | -0.01122374 | 0.1051564 | 0.03551828 | -0.01257262
[5 empty] | 0.0334002 | 0.03529805 | -0.009989245 |  | 0.0334002 | 0.03529805 | -0.009989245 | 0.06588519 | 0.03620663 | -0.01030603 | 0.1025428 | 0.03629042 | -0.01130287
[5 empty] | 0.03320029 | 0.03604907 | -0.008724191 |  | 0.03320029 | 0.03604907 | -0.008724191 | 0.06722873 | 0.03697698 | -0.009246637 | 0.1023222 | 0.03706255 | -0.009727054
[5 empty] | 0.03373784 | 0.03680009 | -0.007376616 |  | 0.03373784 | 0.03680009 | -0.007376616 | 0.06811 | 0.03774734 | -0.008191255 | 0.1060979 | 0.03783469 | -0.008173803
[5 empty] | 0.03321096 | 0.03755111 | -0.006070644 |  | 0.03321096 | 0.03755111 | -0.006070644 | 0.07003447 | 0.03851769 | -0.007212144 | 0.1053243 | 0.03860682 | -0.006820141
[5 empty] | 0.0343934 | 0.03830214 | -0.00484442 |  | 0.0343934 | 0.03830214 | -0.00484442 | 0.07066555 | 0.03928805 | -0.006278147 | 0.1030095 | 0.03937896 | -0.00534313
[5 empty] | 0.03377236 | 0.03905316 | -0.003544909 |  | 0.03377236 | 0.03905316 | -0.003544909 | 0.07076506 | 0.0400584 | -0.005263074 | 0.1091433 | 0.0401511 | -0.003969432
[5 empty] | 0.03344669 | 0.03980418 | -0.002260421 |  | 0.03344669 | 0.03980418 | -0.002260421 | 0.06792088 | 0.04082875 | -0.004195458 | 0.1053087 | 0.04092323 | -0.002537625
[5 empty] | 0.0337284 | 0.0405552 | -0.001024317 |  | 0.0337284 | 0.0405552 | -0.001024317 | 0.06861675 | 0.04159911 | -0.003251916 | 0.1074759 | 0.04169537 | -0.001175721
[5 empty] | 0.03353444 | 0.04130622 | 0.0001746123 |  | 0.03353444 | 0.04130622 | 0.0001746123 | 0.07062354 | 0.04236946 | -0.0023087 | 0.1049639 | 0.04246751 | 0.0001633126
[5 empty] | 0.03362101 | 0.04205725 | 0.001337257 |  | 0.03362101 | 0.04205725 | 0.001337257 | 0.07016503 | 0.04313981 | -0.00133586 | 0.1032564 | 0.04323964 | 0.001462326
[5 empty] | 0.03506809 | 0.04280827 | 0.002465696 |  | 0.03506809 | 0.04280827 | 0.002465696 | 0.07051156 | 0.04391017 | -0.000409461 | 0.1066034 | 0.04401178 | 0.002727102
[5 empty] | 0.03422541 | 0.04355929 | 0.003512462 |  | 0.03422541 | 0.04355929 | 0.003512462 | 0.07140098 | 0.04468052 | 0.0004959515 | 0.1069772 | 0.04478392 | 0.003958879
[5 empty] | 0.03479448 | 0.04431031 | 0.004586694 |  | 0.03479448 | 0.04431031 | 0.004586694 | 0.06827425 | 0.04545088 | 0.001371504 | 0.1093046 | 0.04555605 | 0.005116839
[5 empty] | 0.033803 | 0.04506134 | 0.005495557 |  | 0.033803 | 0.04506134 | 0.005495557 | 0.07046988 | 0.04622123 | 0.002235149 | 0.1066503 | 0.04632819 | 0.006293649
[5 empty] | 0.03541005 | 0.04581236 | 0.006417141 |  | 0.03541005 | 0.04581236 | 0.006417141 | 0.07087342 | 0.04699158 | 0.003093181 | 0.1092404 | 0.04710033 | 0.007380868
[5 empty] | 0.03513354 | 0.04656338 | 0.007325165 |  | 0.03513354 | 0.04656338 | 0.007325165 | 0.07228476 | 0.04776194 | 0.003907506 | 0.1097434 | 0.04787246 | 0.008406662
[5 empty] | 0.03458769 | 0.0473144 | 0.008020756 |  | 0.03458769 | 0.0473144 | 0.008020756 | 0.07024302 | 0.04853229 | 0.004638006 | 0.1086215 | 0.0486446 | 0.009303533
[5 empty] | 0.03467065 | 0.04806543 | 0.008702611 |  | 0.03467065 | 0.04806543 | 0.008702611 | 0.0700913 | 0.04930265 | 0.005432711 | 0.1087394 | 0.04941674 | 0.0102627
[5 empty] | 0.03397529 | 0.04881645 | 0.009387851 |  | 0.03397529 | 0.04881645 | 0.009387851 | 0.07331503 | 0.050073 | 0.00610453 | 0.1088438 | 0.05018887 | 0.01098773
[5 empty] | 0.03441832 | 0.04956747 | 0.009869244 |  | 0.03441832 | 0.04956747 | 0.009869244 | 0.07157617 | 0.05084335 | 0.006753779 | 0.1065677 | 0.05096101 | 0.01184598
[5 empty] | 0.03421828 | 0.05031849 | 0.0103668 |  | 0.03421828 | 0.05031849 | 0.0103668 | 0.06938381 | 0.05161371 | 0.007389277 | 0.1116659 | 0.05173315 | 0.01247282
[5 empty] | 0.03509812 | 0.05106951 | 0.01053293 |  | 0.03509812 | 0.05106951 | 0.01053293 | 0.07209829 | 0.05238406 | 0.00793176 | 0.1093254 | 0.05250528 | 0.01324466
[5 empty] | 0.03439166 | 0.05182054 | 0.01085293 |  | 0.03439166 | 0.05182054 | 0.01085293 | 0.07261209 | 0.05315441 | 0.008454973 | 0.1100203 | 0.05327742 | 0.01364892
[5 empty] | 0.03493633 | 0.05257156 | 0.01097813 |  | 0.03493633 | 0.05257156 | 0.01097813 | 0.07149873 | 0.05392477 | 0.009048254 | 0.1102703 | 0.05404955 | 0.01407118
[5 empty] | 0.03459653 | 0.05332258 | 0.01090622 |  | 0.03459653 | 0.05332258 | 0.01090622 | 0.06957694 | 0.05469512 | 0.009422252 | 0.1083517 | 0.05482169 | 0.01461163
[5 empty] | 0.03528378 | 0.0540736 | 0.01105652 |  | 0.03528378 | 0.0540736 | 0.01105652 | 0.07347902 | 0.05546548 | 0.009841465 | 0.1099011 | 0.05559383 | 0.014676
[5 empty] | 0.03489154 | 0.05482463 | 0.01099267 |  | 0.03489154 | 0.05482463 | 0.01099267 | 0.07406749 | 0.05623583 | 0.01012129 | 0.1091141 | 0.05636596 | 0.01498606
[5 empty] | 0.03522891 | 0.05557565 | 0.01078824 |  | 0.03522891 | 0.05557565 | 0.01078824 | 0.07218304 | 0.05700618 | 0.01043676 | 0.1062047 | 0.0571381 | 0.01499603
[5 empty] | 0.03494546 | 0.05632667 | 0.01093141 |  | 0.03494546 | 0.05632667 | 0.01093141 | 0.07386202 | 0.05777654 | 0.01063372 | 0.1096873 | 0.05791024 | 0.01488957
[5 empty] | 0.03470368 | 0.05707769 | 0.01063537 |  | 0.03470368 | 0.05707769 | 0.01063537 | 0.07053656 | 0.05854689 | 0.01084973 | 0.1069879 | 0.05868237 | 0.01479969
[5 empty] | 0.03459698 | 0.05782871 | 0.01065006 |  | 0.03459698 | 0.05782871 | 0.01065006 | 0.0720252 | 0.05931725 | 0.01095624 | 0.1086288 | 0.05945451 | 0.01484183
[5 empty] | 0.03521975 | 0.05857974 | 0.01045207 |  | 0.03521975 | 0.05857974 | 0.01045207 | 0.07129239 | 0.0600876 | 0.01100357 | 0.1071766 | 0.06022665 | 0.01482564
[5 empty] | 0.03469535 | 0.05933076 | 0.0103877 |  | 0.03469535 | 0.05933076 | 0.0103877 | 0.0701797 | 0.06085795 | 0.01089263 | 0.1107467 | 0.06099878 | 0.01467445
[5 empty] | 0.03536733 | 0.06008178 | 0.01016914 |  | 0.03536733 | 0.06008178 | 0.01016914 | 0.07218995 | 0.06162831 | 0.01099137 | 0.1118343 | 0.06177092 | 0.01434067
[5 empty] | 0.03513851 | 0.0608328 | 0.01013433 |  | 0.03513851 | 0.0608328 | 0.01013433 | 0.07081826 | 0.06239866 | 0.01082357 | 0.1055216 | 0.06254306 | 0.01401283
[5 empty] | 0.03409404 | 0.06158383 | 0.009932169 |  | 0.03409404 | 0.06158383 | 0.009932169 | 0.07263608 | 0.06316901 | 0.01077395 | 0.1074259 | 0.06331519 | 0.01392457
[5 empty] | 0.03439849 | 0.06233485 | 0.009661856 |  | 0.03439849 | 0.06233485 | 0.009661856 | 0.07366966 | 0.06393937 | 0.01053717 | 0.1055208 | 0.06408733 | 0.01349836
[5 empty] | 0.03549129 | 0.06308587 | 0.009483487 |  | 0.03549129 | 0.06308587 | 0.009483487 | 0.07008056 | 0.06470972 | 0.01031674 | 0.1075237 | 0.06485947 | 0.01333889
[5 empty] | 0.03555628 | 0.06383689 | 0.009406975 |  | 0.03555628 | 0.06383689 | 0.009406975 | 0.07336378 | 0.06548008 | 0.01012586 | 0.109486 | 0.0656316 | 0.01277354
[5 empty] | 0.03503505 | 0.06458791 | 0.009133527 |  | 0.03503505 | 0.06458791 | 0.009133527 | 0.07022899 | 0.06625043 | 0.009859257 | 0.1059541 | 0.06640374 | 0.01247309
[5 empty] | 0.03495426 | 0.06533894 | 0.008986814 |  | 0.03495426 | 0.06533894 | 0.008986814 | 0.06966181 | 0.06702078 | 0.009518296 | 0.1052172 | 0.06717588 | 0.01207332
[5 empty] | 0.03496598 | 0.06608996 | 0.008683181 |  | 0.03496598 | 0.06608996 | 0.008683181 | 0.06970968 | 0.06779114 | 0.009282994 | 0.1084221 | 0.06794801 | 0.01186837
[5 empty] | 0.03498536 | 0.06684098 | 0.008450527501 |  | 0.03498536 | 0.06684098 | 0.008450527501 | 0.07037224 | 0.06856149 | 0.009028661 | 0.1069958 | 0.06872015 | 0.01130191
[5 empty] | 0.03561438 | 0.067592 | 0.008262277 |  | 0.03561438 | 0.067592 | 0.008262277 | 0.07016473 | 0.06933185 | 0.008646344 | 0.1087572 | 0.06949228 | 0.0108948
[5 empty] | 0.03537772 | 0.06834303 | 0.008102875 |  | 0.03537772 | 0.06834303 | 0.008102875 | 0.07159071 | 0.0701022 | 0.00824882 | 0.1076463 | 0.07026442 | 0.0105826
[5 empty] | 0.03508949 | 0.06909405 | 0.007790653 |  | 0.03508949 | 0.06909405 | 0.007790653 | 0.07006608 | 0.07087255 | 0.007960475 | 0.1110122 | 0.07103656 | 0.01005554
[5 empty] | 0.03459721 | 0.06984507 | 0.007596276 |  | 0.03459721 | 0.06984507 | 0.007596276 | 0.06984313 | 0.07164291 | 0.007592222 | 0.1069917 | 0.07180869 | 0.009546744
[5 empty] | 0.03507008 | 0.07059609 | 0.007339837 |  | 0.03507008 | 0.07059609 | 0.007339837 | 0.06972607 | 0.07241326 | 0.007145785 | 0.1058711 | 0.07258083 | 0.009216166
[5 empty] | 0.03448324 | 0.07134712 | 0.007019354 |  | 0.03448324 | 0.07134712 | 0.007019354 | 0.06995814 | 0.07318361 | 0.006836473 | 0.1097617 | 0.07335297 | 0.008798773
[5 empty] | 0.03452247 | 0.07209814 | 0.006806032 |  | 0.03452247 | 0.07209814 | 0.006806032 | 0.07301402 | 0.07395397 | 0.006421598 | 0.1096367 | 0.0741251 | 0.00824121
[5 empty] | 0.03389211 | 0.07284916 | 0.006494185 |  | 0.03389211 | 0.07284916 | 0.006494185 | 0.06872957 | 0.07472432 | 0.006021179 | 0.1078618 | 0.07489724 | 0.007834206
[5 empty] | 0.03487775 | 0.07360018 | 0.006252256 |  | 0.03487775 | 0.07360018 | 0.006252256 | 0.07212769 | 0.07549468 | 0.005620237 | 0.1074087 | 0.07566938 | 0.007490082
[5 empty] | 0.03523596 | 0.0743512 | 0.006101687 |  | 0.03523596 | 0.0743512 | 0.006101687 | 0.06845769 | 0.07626503 | 0.005284571 | 0.1089205 | 0.07644151 | 0.006981088
[5 empty] | 0.03375763 | 0.07510223 | 0.005852943 |  | 0.03375763 | 0.07510223 | 0.005852943 | 0.06968343 | 0.07703538 | 0.004927555 | 0.10957 | 0.07721365 | 0.00655367
[5 empty] | 0.03424119 | 0.07585325 | 0.005525775 |  | 0.03424119 | 0.07585325 | 0.005525775 | 0.07222657 | 0.07780574 | 0.004528395 | 0.1091791 | 0.07798579 | 0.006242646
[5 empty] | 0.03494346 | 0.07660427 | 0.005325429 |  | 0.03494346 | 0.07660427 | 0.005325429 | 0.07062225 | 0.07857609 | 0.004165691 | 0.1109661 | 0.07875792 | 0.005804123
[5 empty] | 0.03403878 | 0.07735529 | 0.005039961 |  | 0.03403878 | 0.07735529 | 0.005039961 | 0.06851021 | 0.07934645 | 0.003796343 | 0.1049588 | 0.07953006 | 0.005447468
[5 empty] | 0.03424907 | 0.07810632 | 0.004826839 |  | 0.03424907 | 0.07810632 | 0.004826839 | 0.07075375 | 0.0801168 | 0.003520014 | 0.1097412 | 0.0803022 | 0.005070637
[5 empty] | 0.03486383 | 0.07885734 | 0.004637654 |  | 0.03486383 | 0.07885734 | 0.004637654 | 0.06848431 | 0.08088715 | 0.003225506 | 0.1064111 | 0.08107433 | 0.004767596
[5 empty] | 0.03365368 | 0.07960836 | 0.004399125 |  | 0.03365368 | 0.07960836 | 0.004399125 | 0.06968675 | 0.08165751 | 0.002957325 | 0.1098637 | 0.08184647 | 0.004475222
[5 empty] | 0.03413158 | 0.08035938 | 0.004213954 |  | 0.03413158 | 0.08035938 | 0.004213954 | 0.06831594 | 0.08242786 | 0.002705072 | 0.1097427 | 0.08261861 | 0.004219226
[5 empty] | 0.0337815 | 0.0811104 | 0.003980721 |  | 0.0337815 | 0.0811104 | 0.003980721 | 0.0704557 | 0.08319821 | 0.002432425 | 0.1075143 | 0.08339074 | 0.003954498
[5 empty] | 0.03433333 | 0.08186143 | 0.00380629 |  | 0.03433333 | 0.08186143 | 0.00380629 | 0.06833605 | 0.08396857 | 0.002237751 | 0.1061411 | 0.08416288 | 0.003796605
[5 empty] | 0.03490925 | 0.08261245 | 0.00359207 |  | 0.03490925 | 0.08261245 | 0.00359207 | 0.06775134 | 0.08473892 | 0.002082117 | 0.1093299 | 0.08493501 | 0.003566191
[5 empty] | 0.03400063 | 0.08336347 | 0.003437332 |  | 0.03400063 | 0.08336347 | 0.003437332 | 0.06795407 | 0.08550928 | 0.00193833 | 0.1086653 | 0.08570715 | 0.003463953
[5 empty] | 0.03427977 | 0.08411449 | 0.0032472 |  | 0.03427977 | 0.08411449 | 0.0032472 | 0.06681991 | 0.08627963 | 0.001853776 | 0.1088541 | 0.08647929 | 0.003332835
[5 empty] | 0.03427999 | 0.08486552 | 0.003110891 |  | 0.03427999 | 0.08486552 | 0.003110891 | 0.0674793 | 0.08704998 | 0.00181269 | 0.1033071 | 0.08725142 | 0.003292574
[5 empty] | 0.03442251 | 0.08561654 | 0.002983146 |  | 0.03442251 | 0.08561654 | 0.002983146 | 0.0694258 | 0.08782034 | 0.001779189 | 0.1090826 | 0.08802356 | 0.003261858
[5 empty] | 0.03355438 | 0.08636756 | 0.002811605 |  | 0.03355438 | 0.08636756 | 0.002811605 | 0.06876937 | 0.08859069 | 0.001791718 | 0.1038331 | 0.0887957 | 0.003264947
[5 empty] | 0.03420853 | 0.08711858 | 0.002749377 |  | 0.03420853 | 0.08711858 | 0.002749377 | 0.06871076 | 0.08936105 | 0.001794178 | 0.1064422 | 0.08956783 | 0.003277944
[5 empty] | 0.03467636 | 0.08786961 | 0.002639029 |  | 0.03467636 | 0.08786961 | 0.002639029 | 0.07003506 | 0.0901314 | 0.001809471 | 0.107054 | 0.09033997 | 0.003282921
[5 empty] | 0.03432784 | 0.08862063 | 0.002519058 |  | 0.03432784 | 0.08862063 | 0.002519058 | 0.06829938 | 0.09090175 | 0.001851453 | 0.1076988 | 0.09111211 | 0.003285385
[5 empty] | 0.03470958 | 0.08937165 | 0.002463343 |  | 0.03470958 | 0.08937165 | 0.002463343 | 0.06640889 | 0.09167211 | 0.001870898 | 0.1053984 | 0.09188424 | 0.003317258
[5 empty] | 0.03426739 | 0.09012267 | 0.002433726 |  | 0.03426739 | 0.09012267 | 0.002433726 | 0.06493145 | 0.09244246 | 0.001892307 | 0.1067918 | 0.09265638 | 0.003363433
[5 empty] | 0.03337165 | 0.09087369 | 0.002400183 |  | 0.03337165 | 0.09087369 | 0.002400183 | 0.06822288 | 0.09321281 | 0.001932989 | 0.1050365 | 0.09342852 | 0.003424699
[5 empty] | 0.03420382 | 0.09162472 | 0.002377377 |  | 0.03420382 | 0.09162472 | 0.002377377 | 0.06512233 | 0.09398317 | 0.00198979 | 0.1045308 | 0.09420065 | 0.003461299
[5 empty] | 0.03459678 | 0.09237574 | 0.002379259 |  | 0.03459678 | 0.09237574 | 0.002379259 | 0.06751871 | 0.09475352 | 0.002049774 | 0.1056616 | 0.09497279 | 0.003474381
[5 empty] | 0.03406888 | 0.09312676 | 0.002370499 |  | 0.03406888 | 0.09312676 | 0.002370499 | 0.06555753 | 0.09552388 | 0.002095094 | 0.1057085 | 0.09574493 | 0.00352165
[5 empty] | 0.03404648 | 0.09387778 | 0.002428024 |  | 0.03404648 | 0.09387778 | 0.002428024 | 0.06294382 | 0.09629423 | 0.002146523 | 0.101401 | 0.09651706 | 0.003579022
[5 empty] | 0.0333443 | 0.09462881 | 0.00243036 |  | 0.0333443 | 0.09462881 | 0.00243036 | 0.06298969 | 0.09706458 | 0.002224646 | 0.0989874 | 0.0972892 | 0.003633793
[5 empty] | 0.03379333 | 0.09537983 | 0.002490918 |  | 0.03379333 | 0.09537983 | 0.002490918 | 0.06420355 | 0.09783493743 | 0.002302105 | 0.09909524 | 0.09806133 | 0.003686919
[5 empty] | 0.03393369 | 0.09613085 | 0.002533491 |  | 0.03393369 | 0.09613085 | 0.002533491 | 0.06215569 | 0.09860529 | 0.00235995 | 0.1000672 | 0.09883347 | 0.003799484
[5 empty] | 0.03226878 | 0.09688187 | 0.002555359 |  | 0.03226878 | 0.09688187 | 0.002555359 | 0.06356687 | 0.09937565 | 0.002419624 | 0.09930911 | 0.09960561 | 0.00387085
[5 empty] | 0.03337993 | 0.09763289 | 0.002620044 |  | 0.03337993 | 0.09763289 | 0.002620044 | 0.06354327 | 0.100146 | 0.002519084 | 0.1033032 | 0.1003777 | 0.00392226
[5 empty] | 0.03182108 | 0.09838392 | 0.002692077 |  | 0.03182108 | 0.09838392 | 0.002692077 | 0.06439045 | 0.1009164 | 0.002624412 | 0.09903595 | 0.1011499 | 0.003951804
[5 empty] | 0.03185128 | 0.09913494 | 0.002743211 |  | 0.03185128 | 0.09913494 | 0.002743211 | 0.06390098 | 0.1016867 | 0.002709504 | 0.101859 | 0.101922 | 0.004083101
[5 empty] | 0.03232745 | 0.09988596 | 0.002815761 |  | 0.03232745 | 0.09988596 | 0.002815761 | 0.06312225 | 0.1024571 | 0.002762958 | 0.1015386 | 0.1026942 | 0.004165445
[5 empty] | 0.03226768 | 0.100637 | 0.00287739 |  | 0.03226768 | 0.100637 | 0.00287739 | 0.06003191 | 0.1032274 | 0.002865362 | 0.09920438 | 0.1034663 | 0.004197275
[5 empty] | 0.03175296 | 0.101388 | 0.002972725 |  | 0.03175296 | 0.101388 | 0.002972725 | 0.06134617 | 0.1039978 | 0.00294578 | 0.0988956 | 0.1042384 | 0.004295495
[5 empty] | 0.03050678 | 0.102139 | 0.003080653 |  | 0.03050678 | 0.102139 | 0.003080653 | 0.06037572 | 0.1047681 | 0.003040293 | 0.09793612 | 0.1050106 | 0.004353902
[5 empty] | 0.03111597 | 0.1028901 | 0.003144675 |  | 0.03111597 | 0.1028901 | 0.003144675 | 0.06068344 | 0.1055385 | 0.003112884 | 0.09910111 | 0.1057827 | 0.004520337
[5 empty] | 0.02977253 | 0.1036411 | 0.003207748 |  | 0.02977253 | 0.1036411 | 0.003207748 | 0.057739 | 0.1063088 | 0.003244658 | 0.09322197 | 0.1065548 | 0.004586669
[5 empty] | 0.02958723 | 0.1043921 | 0.003303055 |  | 0.02958723 | 0.1043921 | 0.003303055 | 0.05859024 | 0.1070792 | 0.003334753 | 0.09193137 | 0.107327 | 0.004674226
[5 empty] | 0.02964731 | 0.1051431 | 0.003404104 |  | 0.02964731 | 0.1051431 | 0.003404104 | 0.0607985 | 0.1078495 | 0.003387357 | 0.09355807 | 0.1080991 | 0.004715187
[5 empty] | 0.02886957 | 0.1058941 | 0.003526936 |  | 0.02886957 | 0.1058941 | 0.003526936 | 0.05756126 | 0.1086199 | 0.003530639 | 0.09492514 | 0.1088712 | 0.004835735
[5 empty] | 0.03017056 | 0.1066452 | 0.003630919 |  | 0.03017056 | 0.1066452 | 0.003630919 | 0.06019372 | 0.1093902 | 0.00356816 | 0.09366281 | 0.1096434 | 0.004889452
[5 empty] | 0.02925151 | 0.1073962 | 0.003717605 |  | 0.02925151 | 0.1073962 | 0.003717605 | 0.05895987 | 0.1101606 | 0.00370003 | 0.09668966 | 0.1104155 | 0.004999267
[5 empty] | 0.02898406 | 0.1081472 | 0.003791573 |  | 0.02898406 | 0.1081472 | 0.003791573 | 0.05780384 | 0.110931 | 0.003751497 | 0.09270102 | 0.1111877 | 0.005152755
[5 empty] | 0.02863317 | 0.1088982 | 0.003894388 |  | 0.02863317 | 0.1088982 | 0.003894388 | 0.0586178 | 0.1117013 | 0.003881997 | 0.09574718 | 0.1119598 | 0.005236064
[5 empty] | 0.02907364 | 0.1096493 | 0.004035532 |  | 0.02907364 | 0.1096493 | 0.004035532 | 0.05840966 | 0.1124717 | 0.003923786 | 0.09337262 | 0.1127319 | 0.005329319
[5 empty] | 0.02829697 | 0.1104003 | 0.004133734 |  | 0.02829697 | 0.1104003 | 0.004133734 | 0.05767475 | 0.113242 | 0.004050644 | 0.09324184 | 0.1135041 | 0.005372743
[5 empty] | 0.02825268 | 0.1111513 | 0.004207249 |  | 0.02825268 | 0.1111513 | 0.004207249 | 0.05700414 | 0.1140124 | 0.004149327 | 0.09170879 | 0.1142762 | 0.005454148
[5 empty] | 0.02881465 | 0.1119023 | 0.004301294 |  | 0.02881465 | 0.1119023 | 0.004301294 | 0.0562734 | 0.1147827 | 0.004246421 | 0.09093076 | 0.1150483 | 0.005588182
[5 empty] | 0.0287508 | 0.1126533 | 0.004372695 |  | 0.0287508 | 0.1126533 | 0.004372695 | 0.05740922 | 0.1155531 | 0.00432014 | 0.09486897 | 0.1158205 | 0.005724111
[5 empty] | 0.02861255 | 0.1134044 | 0.004462706 |  | 0.02861255 | 0.1134044 | 0.004462706 | 0.05541874 | 0.1163234 | 0.00439257 | 0.09108712 | 0.1165926 | 0.00575748
[5 empty] | 0.0279399 | 0.1141554 | 0.004554576 |  | 0.0279399 | 0.1141554 | 0.004554576 | 0.05790182 | 0.1170938 | 0.004481075 | 0.09133696 | 0.1173647 | 0.005907655
[5 empty] | 0.0284839 | 0.1149064 | 0.004634619 |  | 0.0284839 | 0.1149064 | 0.004634619 | 0.05612283 | 0.1178641 | 0.004624321 | 0.09346205 | 0.1181369 | 0.006065661
[5 empty] | 0.02793837 | 0.1156574 | 0.004797244 |  | 0.02793837 | 0.1156574 | 0.004797244 | 0.05523609 | 0.1186345 | 0.00469331 | 0.09139597 | 0.118909 | 0.00619788
[5 empty] | 0.02802443 | 0.1164085 | 0.00484962 |  | 0.02802443 | 0.1164085 | 0.00484962 | 0.0563975 | 0.1194048 | 0.004791951 | 0.09229513 | 0.1196812 | 0.006304327
[5 empty] | 0.02800241 | 0.1171595 | 0.004949443 |  | 0.02800241 | 0.1171595 | 0.004949443 | 0.05648531 | 0.1201752 | 0.004943183 | 0.08758331 | 0.1204533 | 0.006382489
[5 empty] | 0.02845525 | 0.1179105 | 0.005025666 |  | 0.02845525 | 0.1179105 | 0.005025666 | 0.05607913 | 0.1209456 | 0.005035081 | 0.08722972 | 0.1212254 | 0.006584475
[5 empty] | 0.02818624 | 0.1186615 | 0.005196594 |  | 0.02818624 | 0.1186615 | 0.005196594 | 0.05726387 | 0.1217159 | 0.005116326 | 0.09003627 | 0.1219976 | 0.006723784
[5 empty] | 0.02834529 | 0.1194125 | 0.005287644 |  | 0.02834529 | 0.1194125 | 0.005287644 | 0.05430329 | 0.1224863 | 0.005243621 | 0.08999035 | 0.1227697 | 0.006790005
[5 empty] | 0.02719406 | 0.1201636 | 0.005342689 |  | 0.02719406 | 0.1201636 | 0.005342689 | 0.05596526 | 0.1232566 | 0.005361656 | 0.09076026 | 0.1235418 | 0.006890141
[5 empty] | 0.02714591 | 0.1209146 | 0.00554109 |  | 0.02714591 | 0.1209146 | 0.00554109 | 0.05484537 | 0.124027 | 0.005424476 | 0.09153121 | 0.124314 | 0.007085775
[5 empty] | 0.02683523 | 0.1216656 | 0.005565679 |  | 0.02683523 | 0.1216656 | 0.005565679 | 0.05739486 | 0.1247973 | 0.005546409 | 0.08945929 | 0.1250861 | 0.007237801
[5 empty] | 0.02779603 | 0.1224166 | 0.00567242 |  | 0.02779603 | 0.1224166 | 0.00567242 | 0.05603172 | 0.1255677 | 0.005680011 | 0.08729125 | 0.1258582 | 0.007466737
[5 empty] | 0.02796714 | 0.1231677 | 0.005837122 |  | 0.02796714 | 0.1231677 | 0.005837122 | 0.05788235 | 0.126338 | 0.005812549 | 0.09006513 | 0.1266304 | 0.007597286
[5 empty] | 0.02793783 | 0.1239187 | 0.005922388 |  | 0.02793783 | 0.1239187 | 0.005922388 | 0.05407543 | 0.1271084 | 0.005910691 | 0.08983083 | 0.1274025 | 0.007784183
[5 empty] | 0.0271515 | 0.1246697 | 0.006017807 |  | 0.0271515 | 0.1246697 | 0.006017807 | 0.05765661 | 0.1278787 | 0.006007201 | 0.08801281 | 0.1281747 | 0.007876221
[5 empty] | 0.02707035 | 0.1254207 | 0.006209734 |  | 0.02707035 | 0.1254207 | 0.006209734 | 0.0544938 | 0.1286491 | 0.006130848 | 0.08960813 | 0.1289468 | 0.008006395
[5 empty] | 0.02801026 | 0.1261717 | 0.006248191 |  | 0.02801026 | 0.1261717 | 0.006248191 | 0.0551988 | 0.1294194 | 0.006278804 | 0.08503387 | 0.1297189 | 0.008306981
[5 empty] | 0.02793071 | 0.1269228 | 0.006388394 |  | 0.02793071 | 0.1269228 | 0.006388394 | 0.05516568 | 0.1301898 | 0.006348617 | 0.08912905 | 0.1304911 | 0.008408877
[5 empty] | 0.02658593 | 0.1276738 | 0.006566916 |  | 0.02658593 | 0.1276738 | 0.006566916 | 0.0563051 | 0.1309602 | 0.006475983 | 0.08840677 | 0.1312632 | 0.008602739
[5 empty] | 0.02643178 | 0.1284248 | 0.006643209 |  | 0.02643178 | 0.1284248 | 0.006643209 | 0.05490016 | 0.1317305 | 0.006669622 | 0.08853034 | 0.1320353 | 0.008794381
[5 empty] | 0.02661819 | 0.1291758 | 0.006814998 |  | 0.02661819 | 0.1291758 | 0.006814998 | 0.05479109 | 0.1325009 | 0.006766867 | 0.08859022 | 0.1328075 | 0.009012918
[5 empty] | 0.027353 | 0.1299269 | 0.006887695 |  | 0.027353 | 0.1299269 | 0.006887695 | 0.05704346 | 0.1332712 | 0.006926042 | 0.08448585 | 0.1335796 | 0.009152915
[5 empty] | 0.0276257 | 0.1306779 | 0.00698033 |  | 0.0276257 | 0.1306779 | 0.00698033 | 0.05427175 | 0.1340416 | 0.007006663 | 0.08314503 | 0.1343518 | 0.009418978
[5 empty] | 0.02721332 | 0.1314289 | 0.007223258 |  | 0.02721332 | 0.1314289 | 0.007223258 | 0.05529693 | 0.1348119 | 0.007202654 | 0.08546943 | 0.1351239 | 0.00959606
[5 empty] | 0.02648636 | 0.1321799 | 0.007330769 |  | 0.02648636 | 0.1321799 | 0.007330769 | 0.05456092 | 0.1355823 | 0.007357814 | 0.08343331 | 0.135896 | 0.009649127
[5 empty] | 0.02709326 | 0.1329309 | 0.007486562 |  | 0.02709326 | 0.1329309 | 0.007486562 | 0.05642991 | 0.1363526 | 0.007493547 | 0.08848 | 0.1366682 | 0.009922381
[5 empty] | 0.02731585 | 0.133682 | 0.007527123 |  | 0.02731585 | 0.133682 | 0.007527123 | 0.05541161 | 0.137123 | 0.007539392 | 0.08806233 | 0.1374403 | 0.01011563
[5 empty] | 0.02650024 | 0.134433 | 0.007676183 |  | 0.02650024 | 0.134433 | 0.007676183 | 0.05439609 | 0.1378933 | 0.007716573 | 0.08590784 | 0.1382124 | 0.01040539
[5 empty] | 0.0264864 | 0.135184 | 0.007790276 |  | 0.0264864 | 0.135184 | 0.007790276 | 0.05510331 | 0.1386637 | 0.007951878 | 0.08586989 | 0.1389846 | 0.01057291
[5 empty] | 0.02667361 | 0.135935 | 0.00793944 |  | 0.02667361 | 0.135935 | 0.00793944 | 0.05378591 | 0.139434 | 0.008105277 | 0.08761071 | 0.1397567 | 0.01073621
[5 empty] | 0.02732321 | 0.1366861 | 0.008182506 |  | 0.02732321 | 0.1366861 | 0.008182506 | 0.0547841 | 0.1402044 | 0.00826211 | 0.08299943 | 0.1405288 | 0.01088394
[5 empty] | 0.02735845 | 0.1374371 | 0.008290603 |  | 0.02735845 | 0.1374371 | 0.008290603 | 0.05543639 | 0.1409748 | 0.008265006 | 0.0847504 | 0.141301 | 0.01117268
[5 empty] | 0.02720256 | 0.1381881 | 0.00847823 |  | 0.02720256 | 0.1381881 | 0.00847823 | 0.05263346 | 0.1417451 | 0.00846091 | 0.08089065 | 0.1420731 | 0.01137469
[5 empty] | 0.02726301 | 0.1389391 | 0.008637947 |  | 0.02726301 | 0.1389391 | 0.008637947 | 0.05466113 | 0.1425155 | 0.008586628 | 0.08565843 | 0.1428453 | 0.01170075
[5 empty] | 0.02700179 | 0.1396901 | 0.008709677 |  | 0.02700179 | 0.1396901 | 0.008709677 | 0.05378658 | 0.1432858 | 0.008815691 | 0.08488491 | 0.1436174 | 0.01176451
[5 empty] | 0.02652665 | 0.1404412 | 0.008877035 |  | 0.02652665 | 0.1404412 | 0.008877035 | 0.05365091 | 0.1440562 | 0.008917581 | 0.08421801 | 0.1443895 | 0.01200701
[5 empty] | 0.02723569 | 0.1411922 | 0.009015781 |  | 0.02723569 | 0.1411922 | 0.009015781 | 0.05384488 | 0.1448265 | 0.009006394 | 0.08042126 | 0.1451617 | 0.01224163
[5 empty] | 0.02642493 | 0.1419432 | 0.009164765 |  | 0.02642493 | 0.1419432 | 0.009164765 | 0.05377559 | 0.1455969 | 0.009172045 | 0.0829706 | 0.1459338 | 0.01252916
[5 empty] | 0.02736634 | 0.1426942 | 0.009291753 |  | 0.02736634 | 0.1426942 | 0.009291753 | 0.05346364 | 0.1463672 | 0.009430681 | 0.08385731 | 0.1467059 | 0.0126692
[5 empty] | 0.02706478 | 0.1434453 | 0.009468674 |  | 0.02706478 | 0.1434453 | 0.009468674 | 0.05415571 | 0.1471376 | 0.009473311 | 0.08608312 | 0.1474781 | 0.01306591
[5 empty] | 0.026227 | 0.1441963 | 0.0096941 |  | 0.026227 | 0.1441963 | 0.0096941 | 0.05585153 | 0.1479079 | 0.009626202 | 0.08484873 | 0.1482502 | 0.01330127
[5 empty] | 0.02640381 | 0.1449473 | 0.009888894 |  | 0.02640381 | 0.1449473 | 0.009888894 | 0.05479137 | 0.1486783 | 0.009879106 | 0.08225599 | 0.1490223 | 0.01354962
[5 empty] | 0.02662777 | 0.1456983 | 0.00987392 |  | 0.02662777 | 0.1456983 | 0.00987392 | 0.05504163 | 0.1494486 | 0.01010128 | 0.08303514 | 0.1497945 | 0.01378399
[5 empty] | 0.02648442 | 0.1464493 | 0.01019715 |  | 0.02648442 | 0.1464493 | 0.01019715 | 0.05429355 | 0.150219 | 0.01010928 | 0.08628477 | 0.1505666 | 0.01411964
[5 empty] | 0.0265955 | 0.1472004 | 0.0103757 |  | 0.0265955 | 0.1472004 | 0.0103757 | 0.05238388 | 0.1509894 | 0.01039681 | 0.0841474 | 0.1513388 | 0.01432108
[5 empty] | 0.02640073 | 0.1479514 | 0.01047665 |  | 0.02640073 | 0.1479514 | 0.01047665 | 0.05315314 | 0.1517597 | 0.01048511 | 0.08008788 | 0.1521109 | 0.01447079
[5 empty] | 0.02674434 | 0.1487024 | 0.0107268 |  | 0.02674434 | 0.1487024 | 0.0107268 | 0.05449711 | 0.1525301 | 0.01072648 | 0.08372394 | 0.152883 | 0.01476513
[5 empty] | 0.02743445 | 0.1494534 | 0.01074031332 |  | 0.02743445 | 0.1494534 | 0.01074031332 | 0.05388287 | 0.1533004 | 0.01080285536 | 0.08360678 | 0.1536552 | 0.0151065756