## 1
Общество с ограниченной ответственностью "Инженерная геология" (ООО "ИнжГео") | [10 empty] | Общество с ограниченной ответственностью "Инженерная геология" (ООО "ИнжГео")
Юр. адрес: 117279, г. Москва, ул. Миклухо-Маклая, 36 а, этаж 5, пом. XXIII к. 76-84 | [10 empty] | Юр. адрес: 117279, г. Москва, ул. Миклухо-Маклая, 36 а, этаж 5, пом. XXIII к. 76-84 | [9 empty] | нагр |  |  | X0 | Y0 | R |  | нагр |  |  |  | X0 | Y0 | R | нагр |  |  |  | X0 | Y0 | R |  | нагр |  |  |  | X0 | Y0 | R
Телефон/факс +7 (495) 132-30-00, Адрес электронной почты inbox@inj-geo.ru | [10 empty] | Телефон/факс +7 (495) 132-30-00, Адрес электронной почты inbox@inj-geo.ru | [13 empty] | 0 | [7 empty] | 0 | [6 empty] | 0 | [7 empty] | 0
[21 empty] | девиатор | [6 empty] | девиатор | [6 empty] | девиатор | [7 empty] | девиатор
Испытательная лаборатория ООО «ИнжГео» | [10 empty] | Испытательная лаборатория ООО «ИнжГео» | [9 empty] | x0 | Угол | X | Y |  |  |  | x0 |  | Угол | X | Y |  |  | x0 |  | Угол | X | Y |  |  |  | x0 |  | Угол | X | Y
Адрес места осуществления деятельности лаборатории: г. Москва, просп. Вернадского, д. 51, стр. 1 | [10 empty] | Адрес места осуществления деятельности лаборатории: г. Москва, просп. Вернадского, д. 51, стр. 1 | [10 empty] | 0 | [7 empty] | 0 | [6 empty] | 0 | [7 empty] | 0
Телефон +7(910)4557682, E-mail: slg85@mail.ru | [10 empty] | Телефон +7(910)4557682, E-mail: slg85@mail.ru | [10 empty] | 5 | [7 empty] | 5 | [6 empty] | 5 | [7 empty] | 5
[22 empty] | 10 | [7 empty] | 10 | [6 empty] | 10 | [7 empty] | 10
Протокол испытаний № 13-63/35 от 03-12-2022 | [21 empty] | 15 | [7 empty] | 15 | [6 empty] | 15 | [7 empty] | 15
Наименование и адрес заказчика: Переход трубопровода через р. Енисей | [21 empty] | 20 | [7 empty] | 20 | [6 empty] | 20 | [7 empty] | 20
Наименование объекта: ООО Регионстрой | [21 empty] | 25 | [7 empty] | 25 | [6 empty] | 25 | [7 empty] | 25
Наименование используемого метода/методики: ГОСТ 12248.4-2020 | [21 empty] | 30 | [7 empty] | 30 | [6 empty] | 30 | [7 empty] | 30
Условия проведения испытания: температура окружающей среды (18 - 25)0С, влажность воздуха (40 - 75)% | [21 empty] | 35 | [7 empty] | 35 | [6 empty] | 35 | [7 empty] | 35
Дата получение объекта подлежащего испытаниям: 06-11-2022 | [21 empty] | 40 | [7 empty] | 40 | [6 empty] | 40 | [7 empty] | 40
Дата испытания: 25.10.2022-19.11.2035 | [21 empty] | 45 | [7 empty] | 45 | [6 empty] | 45 | [7 empty] | 45
Испытание грунтов методом трехосного сжатия | [10 empty] | Испытание грунтов методом трехосного сжатия | [10 empty] | 50 | [7 empty] | 50 | [6 empty] | 50 | [7 empty] | 50
Лабораторный номер: |  | 1070 | [5 empty] | We, % = | 0.44425755 |  | Лабораторный номер: | [6 empty] | We, % = |  |  |  | 55 | [7 empty] | 55 | [6 empty] | 55 | [7 empty] | 55
Номер скважины: |  | BH-003 | [5 empty] | ρ, г/см3 = |  |  | Номер скважины: | [6 empty] | ρ, г/см3 = |  |  |  | 60 | [7 empty] | 60 | [6 empty] | 60 | [7 empty] | 60
Глубина отбора, м: |  | 4 | [5 empty] | ρs, г/см3 = | 2.7 |  | Глубина отбора, м: | [6 empty] | ρs, г/см3 = |  |  |  | 65 | [7 empty] | 65 | [6 empty] | 65 | [7 empty] | 65
Наименование грунта: |  | Суглинок, после оттаивания текучий, легкий пылеватый | [5 empty] | e, д.е. = |  |  | Наименование грунта: | [6 empty] | e, д.е. = |  |  |  | 70 | [7 empty] | 70 | [6 empty] | 70 | [7 empty] | 70
Схема проведения опыта: |  | КД | [5 empty] | IL, д.е. = | 2.257 |  | Схема проведения опыта: | [6 empty] | IL, д.е. = |  |  |  | 75 | [7 empty] | 75 | [6 empty] | 75 | [7 empty] | 75
Результаты испытаний | [10 empty] | Результаты испытаний | [10 empty] | 80 | [7 empty] | 80 | [6 empty] | 80 | [7 empty] | 80
[22 empty] | 85 | [7 empty] | 85 | [6 empty] | 85 | [7 empty] | 85
[22 empty] | 90 | [7 empty] | 90 | [6 empty] | 90 | [7 empty] | 90
[22 empty] | 95 | [7 empty] | 95 | [6 empty] | 95 | [7 empty] | 95
[22 empty] | 100 | [7 empty] | 100 | [6 empty] | 100 | [7 empty] | 100
[22 empty] | 105 | [7 empty] | 105 | [6 empty] | 105 | [7 empty] | 105
[22 empty] | 110 | [7 empty] | 110 | [6 empty] | 110 | [7 empty] | 110
[22 empty] | 115 | [7 empty] | 115 | [6 empty] | 115 | [7 empty] | 115
[22 empty] | 120 | [7 empty] | 120 | [6 empty] | 120 | [7 empty] | 120
[22 empty] | 125 | [7 empty] | 125 | [6 empty] | 125 | [7 empty] | 125
[22 empty] | 130 | [7 empty] | 130 | [6 empty] | 130 | [7 empty] | 130
[22 empty] | 135 | [7 empty] | 135 | [6 empty] | 135 | [7 empty] | 135
[22 empty] | 140 | [7 empty] | 140 | [6 empty] | 140 | [7 empty] | 140
[22 empty] | 145 | [7 empty] | 145 | [6 empty] | 145 | [7 empty] | 145
[22 empty] | 150 | [7 empty] | 150 | [6 empty] | 150 | [7 empty] | 150
[22 empty] | 155 | [7 empty] | 155 | [6 empty] | 155 | [7 empty] | 155
[22 empty] | 160 | [7 empty] | 160 | [6 empty] | 160 | [7 empty] | 160
[22 empty] | 165 | [7 empty] | 165 | [6 empty] | 165 | [7 empty] | 165
[22 empty] | 170 | [7 empty] | 170 | [6 empty] | 170 | [7 empty] | 170
[22 empty] | 175 | [7 empty] | 175 | [6 empty] | 175 | [7 empty] | 175
[22 empty] | 180 | [7 empty] | 180 | [6 empty] | 180 | [7 empty] | 180
[13 empty] | Давление в камере, Мпа σ3 | Вертикальная нагрузка, Мпа σ1 | Поровое давление, Мпа u
[13 empty] | 0.05 | 0.08493633 | [5 empty] | 1 | [6 empty] | σ3,кПа | σ1,кПа | u, кПа |  |  |  | 4
[13 empty] | 0.15 | 0.2220252 | [27 empty] | δ3, Мпа | δ1-δ3, МПа | δ1, МПа | δ1, КПа
[13 empty] | 0.25 | 0.3591141 | [21 empty] | С, МПа:
φ, град:
E, Мпа
[27 empty] | x | 0
[27 empty] | y |  |  |  | С, кПа | φ,°
Эффективные значения угла внутреннего трения и удельного сцепления ϕ', С'
[13 empty] | ϕ', град. = | 9
[13 empty] | С', МПа = | 0.007
|  | K0, д.е. | 0.8435655 | Эффективное напряжение, Мпа: |  |  |  |  | 0.04217828
|  | Модуль деформации E0, МПа: |  | Точки нахождения модуля Е0, Мпа (полное напряжение): |  |  |  |  | 0.04217828 | 0.05126172
|  | Модуль деформации E50, МПа: |  | qmax Давление при разрушении образца, Мпа (девиатор): |  |  |  |  | 0.03493633
|  | Коэф. Поперечной деформации, ϑ: |  | 0,5 qmax, Мпа (девиатор): |  |  |  |  | 0.01746816
| Начальник исп. лаборатории: | [6 empty] | Семиколенова Л.Г. |  |  |  |  | Начальник исп. лаборатории: |  |  |  |  | Семиколенова Л.Г.
Лист 1 , всего листов 2 | [11 empty] | Лист 2 , всего листов 2
Частичное воспроизведение протокола испытаний без письменного разрешения ООО «ИнжГео» ЗАПРЕЩАЕТСЯ | [11 empty] | Частичное воспроизведение протокола испытаний без письменного разрешения ООО «ИнжГео» ЗАПРЕЩАЕТСЯ
E0 |  |  | E50 |  | Деформация |  |  |  | Первая прочность |  |  | Вторая прочность |  |  | Третья прочность |  |  |  | К Пуассона
devE0 | epsE0 |  | dev50 | epsE50 | dev | eps | ev |  | dev1 | eps1 | ev1 | dev1 | eps1 | ev2 | dev1 | eps1 | ev3 | Глины
0.009083446 | 0.0006055585 |  | 0.01746816 | 0.001746803 | 0 | 0 | 0 |  | 0 | 0 | 0 | 0 | 0 | 0 | 0 | 0 | 0 | < 0 | 0,20-0,30
[5 empty] | 0.009083446 | 0.0006055585 | -0.002931915 |  | 0.009083446 | 0.0006055585 | -0.002931915 | 0.0165658 | 0.0003916234 | -0.01877599 | 0.05455704 | 0.001124879 | -0.01815654 | 0-0,25 | 0,30-0,38
Секущая модуля Е0 |  |  | Линия Q max |  | 0.01746816 | 0.001746803 | -0.03435554 |  | 0.01746816 | 0.001746803 | -0.03435554 | 0.0360126 | 0.001277033 | -0.04626237 | 0.05639384 | 0.001506264 | -0.03877072 | 0,25< | 0,38-0,45
| 0 |  |  | 0 | 0.01790149 | 0.002264039 | -0.03842785 |  | 0.01790149 | 0.002264039 | -0.03842785 | 0.04080122 | 0.002312249 | -0.04627285 | 0.05999904 | 0.002259397 | -0.03864935 | Суглинки | 0,35-0,37
[5 empty] | 0.01945609 | 0.003018719 | -0.03845227 |  | 0.01945609 | 0.003018719 | -0.03845227 | 0.04354908 | 0.003082999 | -0.04552069 | 0.06090151 | 0.003012529 | -0.03849511 | Пески и супеси | 0,30-0,35
[5 empty] | 0.02055638 | 0.003773399 | -0.03816509 |  | 0.02055638 | 0.003773399 | -0.03816509 | 0.04216539 | 0.003853748 | -0.04547428 | 0.06744772 | 0.003765661 | -0.03796462
|  |  | Линия 0,5 Q max |  | 0.02116042 | 0.004528078 | -0.03833798 |  | 0.02116042 | 0.004528078 | -0.03833798 | 0.04557482 | 0.004624498 | -0.04548064 | 0.07142833 | 0.004518793 | -0.03791904
|  |  |  | 0 | 0.02204109 | 0.005282758 | -0.03791843 |  | 0.02204109 | 0.005282758 | -0.03791843 | 0.04649355 | 0.005395248 | -0.04473858 | 0.06939105 | 0.005271925 | -0.03726168
[5 empty] | 0.0228282 | 0.006037438 | -0.03706075 |  | 0.0228282 | 0.006037438 | -0.03706075 | 0.05057733 | 0.006165997 | -0.04433714 | 0.07011303 | 0.006025057 | -0.03696656
[5 empty] | 0.02354621 | 0.006792117 | -0.03722984 |  | 0.02354621 | 0.006792117 | -0.03722984 | 0.05245952 | 0.006936747 | -0.04422946 | 0.07269688 | 0.00677819 | -0.03677893
[5 empty] | 0.02355317 | 0.007546797 | -0.03661465 |  | 0.02355317 | 0.007546797 | -0.03661465 | 0.05246328 | 0.007707497 | -0.04336995 | 0.07588481 | 0.007531322 | -0.03607474
[5 empty] | 0.02424186 | 0.008301477 | -0.03604404 |  | 0.02424186 | 0.008301477 | -0.03604404 | 0.05535762 | 0.008478246 | -0.04272694 | 0.07950316 | 0.008284454 | -0.03566818
Коэфф. Точки |  |  |  |  | 0.0252343 | 0.009056156 | -0.03600395 |  | 0.0252343 | 0.009056156 | -0.03600395 | 0.05332504 | 0.009248996 | -0.0426711 | 0.07977354 | 0.009037586 | -0.03546085
[5 empty] | 0.02583585 | 0.009810836 | -0.03503276 |  | 0.02583585 | 0.009810836 | -0.03503276 | 0.05648688 | 0.01001975 | -0.04191072 | 0.07825821 | 0.009790718 | -0.0348774
[5 empty] | 0.02637064 | 0.01056552 | -0.03421604 |  | 0.02637064 | 0.01056552 | -0.03421604 | 0.05761452 | 0.0107905 | -0.04095701 | 0.08160794 | 0.01054385 | -0.0344918
[5 empty] | 0.02690278 | 0.0113202 | -0.03365488 |  | 0.02690278 | 0.0113202 | -0.03365488 | 0.05799972 | 0.01156124 | -0.04006055 | 0.08170968 | 0.01129698 | -0.03363629
[5 empty] | 0.027644 | 0.01207488 | -0.03345837 |  | 0.027644 | 0.01207488 | -0.03345837 | 0.06012897 | 0.01233199 | -0.03945418 | 0.08738385 | 0.01205011 | -0.03309761
[5 empty] | 0.02662064 | 0.01282955 | -0.03250636 |  | 0.02662064 | 0.01282955 | -0.03250636 | 0.05948104 | 0.01310274 | -0.03820528 | 0.08660626 | 0.01280325 | -0.03223233
[5 empty] | 0.02774435 | 0.01358423 | -0.03172611 |  | 0.02774435 | 0.01358423 | -0.03172611 | 0.0613147 | 0.01387349 | -0.03812502 | 0.08519467 | 0.01355638 | -0.03146506
[5 empty] | 0.02807431 | 0.01433891 | -0.0310511 |  | 0.02807431 | 0.01433891 | -0.0310511 | 0.0610861 | 0.01464424 | -0.03681406 | 0.08504723 | 0.01430951 | -0.03093562
[5 empty] | 0.02808251 | 0.01509359 | -0.03047478 |  | 0.02808251 | 0.01509359 | -0.03047478 | 0.06115413 | 0.01541499 | -0.03630686 | 0.08517239 | 0.01506264 | -0.03011828
[5 empty] | 0.02816169 | 0.01584827 | -0.03007461 |  | 0.02816169 | 0.01584827 | -0.03007461 | 0.06176247 | 0.01618574 | -0.03493081 | 0.09136972 | 0.01581578 | -0.02980051
[5 empty] | 0.02859916 | 0.01660295 | -0.02954874 |  | 0.02859916 | 0.01660295 | -0.02954874 | 0.06012334 | 0.01695649 | -0.03430717 | 0.08660428 | 0.01656891 | -0.02908143
[5 empty] | 0.02871553 | 0.01735763 | -0.02886886 |  | 0.02871553 | 0.01735763 | -0.02886886 | 0.06205412 | 0.01772724 | -0.03349404 | 0.08882297 | 0.01732204 | -0.02831147
[5 empty] | 0.02857509 | 0.01811231 | -0.02815835 |  | 0.02857509 | 0.01811231 | -0.02815835 | 0.06066558 | 0.01849799 | -0.03270961 | 0.09164732 | 0.01807517 | -0.02749792
[5 empty] | 0.029763 | 0.01886699 | -0.0270179 |  | 0.029763 | 0.01886699 | -0.0270179 | 0.06379219 | 0.01926874 | -0.03200175 | 0.09325463 | 0.0188283 | -0.02694442
[5 empty] | 0.02976037 | 0.01962167 | -0.02650387 |  | 0.02976037 | 0.01962167 | -0.02650387 | 0.06516659 | 0.02003949 | -0.03104012 | 0.08806098 | 0.01958144 | -0.0261472
[5 empty] | 0.02897632 | 0.02037635 | -0.02612008 |  | 0.02897632 | 0.02037635 | -0.02612008 | 0.06372064 | 0.02081024 | -0.03050572 | 0.09376887 | 0.02033457 | -0.02568985
[5 empty] | 0.03004663 | 0.02113103 | -0.02514808 |  | 0.03004663 | 0.02113103 | -0.02514808 | 0.06426538 | 0.02158099 | -0.02954075 | 0.08998996 | 0.0210877 | -0.02497429
[5 empty] | 0.02940915 | 0.02188571 | -0.02484296 |  | 0.02940915 | 0.02188571 | -0.02484296 | 0.06584283 | 0.02235174 | -0.02866608 | 0.09452374 | 0.02184083 | -0.02462568
[5 empty] | 0.0306342 | 0.02264039 | -0.0241765 |  | 0.0306342 | 0.02264039 | -0.0241765 | 0.06439251 | 0.02312249 | -0.02806765 | 0.09021052 | 0.02259397 | -0.02350204
[5 empty] | 0.0304741 | 0.02339507 | -0.02354186 |  | 0.0304741 | 0.02339507 | -0.02354186 | 0.06564013 | 0.02389324 | -0.02743955 | 0.09361253 | 0.0233471 | -0.0229042
[5 empty] | 0.02995662 | 0.02414975 | -0.02267347 |  | 0.02995662 | 0.02414975 | -0.02267347 | 0.06440999 | 0.02466399 | -0.02624823 | 0.09557107 | 0.02410023 | -0.02231179
[5 empty] | 0.03024752 | 0.02490443 | -0.02209579 |  | 0.03024752 | 0.02490443 | -0.02209579 | 0.06743763 | 0.02543474 | -0.02567133 | 0.09255704 | 0.02485336 | -0.02157953
[5 empty] | 0.0304801 | 0.02565911 | -0.02131909 |  | 0.0304801 | 0.02565911 | -0.02131909 | 0.06444618 | 0.02620549 | -0.02459538 | 0.09401838 | 0.02560649 | -0.02060659
[5 empty] | 0.03088043 | 0.02641379 | -0.02051676 |  | 0.03088043 | 0.02641379 | -0.02051676 | 0.06656192 | 0.02697624 | -0.02356605 | 0.09332765 | 0.02635963 | -0.01984419
[5 empty] | 0.03135222 | 0.02716847 | -0.01990726 |  | 0.03135222 | 0.02716847 | -0.01990726 | 0.06662139 | 0.02774699 | -0.02258155 | 0.09657998 | 0.02711276 | -0.01888565
[5 empty] | 0.03158721 | 0.02792315 | -0.01886349 |  | 0.03158721 | 0.02792315 | -0.01886349 | 0.0654399 | 0.02851774 | -0.02145241 | 0.09892924 | 0.02786589 | -0.01778142
[5 empty] | 0.03154324 | 0.02867783 | -0.0180883 |  | 0.03154324 | 0.02867783 | -0.0180883 | 0.06572406 | 0.02928849 | -0.02031812 | 0.1006489 | 0.02861902 | -0.01699935
[5 empty] | 0.03109635 | 0.02943251 | -0.01727958 |  | 0.03109635 | 0.02943251 | -0.01727958 | 0.06639343 | 0.03005924 | -0.0193255 | 0.09978271 | 0.02937215 | -0.01579269
[5 empty] | 0.03137965 | 0.03018719 | -0.01664672 |  | 0.03137965 | 0.03018719 | -0.01664672 | 0.06571005 | 0.03082999 | -0.01825049 | 0.09802923 | 0.03012529 | -0.01470732
[5 empty] | 0.03197984 | 0.03094187 | -0.01549379 |  | 0.03197984 | 0.03094187 | -0.01549379 | 0.06974172 | 0.03160074 | -0.0167778 | 0.1007703 | 0.03087842 | -0.01372005
[5 empty] | 0.03175906 | 0.03169655 | -0.01460646 |  | 0.03175906 | 0.03169655 | -0.01460646 | 0.06985378 | 0.03237149 | -0.0158708 | 0.1025267 | 0.03163155 | -0.01286136
[5 empty] | 0.03134521 | 0.03245123 | -0.01369425 |  | 0.03134521 | 0.03245123 | -0.01369425 | 0.06699293 | 0.03314224 | -0.01458038 | 0.09739999 | 0.03238468 | -0.01179178
[5 empty] | 0.03271995 | 0.03320591 | -0.01290238 |  | 0.03271995 | 0.03320591 | -0.01290238 | 0.06761313 | 0.03391298 | -0.01333975 | 0.1016254 | 0.03313782 | -0.01058489
[5 empty] | 0.03187916 | 0.03396059 | -0.0118761 |  | 0.03187916 | 0.03396059 | -0.0118761 | 0.07041376 | 0.03468373 | -0.01226868 | 0.1048997 | 0.03389095 | -0.009594054
[5 empty] | 0.03320296 | 0.03471527 | -0.01110257 |  | 0.03320296 | 0.03471527 | -0.01110257 | 0.07091593 | 0.03545448 | -0.01103015 | 0.09953832 | 0.03464408 | -0.008456263
[5 empty] | 0.03322122 | 0.03546995 | -0.0100511 |  | 0.03322122 | 0.03546995 | -0.0100511 | 0.06716362 | 0.03622523 | -0.00980667 | 0.09943986 | 0.03539721 | -0.007386534
[5 empty] | 0.03286331 | 0.03622463 | -0.0092309 |  | 0.03286331 | 0.03622463 | -0.0092309 | 0.07039019 | 0.03699598 | -0.008666197 | 0.09999801 | 0.03615034 | -0.006308529
[5 empty] | 0.03357877 | 0.03697931 | -0.008188193 |  | 0.03357877 | 0.03697931 | -0.008188193 | 0.07074161 | 0.03776673 | -0.007583953 | 0.1054588 | 0.03690348 | -0.005309857
[5 empty] | 0.03284755 | 0.03773399 | -0.00738583 |  | 0.03284755 | 0.03773399 | -0.00738583 | 0.06880296 | 0.03853748 | -0.006344476 | 0.1031634 | 0.03765661 | -0.004231899
[5 empty] | 0.0336825 | 0.03848866 | -0.006416658 |  | 0.0336825 | 0.03848866 | -0.006416658 | 0.06766729 | 0.03930823 | -0.005208289 | 0.1071219 | 0.03840974 | -0.003241853
[5 empty] | 0.0334999 | 0.03924334 | -0.005527844 |  | 0.0334999 | 0.03924334 | -0.005527844 | 0.07197772 | 0.04007898 | -0.004048283 | 0.1017751 | 0.03916287 | -0.002186383
[5 empty] | 0.03358825 | 0.03999802 | -0.004568723 |  | 0.03358825 | 0.03999802 | -0.004568723 | 0.0710049 | 0.04084973 | -0.002914771 | 0.1080538 | 0.03991601 | -0.001184487
[5 empty] | 0.03313851 | 0.0407527 | -0.003671041 |  | 0.03313851 | 0.0407527 | -0.003671041 | 0.07132321 | 0.04162048 | -0.001784516 | 0.1067182 | 0.04066914 | -0.0002133393
[5 empty] | 0.03349488 | 0.04150738 | -0.002789932 |  | 0.03349488 | 0.04150738 | -0.002789932 | 0.07154666 | 0.04239123 | -0.0006967476 | 0.1090298 | 0.04142227 | 0.0007391326
[5 empty] | 0.03381476 | 0.04226206 | -0.001917249 |  | 0.03381476 | 0.04226206 | -0.001917249 | 0.07048378 | 0.04316198 | 0.0003683088 | 0.1083353 | 0.0421754 | 0.001669729
[5 empty] | 0.03351118 | 0.04301674 | -0.001057185 |  | 0.03351118 | 0.04301674 | -0.001057185 | 0.06974339 | 0.04393273 | 0.001410963 | 0.1071581 | 0.04292853 | 0.002565702
[5 empty] | 0.03430223 | 0.04377142 | -0.0002071423 |  | 0.03430223 | 0.04377142 | -0.0002071423 | 0.07115938 | 0.04470348 | 0.002406985 | 0.1104228 | 0.04368167 | 0.003382712
[5 empty] | 0.03448614 | 0.0445261 | 0.0006159804 |  | 0.03448614 | 0.0445261 | 0.0006159804 | 0.07093434 | 0.04547423 | 0.003379614 | 0.1064224 | 0.0444348 | 0.004229471
[5 empty] | 0.03401041 | 0.04528078 | 0.001404786 |  | 0.03401041 | 0.04528078 | 0.001404786 | 0.07229376 | 0.04624498 | 0.004341969 | 0.1098333 | 0.04518793 | 0.004995758
[5 empty] | 0.03391683 | 0.04603546 | 0.002195154 |  | 0.03391683 | 0.04603546 | 0.002195154 | 0.0710587 | 0.04701573 | 0.005247833 | 0.1100101 | 0.04594106 | 0.005767368
[5 empty] | 0.03429919 | 0.04679014 | 0.002961888 |  | 0.03429919 | 0.04679014 | 0.002961888 | 0.07008055 | 0.04778648 | 0.006043096 | 0.1087356 | 0.04669419 | 0.006400524
[5 empty] | 0.03480455 | 0.04754482 | 0.003691083 |  | 0.03480455 | 0.04754482 | 0.003691083 | 0.07126413 | 0.04855723 | 0.006817116 | 0.10461 | 0.04744733 | 0.007010109
[5 empty] | 0.03456378 | 0.0482995 | 0.004385865 |  | 0.03456378 | 0.0482995 | 0.004385865 | 0.07197593 | 0.04932798 | 0.007677568 | 0.1054055 | 0.04820046 | 0.00766879
[5 empty] | 0.03414937 | 0.04905418 | 0.005065554 |  | 0.03414937 | 0.04905418 | 0.005065554 | 0.07159472 | 0.05009873 | 0.008394836 | 0.1115595 | 0.04895359 | 0.008219598
[5 empty] | 0.0352516 | 0.04980886 | 0.00568396 |  | 0.0352516 | 0.04980886 | 0.00568396 | 0.07056261 | 0.05086948 | 0.009078496 | 0.1117076 | 0.04970672 | 0.008656322
[5 empty] | 0.03515826 | 0.05056354 | 0.006267876 |  | 0.03515826 | 0.05056354 | 0.006267876 | 0.07127403 | 0.05164023 | 0.009589527 | 0.1077796 | 0.05045986 | 0.009042331
[5 empty] | 0.03429006 | 0.05131822 | 0.006797774 |  | 0.03429006 | 0.05131822 | 0.006797774 | 0.06995947 | 0.05241098 | 0.01019019 | 0.1119749 | 0.05121299 | 0.009341369
[5 empty] | 0.03494085 | 0.0520729 | 0.00737228 |  | 0.03494085 | 0.0520729 | 0.00737228 | 0.07001206 | 0.05318173 | 0.01060928 | 0.1072467 | 0.05196612 | 0.009657994
[5 empty] | 0.03405404 | 0.05282758 | 0.007842975 |  | 0.03405404 | 0.05282758 | 0.007842975 | 0.07185434 | 0.05395248 | 0.01112237 | 0.1122248 | 0.05271925 | 0.009780041
[5 empty] | 0.03472176 | 0.05358226 | 0.008295145 |  | 0.03472176 | 0.05358226 | 0.008295145 | 0.07171388 | 0.05472323 | 0.01125572 | 0.1091141 | 0.05347238 | 0.009965509
[5 empty] | 0.03500378 | 0.05433694 | 0.008586138 |  | 0.03500378 | 0.05433694 | 0.008586138 | 0.06983381 | 0.05549398 | 0.01154587 | 0.1118792 | 0.05422552 | 0.009999931
[5 empty] | 0.03497589 | 0.05509162 | 0.009019286 |  | 0.03497589 | 0.05509162 | 0.009019286 | 0.07025415 | 0.05626472 | 0.01183358 | 0.1092204 | 0.05497865 | 0.009981829
[5 empty] | 0.03480745 | 0.0558463 | 0.009230746 |  | 0.03480745 | 0.0558463 | 0.009230746 | 0.0720252 | 0.05703547 | 0.01195642 | 0.1125558 | 0.05573178 | 0.009887445
[5 empty] | 0.03503315 | 0.05660098 | 0.009460607 |  | 0.03503315 | 0.05660098 | 0.009460607 | 0.07060423 | 0.05780622 | 0.01192555 | 0.1107171 | 0.05648491 | 0.009862357
[5 empty] | 0.03511825 | 0.05735566 | 0.009795775 |  | 0.03511825 | 0.05735566 | 0.009795775 | 0.07126588 | 0.05857697 | 0.01192867 | 0.1081572 | 0.05723805 | 0.009757481
[5 empty] | 0.03439167 | 0.05811034 | 0.009980456 |  | 0.03439167 | 0.05811034 | 0.009980456 | 0.07156287 | 0.05934772 | 0.01201863 | 0.1087186 | 0.05799118 | 0.009821815
[5 empty] | 0.03493633 | 0.05886502 | 0.009886019 |  | 0.03493633 | 0.05886502 | 0.009886019 | 0.06994156 | 0.06011847 | 0.01186036 | 0.1112518 | 0.05874431 | 0.009726532
[5 empty] | 0.03553088 | 0.0596197 | 0.009999966 |  | 0.03553088 | 0.0596197 | 0.009999966 | 0.07328346 | 0.06088922 | 0.01173416 | 0.1114121 | 0.05949744 | 0.009587528
[5 empty] | 0.03558691 | 0.06037438 | 0.01002657 |  | 0.03558691 | 0.06037438 | 0.01002657 | 0.07370841 | 0.06165997 | 0.01167383 | 0.1065791 | 0.06025057 | 0.009390037
[5 empty] | 0.03460921 | 0.06112906 | 0.009915466 |  | 0.03460921 | 0.06112906 | 0.009915466 | 0.07157315 | 0.06243072 | 0.01153424 | 0.1083493 | 0.06100371 | 0.009293928
[5 empty] | 0.03422034 | 0.06188374 | 0.00987168 |  | 0.03422034 | 0.06188374 | 0.00987168 | 0.07293509 | 0.06320147 | 0.01132143 | 0.1077111 | 0.06175684 | 0.009015488
[5 empty] | 0.03562571 | 0.06263842 | 0.009678561 |  | 0.03562571 | 0.06263842 | 0.009678561 | 0.07136115 | 0.06397222 | 0.01101656 | 0.1071061 | 0.06250997 | 0.008874026
[5 empty] | 0.03490339 | 0.0633931 | 0.00959567 |  | 0.03490339 | 0.0633931 | 0.00959567 | 0.0733491 | 0.06474297 | 0.01069181 | 0.1062111 | 0.0632631 | 0.008639408
[5 empty] | 0.03510961 | 0.06414777 | 0.009349726 |  | 0.03510961 | 0.06414777 | 0.009349726 | 0.07173825 | 0.06551372 | 0.01048754 | 0.1106605 | 0.06401623 | 0.008509523
[5 empty] | 0.03496316 | 0.06490245 | 0.009150167 |  | 0.03496316 | 0.06490245 | 0.009150167 | 0.07284551 | 0.06628447 | 0.01028867 | 0.1064941 | 0.06476937 | 0.008195346
[5 empty] | 0.03521059 | 0.06565713 | 0.008982891 |  | 0.03521059 | 0.06565713 | 0.008982891 | 0.07270469 | 0.06705522 | 0.01003973 | 0.1074564 | 0.0655225 | 0.007993454
[5 empty] | 0.03469952 | 0.06641181 | 0.008687875 |  | 0.03469952 | 0.06641181 | 0.008687875 | 0.07067586 | 0.06782597 | 0.009731352 | 0.1065142 | 0.06627563 | 0.007878015
[5 empty] | 0.03493839 | 0.06716649 | 0.00838945 |  | 0.03493839 | 0.06716649 | 0.00838945 | 0.07302161 | 0.06859672 | 0.009357194 | 0.1066095 | 0.06702876 | 0.007504484
[5 empty] | 0.03400556 | 0.06792117 | 0.008112394 |  | 0.03400556 | 0.06792117 | 0.008112394 | 0.0691462 | 0.06936747 | 0.008962522 | 0.1053032 | 0.0677819 | 0.007301492
[5 empty] | 0.03509112 | 0.06867585 | 0.007855078 |  | 0.03509112 | 0.06867585 | 0.007855078 | 0.07063759 | 0.07013822 | 0.008767877 | 0.110413 | 0.06853503 | 0.0071011
[5 empty] | 0.03416096 | 0.06943053 | 0.007468406 |  | 0.03416096 | 0.06943053 | 0.007468406 | 0.06984661 | 0.07090897 | 0.008349802 | 0.1102838 | 0.06928816 | 0.00679187
[5 empty] | 0.03399735 | 0.07018521 | 0.007185577 |  | 0.03399735 | 0.07018521 | 0.007185577 | 0.07022019 | 0.07167972 | 0.007974479 | 0.1064594 | 0.07004129 | 0.006514271
[5 empty] | 0.03354434 | 0.07093989 | 0.006917064 |  | 0.03354434 | 0.07093989 | 0.006917064 | 0.06851438 | 0.07245047 | 0.007642755 | 0.1066118 | 0.07079442 | 0.006325827
[5 empty] | 0.03506197 | 0.07169457 | 0.006542459 |  | 0.03506197 | 0.07169457 | 0.006542459 | 0.07183028 | 0.07322122 | 0.007278035 | 0.1064745 | 0.07154756 | 0.006113013
[5 empty] | 0.03350054 | 0.07244925 | 0.006279357 |  | 0.03350054 | 0.07244925 | 0.006279357 | 0.07205281 | 0.07399197 | 0.006882877 | 0.1050804 | 0.07230069 | 0.005785076
[5 empty] | 0.03434645 | 0.07320393 | 0.00588526 |  | 0.03434645 | 0.07320393 | 0.00588526 | 0.07028896 | 0.07476272 | 0.006550586 | 0.1116359 | 0.07305382 | 0.005514231
[5 empty] | 0.03398672 | 0.07395861 | 0.005562842 |  | 0.03398672 | 0.07395861 | 0.005562842 | 0.07111781 | 0.07553347 | 0.006169796 | 0.1109158 | 0.07380695 | 0.005311497
[5 empty] | 0.03451647 | 0.07471329 | 0.005175296 |  | 0.03451647 | 0.07471329 | 0.005175296 | 0.07031436 | 0.07630422 | 0.005883434 | 0.1104438 | 0.07456008 | 0.00505867
[5 empty] | 0.03315556 | 0.07546797 | 0.00485623 |  | 0.03315556 | 0.07546797 | 0.00485623 | 0.07170349 | 0.07707497 | 0.005522667 | 0.1044563 | 0.07531322 | 0.004750984
[5 empty] | 0.03358207 | 0.07622265 | 0.004561072 |  | 0.03358207 | 0.07622265 | 0.004561072 | 0.07067238 | 0.07784572 | 0.00521017 | 0.1067 | 0.07606635 | 0.004566938
[5 empty] | 0.0342499 | 0.07697733 | 0.004211587 |  | 0.0342499 | 0.07697733 | 0.004211587 | 0.06707358 | 0.07861646 | 0.004939806 | 0.1097625 | 0.07681948 | 0.004317412
[5 empty] | 0.03374419 | 0.07773201 | 0.003909265 |  | 0.03374419 | 0.07773201 | 0.003909265 | 0.06974194 | 0.07938721 | 0.004617249 | 0.1082063 | 0.07757261 | 0.004070944
[5 empty] | 0.03423413 | 0.07848669 | 0.003646765 |  | 0.03423413 | 0.07848669 | 0.003646765 | 0.06968799 | 0.08015796 | 0.00427859 | 0.1070412 | 0.07832575 | 0.003896289
[5 empty] | 0.03280174 | 0.07924137 | 0.00334262 |  | 0.03280174 | 0.07924137 | 0.00334262 | 0.06864648 | 0.08092871 | 0.004037992 | 0.1053376 | 0.07907888 | 0.003674706
[5 empty] | 0.03396779 | 0.07999605 | 0.003110314 |  | 0.03396779 | 0.07999605 | 0.003110314 | 0.07009432 | 0.08169946 | 0.003716669 | 0.1060624 | 0.07983201 | 0.003441872
[5 empty] | 0.03330608 | 0.08075073 | 0.002873654 |  | 0.03330608 | 0.08075073 | 0.002873654 | 0.06717037 | 0.08247021 | 0.003536842 | 0.1062836 | 0.08058514 | 0.003292538
[5 empty] | 0.03345436 | 0.08150541 | 0.002623277 |  | 0.03345436 | 0.08150541 | 0.002623277 | 0.06627716 | 0.08324096 | 0.003264108 | 0.1054658 | 0.08133827 | 0.003071781
[5 empty] | 0.03392793 | 0.08226009 | 0.002454218 |  | 0.03392793 | 0.08226009 | 0.002454218 | 0.0667993 | 0.08401171 | 0.003099982 | 0.1099308 | 0.08209141 | 0.002940151
[5 empty] | 0.03325437 | 0.08301477 | 0.002258998 |  | 0.03325437 | 0.08301477 | 0.002258998 | 0.06764458 | 0.08478246 | 0.002928905 | 0.1089995 | 0.08284454 | 0.002760855
[5 empty] | 0.03250871 | 0.08376945 | 0.002119437 |  | 0.03250871 | 0.08376945 | 0.002119437 | 0.06576719 | 0.08555321 | 0.002786191 | 0.1043898 | 0.08359767 | 0.002609275
[5 empty] | 0.0332354 | 0.08452413 | 0.002031121 |  | 0.0332354 | 0.08452413 | 0.002031121 | 0.06702043 | 0.08632396 | 0.002675766 | 0.1064161 | 0.0843508 | 0.002491053
[5 empty] | 0.0327851 | 0.08527881 | 0.001940246 |  | 0.0327851 | 0.08527881 | 0.001940246 | 0.06809579 | 0.08709471 | 0.002544849 | 0.1079031 | 0.08510394 | 0.002425037
[5 empty] | 0.03319145 | 0.08603349 | 0.001897743 |  | 0.03319145 | 0.08603349 | 0.001897743 | 0.06482966 | 0.08786546 | 0.002509634 | 0.1097071 | 0.08585707 | 0.002298319
[5 empty] | 0.03362434 | 0.08678817 | 0.001904343 |  | 0.03362434 | 0.08678817 | 0.001904343 | 0.06494863 | 0.08863621 | 0.002483386 | 0.1037014 | 0.0866102 | 0.002250086
[5 empty] | 0.03207067 | 0.08754285 | 0.001920548 |  | 0.03207067 | 0.08754285 | 0.001920548 | 0.06454769 | 0.08940696 | 0.002508623 | 0.1036827 | 0.08736333 | 0.002215252
[5 empty] | 0.03320613 | 0.08829753 | 0.001921366 |  | 0.03320613 | 0.08829753 | 0.001921366 | 0.0641763 | 0.09017771 | 0.002488066 | 0.106439 | 0.08811646 | 0.002190339
[5 empty] | 0.03325699 | 0.0890522 | 0.001919443 |  | 0.03325699 | 0.0890522 | 0.001919443 | 0.06794004 | 0.09094846 | 0.002516674 | 0.1037054 | 0.0888696 | 0.002149217
[5 empty] | 0.0330596 | 0.08980688 | 0.001932109 |  | 0.0330596 | 0.08980688 | 0.001932109 | 0.06371504 | 0.09171921 | 0.00256205 | 0.1061656 | 0.08962273 | 0.00218458
[5 empty] | 0.03264755 | 0.09056156 | 0.001972278 |  | 0.03264755 | 0.09056156 | 0.001972278 | 0.06311991 | 0.09248996 | 0.002624378 | 0.107666 | 0.09037586 | 0.002176617
[5 empty] | 0.03286211 | 0.09131624 | 0.001994189 |  | 0.03286211 | 0.09131624 | 0.001994189 | 0.06322141 | 0.09326071 | 0.002648911 | 0.1037782 | 0.09112899 | 0.002253756
[5 empty] | 0.0330841 | 0.09207092 | 0.00202758 |  | 0.0330841 | 0.09207092 | 0.00202758 | 0.06423486 | 0.09403146 | 0.002712488 | 0.107936 | 0.09188212 | 0.002267934
[5 empty] | 0.03218609 | 0.0928256 | 0.002078634 |  | 0.03218609 | 0.0928256 | 0.002078634 | 0.06541214 | 0.09480221 | 0.002793608 | 0.1012774 | 0.09263526 | 0.00233432
[5 empty] | 0.03218537 | 0.09358028 | 0.002108347 |  | 0.03218537 | 0.09358028 | 0.002108347 | 0.06256103 | 0.09557296 | 0.002885185 | 0.103622 | 0.09338839 | 0.002408186
[5 empty] | 0.0323239 | 0.09433496 | 0.002146803 |  | 0.0323239 | 0.09433496 | 0.002146803 | 0.06355877 | 0.09634371 | 0.002959202 | 0.1053001 | 0.09414152 | 0.00246715
[5 empty] | 0.03196102 | 0.09508964 | 0.002161445 |  | 0.03196102 | 0.09508964 | 0.002161445 | 0.06098522 | 0.09711446 | 0.00307958 | 0.09917805 | 0.09489465 | 0.002579945
[5 empty] | 0.03163116 | 0.09584432 | 0.002219429 |  | 0.03163116 | 0.09584432 | 0.002219429 | 0.06267521 | 0.09788521 | 0.003162589 | 0.1005232 | 0.09564779 | 0.00266294
[5 empty] | 0.03208005 | 0.096599 | 0.002269064 |  | 0.03208005 | 0.096599 | 0.002269064 | 0.06039901 | 0.09865596 | 0.003235764 | 0.09794142 | 0.09640092 | 0.002725223
[5 empty] | 0.03168437 | 0.09735368 | 0.002336225 |  | 0.03168437 | 0.09735368 | 0.002336225 | 0.05839989 | 0.09942671 | 0.00337633 | 0.1025516 | 0.09715405 | 0.002860177
[5 empty] | 0.03108443 | 0.09810836 | 0.00236836 |  | 0.03108443 | 0.09810836 | 0.00236836 | 0.06106904 | 0.1001975 | 0.003429431 | 0.09544269 | 0.09790718 | 0.002968351
[5 empty] | 0.03104108 | 0.09886304 | 0.002434432 |  | 0.03104108 | 0.09886304 | 0.002434432 | 0.05922852 | 0.1009682 | 0.003546392 | 0.09563616 | 0.09866031 | 0.003075922
[5 empty] | 0.03214104 | 0.09961772 | 0.002506576 |  | 0.03214104 | 0.09961772 | 0.002506576 | 0.05999974 | 0.101739 | 0.003692635 | 0.09441104 | 0.09941345 | 0.003164698
[5 empty] | 0.03093729 | 0.1003724 | 0.002586713 |  | 0.03093729 | 0.1003724 | 0.002586713 | 0.05840809 | 0.1025097 | 0.003750089 | 0.09673945 | 0.1001666 | 0.003278253
[5 empty] | 0.03083614 | 0.1011271 | 0.002625874 |  | 0.03083614 | 0.1011271 | 0.002625874 | 0.05915942 | 0.1032805 | 0.003848201 | 0.09766514 | 0.1009197 | 0.003397471
[5 empty] | 0.03072672 | 0.1018818 | 0.002707273 |  | 0.03072672 | 0.1018818 | 0.002707273 | 0.05671581 | 0.1040512 | 0.00399265 | 0.09206891 | 0.1016728 | 0.003526869
[5 empty] | 0.03084516 | 0.1026364 | 0.00277795 |  | 0.03084516 | 0.1026364 | 0.00277795 | 0.05851415 | 0.104822 | 0.004063259 | 0.0951436 | 0.102426 | 0.003641462
[5 empty] | 0.03071912 | 0.1033911 | 0.002825412 |  | 0.03071912 | 0.1033911 | 0.002825412 | 0.05975213 | 0.1055927 | 0.00420641 | 0.09039306 | 0.1031791 | 0.003733011
[5 empty] | 0.03185269 | 0.1041458 | 0.00288488 |  | 0.03185269 | 0.1041458 | 0.00288488 | 0.05641144 | 0.1063635 | 0.004247883 | 0.09484535 | 0.1039322 | 0.003843389
[5 empty] | 0.03041011 | 0.1049005 | 0.003006907 |  | 0.03041011 | 0.1049005 | 0.003006907 | 0.05894775 | 0.1071342 | 0.004391711 | 0.09010999 | 0.1046854 | 0.003938457
[5 empty] | 0.0308195 | 0.1056552 | 0.003076328 |  | 0.0308195 | 0.1056552 | 0.003076328 | 0.05783713 | 0.107905 | 0.004501982 | 0.09292722 | 0.1054385 | 0.00401846
[5 empty] | 0.03166569 | 0.1064098 | 0.003162555 |  | 0.03166569 | 0.1064098 | 0.003162555 | 0.05820051 | 0.1086757 | 0.00459145 | 0.09061239 | 0.1061916 | 0.004148423
[5 empty] | 0.03092286 | 0.1071645 | 0.003194974 |  | 0.03092286 | 0.1071645 | 0.003194974 | 0.05835656 | 0.1094465 | 0.004715713 | 0.09062929 | 0.1069448 | 0.004244657
[5 empty] | 0.03161337 | 0.1079192 | 0.00329051 |  | 0.03161337 | 0.1079192 | 0.00329051 | 0.05589787 | 0.1102172 | 0.00477673 | 0.08849857 | 0.1076979 | 0.004317208
[5 empty] | 0.03117874 | 0.1086739 | 0.003398685 |  | 0.03117874 | 0.1086739 | 0.003398685 | 0.05566018 | 0.110988 | 0.004902419 | 0.09261022 | 0.108451 | 0.00438746
[5 empty] | 0.03153632 | 0.1094286 | 0.003463958 |  | 0.03153632 | 0.1094286 | 0.003463958 | 0.05953162 | 0.1117587 | 0.004970061 | 0.08902097 | 0.1092042 | 0.004544974
[5 empty] | 0.03132819 | 0.1101832 | 0.003544809 |  | 0.03132819 | 0.1101832 | 0.003544809 | 0.05894149 | 0.1125294 | 0.005029756 | 0.09306009 | 0.1099573 | 0.004592835
[5 empty] | 0.03053165 | 0.1109379 | 0.00357258 |  | 0.03053165 | 0.1109379 | 0.00357258 | 0.05781215 | 0.1133002 | 0.005193771 | 0.09189401 | 0.1107104 | 0.004713787
[5 empty] | 0.03051787 | 0.1116926 | 0.003674027 |  | 0.03051787 | 0.1116926 | 0.003674027 | 0.05649638 | 0.1140709 | 0.005315386 | 0.09005317 | 0.1114636 | 0.004824698
[5 empty] | 0.03068111 | 0.1124473 | 0.003765458 |  | 0.03068111 | 0.1124473 | 0.003765458 | 0.05912314 | 0.1148417 | 0.005356979 | 0.08930355 | 0.1122167 | 0.004845767
[5 empty] | 0.03012015 | 0.113202 | 0.003867554 |  | 0.03012015 | 0.113202 | 0.003867554 | 0.05923945 | 0.1156124 | 0.005464012 | 0.08594797 | 0.1129698 | 0.005015185
[5 empty] | 0.03103863 | 0.1139566 | 0.003939627 |  | 0.03103863 | 0.1139566 | 0.003939627 | 0.05678338 | 0.1163832 | 0.005539174 | 0.08994919 | 0.113723 | 0.005036097
[5 empty] | 0.03023735 | 0.1147113 | 0.003972095 |  | 0.03023735 | 0.1147113 | 0.003972095 | 0.055448 | 0.1171539 | 0.005689355 | 0.0888711 | 0.1144761 | 0.005142453
[5 empty] | 0.03048822 | 0.115466 | 0.004078304 |  | 0.03048822 | 0.115466 | 0.004078304 | 0.05739068 | 0.1179247 | 0.005762135 | 0.08935272 | 0.1152292 | 0.005320201
[5 empty] | 0.02988894 | 0.1162207 | 0.004161643 |  | 0.02988894 | 0.1162207 | 0.004161643 | 0.05825472 | 0.1186954 | 0.005925653 | 0.08895838 | 0.1159824 | 0.005318918
[5 empty] | 0.03074787 | 0.1169754 | 0.004226156 |  | 0.03074787 | 0.1169754 | 0.004226156 | 0.05536427 | 0.1194662 | 0.005967599 | 0.08586821 | 0.1167355 | 0.005500174
[5 empty] | 0.02948495 | 0.11773 | 0.004332792 |  | 0.02948495 | 0.11773 | 0.004332792 | 0.05853123 | 0.1202369 | 0.006171781 | 0.08494442 | 0.1174886 | 0.005590325
[5 empty] | 0.03056614 | 0.1184847 | 0.004390827 |  | 0.03056614 | 0.1184847 | 0.004390827 | 0.05557915 | 0.1210077 | 0.006247422 | 0.08402556 | 0.1182418 | 0.005656819
[5 empty] | 0.03015974 | 0.1192394 | 0.004524959 |  | 0.03015974 | 0.1192394 | 0.004524959 | 0.05926486 | 0.1217784 | 0.006297334 | 0.08937272 | 0.1189949 | 0.005740448
[5 empty] | 0.02972194 | 0.1199941 | 0.004557261 |  | 0.02972194 | 0.1199941 | 0.004557261 | 0.05788968 | 0.1225492 | 0.006439189 | 0.08422107 | 0.119748 | 0.005806987
[5 empty] | 0.02987465 | 0.1207488 | 0.004653817 |  | 0.02987465 | 0.1207488 | 0.004653817 | 0.05777997 | 0.1233199 | 0.006602849 | 0.08738245 | 0.1205011 | 0.00592645
[5 empty] | 0.02897547 | 0.1215034 | 0.004770145 |  | 0.02897547 | 0.1215034 | 0.004770145 | 0.05538904 | 0.1240907 | 0.006673448 | 0.08748696 | 0.1212543 | 0.006086392
[5 empty] | 0.02891329 | 0.1222581 | 0.004862799 |  | 0.02891329 | 0.1222581 | 0.004862799 | 0.05866033 | 0.1248614 | 0.006774856 | 0.08668943 | 0.1220074 | 0.006212435
[5 empty] | 0.02910545 | 0.1230128 | 0.005004976 |  | 0.02910545 | 0.1230128 | 0.005004976 | 0.05772163 | 0.1256322 | 0.006980813 | 0.08693679 | 0.1227605 | 0.006305315
[5 empty] | 0.02886014 | 0.1237675 | 0.005098687 |  | 0.02886014 | 0.1237675 | 0.005098687 | 0.05871184 | 0.1264029 | 0.007083617 | 0.08470884 | 0.1235137 | 0.006334761
[5 empty] | 0.02966273 | 0.1245222 | 0.0052385 |  | 0.02966273 | 0.1245222 | 0.0052385 | 0.05889342 | 0.1271737 | 0.00710295 | 0.08382788 | 0.1242668 | 0.00641788
[5 empty] | 0.02930592 | 0.1252768 | 0.005268235 |  | 0.02930592 | 0.1252768 | 0.005268235 | 0.05708437 | 0.1279444 | 0.00730742 | 0.08603078 | 0.1250199 | 0.006530389
[5 empty] | 0.0299478 | 0.1260315 | 0.005377726 |  | 0.0299478 | 0.1260315 | 0.005377726 | 0.05664423 | 0.1287152 | 0.007374823 | 0.08221753 | 0.1257731 | 0.006706991
[5 empty] | 0.02905269 | 0.1267862 | 0.005501014 |  | 0.02905269 | 0.1267862 | 0.005501014 | 0.05651534 | 0.1294859 | 0.007491227 | 0.08315862 | 0.1265262 | 0.006737458
[5 empty] | 0.02962204 | 0.1275409 | 0.005623521 |  | 0.02962204 | 0.1275409 | 0.005623521 | 0.05564013 | 0.1302567 | 0.007641443 | 0.08063123 | 0.1272793 | 0.006805302
[5 empty] | 0.02875212 | 0.1282955 | 0.005736348 |  | 0.02875212 | 0.1282955 | 0.005736348 | 0.05797917 | 0.1310274 | 0.007830981 | 0.08348414 | 0.1280325 | 0.006907405
[5 empty] | 0.02931239 | 0.1290502 | 0.005944877 |  | 0.02931239 | 0.1290502 | 0.005944877 | 0.05532108 | 0.1317982 | 0.007975382 | 0.08630536 | 0.1287856 | 0.007036833
[5 empty] | 0.02809687 | 0.1298049 | 0.006015894 |  | 0.02809687 | 0.1298049 | 0.006015894 | 0.0592777 | 0.1325689 | 0.008027297 | 0.08606285 | 0.1295387 | 0.007252248
[5 empty] | 0.02830958 | 0.1305596 | 0.006101564 |  | 0.02830958 | 0.1305596 | 0.006101564 | 0.05836173 | 0.1333397 | 0.008175919 | 0.08372822 | 0.1302919 | 0.007222113
[5 empty] | 0.02794699 | 0.1313143 | 0.006274861 |  | 0.02794699 | 0.1313143 | 0.006274861 | 0.05676173 | 0.1341104 | 0.008232443 | 0.08299975 | 0.131045 | 0.007439151
[5 empty] | 0.02819836 | 0.1320689 | 0.006381034 |  | 0.02819836 | 0.1320689 | 0.006381034 | 0.05837569 | 0.1348812 | 0.008355206 | 0.08447349 | 0.1317981 | 0.007464122
[5 empty] | 0.02910914 | 0.1328236 | 0.006496747 |  | 0.02910914 | 0.1328236 | 0.006496747 | 0.05544911 | 0.1356519 | 0.00855762 | 0.08472155 | 0.1325513 | 0.007619596
[5 empty] | 0.02875401 | 0.1335783 | 0.006621133 |  | 0.02875401 | 0.1335783 | 0.006621133 | 0.05565351 | 0.1364227 | 0.008673754 | 0.0807888 | 0.1333044 | 0.007675882
[5 empty] | 0.02904252 | 0.134333 | 0.006736227 |  | 0.02904252 | 0.134333 | 0.006736227 | 0.05639711 | 0.1371934 | 0.008765736 | 0.08032043 | 0.1340575 | 0.007756251
[5 empty] | 0.02766891 | 0.1350877 | 0.006954442 |  | 0.02766891 | 0.1350877 | 0.006954442 | 0.0589446 | 0.1379642 | 0.009005473 | 0.08281331 | 0.1348107 | 0.008003667
[5 empty] | 0.02846635 | 0.1358423 | 0.007133214 |  | 0.02846635 | 0.1358423 | 0.007133214 | 0.05537609 | 0.1387349 | 0.009169404 | 0.08298785 | 0.1355638 | 0.00805687
[5 empty] | 0.02781501 | 0.136597 | 0.007268474 |  | 0.02781501 | 0.136597 | 0.007268474 | 0.05819335 | 0.1395057 | 0.009236398 | 0.08495987 | 0.1363169 | 0.008181542
[5 empty] | 0.02868074 | 0.1373517 | 0.007409707 |  | 0.02868074 | 0.1373517 | 0.007409707 | 0.05889602 | 0.1402764 | 0.009352068 | 0.08163309 | 0.1370701 | 0.008235292
[5 empty] | 0.02738973 | 0.1381064 | 0.007458064 |  | 0.02738973 | 0.1381064 | 0.007458064 | 0.05845858 | 0.1410472 | 0.009482444 | 0.08023804 | 0.1378232 | 0.008362497
[5 empty] | 0.02832401 | 0.1388611 | 0.007627587 |  | 0.02832401 | 0.1388611 | 0.007627587 | 0.05538837 | 0.1418179 | 0.009582765 | 0.08398539 | 0.1385763 | 0.008415221
[5 empty] | 0.02864068 | 0.1396157 | 0.007783369 |  | 0.02864068 | 0.1396157 | 0.007783369 | 0.05895243 | 0.1425887 | 0.009830008 | 0.08111496 | 0.1393295 | 0.008636101
[5 empty] | 0.02738378 | 0.1403704 | 0.007876763 |  | 0.02738378 | 0.1403704 | 0.007876763 | 0.05747886 | 0.1433594 | 0.01001386 | 0.0778237 | 0.1400826 | 0.008782066
[5 empty] | 0.02734247 | 0.1411251 | 0.008117896 |  | 0.02734247 | 0.1411251 | 0.008117896 | 0.05716639 | 0.1441302 | 0.01011933 | 0.07758634 | 0.1408357 | 0.008812232
[5 empty] | 0.02702124 | 0.1418798 | 0.008273297 |  | 0.02702124 | 0.1418798 | 0.008273297 | 0.05697844 | 0.1449009 | 0.01025855 | 0.07848146 | 0.1415888 | 0.009002302
[5 empty] | 0.02815226 | 0.1426345 | 0.0084455 |  | 0.02815226 | 0.1426345 | 0.0084455 | 0.05888445 | 0.1456717 | 0.01040702 | 0.08209564 | 0.142342 | 0.009119852
[5 empty] | 0.02828807 | 0.1433891 | 0.00853086 |  | 0.02828807 | 0.1433891 | 0.00853086 | 0.05537983 | 0.1464424 | 0.01051458 | 0.08287256 | 0.1430951 | 0.009223373
[5 empty] | 0.02816767 | 0.1441438 | 0.008723243 |  | 0.02816767 | 0.1441438 | 0.008723243 | 0.05660197 | 0.1472132 | 0.01075233 | 0.08140952 | 0.1438482 | 0.009300281
[5 empty] | 0.02705629 | 0.1448985 | 0.008933491 |  | 0.02705629 | 0.1448985 | 0.008933491 | 0.05738888 | 0.1479839 | 0.01080761 | 0.07926134 | 0.1446014 | 0.009393655
[5 empty] | 0.0271534 | 0.1456532 | 0.00900244 |  | 0.0271534 | 0.1456532 | 0.00900244 | 0.05537729 | 0.1487547 | 0.01087564 | 0.07834488 | 0.1453545 | 0.009508861
[5 empty] | 0.02799191 | 0.1464079 | 0.009231422 |  | 0.02799191 | 0.1464079 | 0.009231422 | 0.05935693 | 0.1495254 | 0.01111938 | 0.07981587 | 0.1461076 | 0.009671677
[5 empty] | 0.02705301 | 0.1471625 | 0.009367762 |  | 0.02705301 | 0.1471625 | 0.009367762 | 0.05730412 | 0.1502962 | 0.01123038 | 0.07842114 | 0.1468608 | 0.009664042
[5 empty] | 0.02781244 | 0.1479172 | 0.009515935 |  | 0.02781244 | 0.1479172 | 0.009515935 | 0.05713789 | 0.1510669 | 0.01133338 | 0.07881906 | 0.1476139 | 0.009840938
[5 empty] | 0.02718325 | 0.1486719 | 0.009660018 |  | 0.02718325 | 0.1486719 | 0.009660018 | 0.05929358 | 0.1518377 | 0.01168175 | 0.08269374 | 0.148367 | 0.009929204
[5 empty] | 0.02697841 | 0.1494266 | 0.009858874 |  | 0.02697841 | 0.1494266 | 0.009858874 | 0.05734476 | 0.1526084 | 0.01182518 | 0.08026892 | 0.1491202 | 0.01005965
[5 empty] | 0.02716594 | 0.1501813 | 0.0099989244 |  | 0.02716594 | 0.1501813 | 0.0099989244 | 0.05802881 | 0.1533792 | 0.0119408328 | 0.07881115 | 0.1498733 | 0.010239873