## 1
Общество с ограниченной ответственностью "Инженерная геология" (ООО "ИнжГео") | [10 empty] | Общество с ограниченной ответственностью "Инженерная геология" (ООО "ИнжГео")
Юр. адрес: 117279, г. Москва, ул. Миклухо-Маклая, 36 а, этаж 5, пом. XXIII к. 76-84 | [10 empty] | Юр. адрес: 117279, г. Москва, ул. Миклухо-Маклая, 36 а, этаж 5, пом. XXIII к. 76-84 | [9 empty] | нагр |  |  | X0 | Y0 | R |  | нагр |  |  |  | X0 | Y0 | R | нагр |  |  |  | X0 | Y0 | R |  | нагр |  |  |  | X0 | Y0 | R
Телефон/факс +7 (495) 132-30-00, Адрес электронной почты inbox@inj-geo.ru | [10 empty] | Телефон/факс +7 (495) 132-30-00, Адрес электронной почты inbox@inj-geo.ru | [13 empty] | 0 | [7 empty] | 0 | [6 empty] | 0 | [7 empty] | 0
[21 empty] | девиатор | [6 empty] | девиатор | [6 empty] | девиатор | [7 empty] | девиатор
Испытательная лаборатория ООО «ИнжГео» | [10 empty] | Испытательная лаборатория ООО «ИнжГео» | [9 empty] | x0 | Угол | X | Y |  |  |  | x0 |  | Угол | X | Y |  |  | x0 |  | Угол | X | Y |  |  |  | x0 |  | Угол | X | Y
Адрес места осуществления деятельности лаборатории: г. Москва, просп. Вернадского, д. 51, стр. 1 | [10 empty] | Адрес места осуществления деятельности лаборатории: г. Москва, просп. Вернадского, д. 51, стр. 1 | [10 empty] | 0 | [7 empty] | 0 | [6 empty] | 0 | [7 empty] | 0
Телефон +7(910)4557682, E-mail: slg85@mail.ru | [10 empty] | Телефон +7(910)4557682, E-mail: slg85@mail.ru | [10 empty] | 5 | [7 empty] | 5 | [6 empty] | 5 | [7 empty] | 5
[22 empty] | 10 | [7 empty] | 10 | [6 empty] | 10 | [7 empty] | 10
Протокол испытаний № 13-63/36 от 04-12-2022 | [21 empty] | 15 | [7 empty] | 15 | [6 empty] | 15 | [7 empty] | 15
Наименование и адрес заказчика: Переход трубопровода через р. Енисей | [21 empty] | 20 | [7 empty] | 20 | [6 empty] | 20 | [7 empty] | 20
Наименование объекта: ООО Регионстрой | [21 empty] | 25 | [7 empty] | 25 | [6 empty] | 25 | [7 empty] | 25
Наименование используемого метода/методики: ГОСТ 12248.4-2020 | [21 empty] | 30 | [7 empty] | 30 | [6 empty] | 30 | [7 empty] | 30
Условия проведения испытания: температура окружающей среды (18 - 25)0С, влажность воздуха (40 - 75)% | [21 empty] | 35 | [7 empty] | 35 | [6 empty] | 35 | [7 empty] | 35
Дата получение объекта подлежащего испытаниям: 07-11-2022 | [21 empty] | 40 | [7 empty] | 40 | [6 empty] | 40 | [7 empty] | 40
Дата испытания: 25.10.2022-19.11.2036 | [21 empty] | 45 | [7 empty] | 45 | [6 empty] | 45 | [7 empty] | 45
Испытание грунтов методом трехосного сжатия | [10 empty] | Испытание грунтов методом трехосного сжатия | [10 empty] | 50 | [7 empty] | 50 | [6 empty] | 50 | [7 empty] | 50
Лабораторный номер: |  | 1071 | [5 empty] | We, % = | 0.53286882 |  | Лабораторный номер: | [6 empty] | We, % = |  |  |  | 55 | [7 empty] | 55 | [6 empty] | 55 | [7 empty] | 55
Номер скважины: |  | BH-004 | [5 empty] | ρ, г/см3 = | 1.5 |  | Номер скважины: | [6 empty] | ρ, г/см3 = |  |  |  | 60 | [7 empty] | 60 | [6 empty] | 60 | [7 empty] | 60
Глубина отбора, м: |  | 1.5 | [5 empty] | ρs, г/см3 = | 2.73 |  | Глубина отбора, м: | [6 empty] | ρs, г/см3 = |  |  |  | 65 | [7 empty] | 65 | [6 empty] | 65 | [7 empty] | 65
Наименование грунта: |  | Суглинок, после оттаивания текучий, легкий пылеватый | [5 empty] | e, д.е. = | 1.789821 |  | Наименование грунта: | [6 empty] | e, д.е. = |  |  |  | 70 | [7 empty] | 70 | [6 empty] | 70 | [7 empty] | 70
Схема проведения опыта: |  | КД | [5 empty] | IL, д.е. = | 2.365 |  | Схема проведения опыта: | [6 empty] | IL, д.е. = |  |  |  | 75 | [7 empty] | 75 | [6 empty] | 75 | [7 empty] | 75
Результаты испытаний | [10 empty] | Результаты испытаний | [10 empty] | 80 | [7 empty] | 80 | [6 empty] | 80 | [7 empty] | 80
[22 empty] | 85 | [7 empty] | 85 | [6 empty] | 85 | [7 empty] | 85
[22 empty] | 90 | [7 empty] | 90 | [6 empty] | 90 | [7 empty] | 90
[22 empty] | 95 | [7 empty] | 95 | [6 empty] | 95 | [7 empty] | 95
[22 empty] | 100 | [7 empty] | 100 | [6 empty] | 100 | [7 empty] | 100
[22 empty] | 105 | [7 empty] | 105 | [6 empty] | 105 | [7 empty] | 105
[22 empty] | 110 | [7 empty] | 110 | [6 empty] | 110 | [7 empty] | 110
[22 empty] | 115 | [7 empty] | 115 | [6 empty] | 115 | [7 empty] | 115
[22 empty] | 120 | [7 empty] | 120 | [6 empty] | 120 | [7 empty] | 120
[22 empty] | 125 | [7 empty] | 125 | [6 empty] | 125 | [7 empty] | 125
[22 empty] | 130 | [7 empty] | 130 | [6 empty] | 130 | [7 empty] | 130
[22 empty] | 135 | [7 empty] | 135 | [6 empty] | 135 | [7 empty] | 135
[22 empty] | 140 | [7 empty] | 140 | [6 empty] | 140 | [7 empty] | 140
[22 empty] | 145 | [7 empty] | 145 | [6 empty] | 145 | [7 empty] | 145
[22 empty] | 150 | [7 empty] | 150 | [6 empty] | 150 | [7 empty] | 150
[22 empty] | 155 | [7 empty] | 155 | [6 empty] | 155 | [7 empty] | 155
[22 empty] | 160 | [7 empty] | 160 | [6 empty] | 160 | [7 empty] | 160
[22 empty] | 165 | [7 empty] | 165 | [6 empty] | 165 | [7 empty] | 165
[22 empty] | 170 | [7 empty] | 170 | [6 empty] | 170 | [7 empty] | 170
[22 empty] | 175 | [7 empty] | 175 | [6 empty] | 175 | [7 empty] | 175
[22 empty] | 180 | [7 empty] | 180 | [6 empty] | 180 | [7 empty] | 180
[13 empty] | Давление в камере, Мпа σ3 | Вертикальная нагрузка, Мпа σ1 | Поровое давление, Мпа u
[13 empty] | 0.05 | 0.08493633 | [5 empty] | 1 | [6 empty] | σ3,кПа | σ1,кПа | u, кПа |  |  |  | 4
[13 empty] | 0.15 | 0.2220252 | [27 empty] | δ3, Мпа | δ1-δ3, МПа | δ1, МПа | δ1, КПа
[13 empty] | 0.25 | 0.3591141 | [21 empty] | С, МПа:
φ, град:
E, Мпа
[27 empty] | x | 0
[27 empty] | y |  |  |  | С, кПа | φ,°
Эффективные значения угла внутреннего трения и удельного сцепления ϕ', С'
[13 empty] | ϕ', град. = | 9
[13 empty] | С', МПа = | 0.007
|  | K0, д.е. | 0.8435655 | Эффективное напряжение, Мпа: |  |  |  |  | 0.04217828
|  | Модуль деформации E0, МПа: |  | Точки нахождения модуля Е0, Мпа (полное напряжение): |  |  |  |  | 0.04217828 | 0.05003895
|  | Модуль деформации E50, МПа: |  | qmax Давление при разрушении образца, Мпа (девиатор): |  |  |  |  | 0.03493633
|  | Коэф. Поперечной деформации, ϑ: |  | 0,5 qmax, Мпа (девиатор): |  |  |  |  | 0.01746816
| Начальник исп. лаборатории: | [6 empty] | Семиколенова Л.Г. |  |  |  |  | Начальник исп. лаборатории: |  |  |  |  | Семиколенова Л.Г.
Лист 1 , всего листов 2 | [11 empty] | Лист 2 , всего листов 2
Частичное воспроизведение протокола испытаний без письменного разрешения ООО «ИнжГео» ЗАПРЕЩАЕТСЯ | [11 empty] | Частичное воспроизведение протокола испытаний без письменного разрешения ООО «ИнжГео» ЗАПРЕЩАЕТСЯ
E0 |  |  | E50 |  | Деформация |  |  |  | Первая прочность |  |  | Вторая прочность |  |  | Третья прочность |  |  |  | К Пуассона
devE0 | epsE0 |  | dev50 | epsE50 | dev | eps | ev |  | dev1 | eps1 | ev1 | dev1 | eps1 | ev2 | dev1 | eps1 | ev3 | Глины
0.007860674 | 0.000524041 |  | 0.01746816 | 0.001746803 | 0 | 0 | 0 |  | 0 | 0 | 0 | 0.01440504 | 0.0003334475 | 0 | 0.02673295 | 0.0003564366 | 0 | < 0 | 0,20-0,30
[5 empty] | 0.007860674 | 0.000524041 | -0.006602072 |  | 0.007860674 | 0.000524041 | -0.006602072 | 0.0271211 | 0.000742719 | -0.01830717 | 0.05455704 | 0.001091133 | -0.0218944 | 0-0,25 | 0,30-0,38
Секущая модуля Е0 |  |  | Линия Q max |  | 0.01746816 | 0.001746803 | -0.0522376 |  | 0.01746816 | 0.001746803 | -0.0522376 | 0.0360126 | 0.001250428 | -0.04220454 | 0.05652523 | 0.001498754 | -0.03815771 | 0,25< | 0,38-0,45
| 0 |  |  | 0 | 0.01882694 | 0.002274151 | -0.05798084 |  | 0.01882694 | 0.002274151 | -0.05798084 | 0.03844483 | 0.002228157 | -0.04210846 | 0.05823792 | 0.002248131 | -0.03835077 | Суглинки | 0,35-0,37
[5 empty] | 0.02001189 | 0.003032201 | -0.05764992 |  | 0.02001189 | 0.003032201 | -0.05764992 | 0.04275331 | 0.002970876 | -0.04202352 | 0.06620879 | 0.002997507 | -0.03859115 | Пески и супеси | 0,30-0,35
[5 empty] | 0.01998052 | 0.003790251 | -0.05778643 |  | 0.01998052 | 0.003790251 | -0.05778643 | 0.04416393 | 0.003713595 | -0.04214581 | 0.06676243 | 0.003746884 | -0.03815955
|  |  | Линия 0,5 Q max |  | 0.02109439 | 0.004548302 | -0.05712755 |  | 0.02109439 | 0.004548302 | -0.05712755 | 0.04402276 | 0.004456314 | -0.04146674 | 0.07032693 | 0.004496261 | -0.03753126
|  |  |  | 0 | 0.0220049 | 0.005306352 | -0.05650779 |  | 0.0220049 | 0.005306352 | -0.05650779 | 0.04930071 | 0.005199033 | -0.04096509 | 0.0682581 | 0.005245638 | -0.03771655
[5 empty] | 0.02367435 | 0.006064402 | -0.05558344 |  | 0.02367435 | 0.006064402 | -0.05558344 | 0.05113961 | 0.005941752 | -0.0404481 | 0.07351894 | 0.005995015 | -0.03746159
[5 empty] | 0.02365208 | 0.006822453 | -0.05514006 |  | 0.02365208 | 0.006822453 | -0.05514006 | 0.04917903 | 0.006684471 | -0.04046485 | 0.07510856 | 0.006744392 | -0.03680223
[5 empty] | 0.02517754 | 0.007580503 | -0.05449092 |  | 0.02517754 | 0.007580503 | -0.05449092 | 0.05148685 | 0.00742719 | -0.04012858 | 0.07670446 | 0.007493769 | -0.03607068
[5 empty] | 0.02523295 | 0.008338553 | -0.0541016 |  | 0.02523295 | 0.008338553 | -0.0541016 | 0.05225409 | 0.00816991 | -0.03961174 | 0.07621484 | 0.008243146 | -0.03614504
Коэфф. Точки |  |  |  |  | 0.02604211 | 0.009096603 | -0.0534248 |  | 0.02604211 | 0.009096603 | -0.0534248 | 0.0532241 | 0.008912629 | -0.03897466 | 0.07891587 | 0.008992522 | -0.03565628
[5 empty] | 0.02591212 | 0.009854654 | -0.05211821 |  | 0.02591212 | 0.009854654 | -0.05211821 | 0.05675876 | 0.009655348 | -0.03794006 | 0.0842004 | 0.009741899 | -0.03491912
[5 empty] | 0.02719059 | 0.0106127 | -0.05164792 |  | 0.02719059 | 0.0106127 | -0.05164792 | 0.05859811 | 0.01039807 | -0.03750431 | 0.0840406 | 0.01049128 | -0.03412923
[5 empty] | 0.02656827 | 0.01137075 | -0.05027901 |  | 0.02656827 | 0.01137075 | -0.05027901 | 0.05702116 | 0.01114079 | -0.03663985 | 0.08344002 | 0.01124065 | -0.03392227
[5 empty] | 0.02710297 | 0.0121288 | -0.0493244 |  | 0.02710297 | 0.0121288 | -0.0493244 | 0.05836 | 0.0118835 | -0.03568345 | 0.08680443 | 0.01199003 | -0.03280695
[5 empty] | 0.02826339 | 0.01288685 | -0.04912163 |  | 0.02826339 | 0.01288685 | -0.04912163 | 0.05922226 | 0.01262622 | -0.0351522 | 0.08422034 | 0.01273941 | -0.03256274
[5 empty] | 0.02807546 | 0.01364491 | -0.04814563 |  | 0.02807546 | 0.01364491 | -0.04814563 | 0.06040887 | 0.01336894 | -0.03449192 | 0.08847121 | 0.01348878 | -0.03160215
[5 empty] | 0.02918636 | 0.01440296 | -0.04671434 |  | 0.02918636 | 0.01440296 | -0.04671434 | 0.06102498 | 0.01411166 | -0.03376468 | 0.08555429 | 0.01423816 | -0.03120147
[5 empty] | 0.02816579 | 0.01516101 | -0.04600668 |  | 0.02816579 | 0.01516101 | -0.04600668 | 0.0608207 | 0.01485438 | -0.03275117 | 0.08617304 | 0.01498754 | -0.03070362
[5 empty] | 0.02953665 | 0.01591906 | -0.0442849 |  | 0.02953665 | 0.01591906 | -0.0442849 | 0.06121515 | 0.0155971 | -0.03218083 | 0.09093646 | 0.01573691 | -0.03008726
[5 empty] | 0.02960262 | 0.01667711 | -0.04399574 |  | 0.02960262 | 0.01667711 | -0.04399574 | 0.06177495 | 0.01633982 | -0.03116907 | 0.08974922 | 0.01648629 | -0.02896344
[5 empty] | 0.03003895 | 0.01743516 | -0.0425169 |  | 0.03003895 | 0.01743516 | -0.0425169 | 0.06023829 | 0.01708254 | -0.03094904 | 0.08865227 | 0.01723567 | -0.02843897
[5 empty] | 0.02923712 | 0.01819321 | -0.04194388 |  | 0.02923712 | 0.01819321 | -0.04194388 | 0.06459268 | 0.01782526 | -0.03022322 | 0.09028186 | 0.01798504 | -0.02805117
[5 empty] | 0.02943231 | 0.01895126 | -0.04081409 |  | 0.02943231 | 0.01895126 | -0.04081409 | 0.06212504 | 0.01856798 | -0.02904732 | 0.08865441 | 0.01873442 | -0.02705964
[5 empty] | 0.02949219 | 0.01970931 | -0.03999025 |  | 0.02949219 | 0.01970931 | -0.03999025 | 0.06365982 | 0.0193107 | -0.02850404 | 0.09343811 | 0.0194838 | -0.02674028
[5 empty] | 0.03012361 | 0.02046736 | -0.03868907 |  | 0.03012361 | 0.02046736 | -0.03868907 | 0.06279875 | 0.02005341 | -0.02815124 | 0.08968337 | 0.02023318 | -0.02570692
[5 empty] | 0.02948885 | 0.02122541 | -0.03742794 |  | 0.02948885 | 0.02122541 | -0.03742794 | 0.06505097 | 0.02079613 | -0.02720066 | 0.09134538 | 0.02098255 | -0.02531374
[5 empty] | 0.03054864 | 0.02198346 | -0.03648376 |  | 0.03054864 | 0.02198346 | -0.03648376 | 0.0627774 | 0.02153885 | -0.02685502 | 0.09166418 | 0.02173193 | -0.02486069
[5 empty] | 0.03095177 | 0.02274151 | -0.03557672 |  | 0.03095177 | 0.02274151 | -0.03557672 | 0.0631286 | 0.02228157 | -0.02609198 | 0.09489315 | 0.02248131 | -0.02407023
[5 empty] | 0.03120835 | 0.02349956 | -0.03486915 |  | 0.03120835 | 0.02349956 | -0.03486915 | 0.06347581 | 0.02302429 | -0.02523482 | 0.09513196 | 0.02323068 | -0.02355723
[5 empty] | 0.03122856 | 0.02425761 | -0.03424084 |  | 0.03122856 | 0.02425761 | -0.03424084 | 0.06675981 | 0.02376701 | -0.02485673 | 0.09381285 | 0.02398006 | -0.0230364
[5 empty] | 0.03120539 | 0.02501566 | -0.03318679 |  | 0.03120539 | 0.02501566 | -0.03318679 | 0.06291172 | 0.02450973 | -0.02419832 | 0.09444939 | 0.02472944 | -0.02258091
[5 empty] | 0.03039212 | 0.02577371 | -0.03179153 |  | 0.03039212 | 0.02577371 | -0.03179153 | 0.06328845 | 0.02525245 | -0.02333754 | 0.09743018 | 0.02547881 | -0.02174043
[5 empty] | 0.03184892 | 0.02653176 | -0.03058784 |  | 0.03184892 | 0.02653176 | -0.03058784 | 0.0649106 | 0.02599517 | -0.0227531 | 0.09830007 | 0.02622819 | -0.02081399
[5 empty] | 0.0318422 | 0.02728981 | -0.0298853 |  | 0.0318422 | 0.02728981 | -0.0298853 | 0.06553963 | 0.02673789 | -0.02183521 | 0.09874832 | 0.02697757 | -0.02039204
[5 empty] | 0.03179163 | 0.02804786 | -0.02857677 |  | 0.03179163 | 0.02804786 | -0.02857677 | 0.06642428 | 0.0274806 | -0.02100474 | 0.09735009 | 0.02772694 | -0.01972066
[5 empty] | 0.03187676 | 0.02880591 | -0.02730722 |  | 0.03187676 | 0.02880591 | -0.02730722 | 0.06512325 | 0.02822332 | -0.02039557 | 0.09531421 | 0.02847632 | -0.01883772
[5 empty] | 0.0321556 | 0.02956396 | -0.02627228 |  | 0.0321556 | 0.02956396 | -0.02627228 | 0.06530744 | 0.02896604 | -0.01949187 | 0.09938934 | 0.0292257 | -0.01813981
[5 empty] | 0.03128433 | 0.03032201 | -0.02473418 |  | 0.03128433 | 0.03032201 | -0.02473418 | 0.0656605 | 0.02970876 | -0.0186555 | 0.1016547 | 0.02997507 | -0.01733069
[5 empty] | 0.03289572 | 0.03108006 | -0.02361932 |  | 0.03289572 | 0.03108006 | -0.02361932 | 0.06624797 | 0.03045148 | -0.01790584 | 0.09620675 | 0.03072445 | -0.0165214
[5 empty] | 0.03259247 | 0.03183811 | -0.0223203 |  | 0.03259247 | 0.03183811 | -0.0223203 | 0.06730926 | 0.0311942 | -0.01718513 | 0.09786275 | 0.03147383 | -0.01556588
[5 empty] | 0.0316507 | 0.03259616 | -0.02088653 |  | 0.0316507 | 0.03259616 | -0.02088653 | 0.06554404 | 0.03193692 | -0.01619937 | 0.096821 | 0.03222321 | -0.01496415
[5 empty] | 0.03234501 | 0.03335421 | -0.01940195 |  | 0.03234501 | 0.03335421 | -0.01940195 | 0.06927149 | 0.03267964 | -0.01535299 | 0.1031918 | 0.03297258 | -0.01416241
[5 empty] | 0.03226145 | 0.03411226 | -0.01817043 |  | 0.03226145 | 0.03411226 | -0.01817043 | 0.06753874 | 0.03342236 | -0.01472158 | 0.100278 | 0.03372196 | -0.0130965
[5 empty] | 0.03220759 | 0.03487031 | -0.01705036 |  | 0.03220759 | 0.03487031 | -0.01705036 | 0.0689347 | 0.03416508 | -0.01383342 | 0.09892793 | 0.03447134 | -0.0123368
[5 empty] | 0.03229959 | 0.03562836 | -0.01557504 |  | 0.03229959 | 0.03562836 | -0.01557504 | 0.06847525 | 0.0349078 | -0.01302735 | 0.09967405 | 0.03522071 | -0.01141071
[5 empty] | 0.03235547 | 0.03638641 | -0.01409079 |  | 0.03235547 | 0.03638641 | -0.01409079 | 0.06979951 | 0.03565051 | -0.01214443 | 0.10481 | 0.03597009 | -0.01067208
[5 empty] | 0.03341387 | 0.03714446 | -0.01298926 |  | 0.03341387 | 0.03714446 | -0.01298926 | 0.07042241 | 0.03639323 | -0.01125106 | 0.1041723 | 0.03671947 | -0.009878193
[5 empty] | 0.0337978 | 0.03790251 | -0.01145727 |  | 0.0337978 | 0.03790251 | -0.01145727 | 0.06754442 | 0.03713595 | -0.01036289 | 0.10162 | 0.03746884 | -0.009005025
[5 empty] | 0.03383781 | 0.03866056 | -0.01025268 |  | 0.03383781 | 0.03866056 | -0.01025268 | 0.06688824 | 0.03787867 | -0.009578178 | 0.1057228 | 0.03821822 | -0.008089742
[5 empty] | 0.03260656 | 0.03941861 | -0.008954381 |  | 0.03260656 | 0.03941861 | -0.008954381 | 0.06859064 | 0.03862139 | -0.008815813 | 0.1038189 | 0.0389676 | -0.007201816
[5 empty] | 0.03318152 | 0.04017666 | -0.007533961 |  | 0.03318152 | 0.04017666 | -0.007533961 | 0.06788101 | 0.03936411 | -0.007886392 | 0.1043767 | 0.03971697 | -0.006382296
[5 empty] | 0.03393012 | 0.04093472 | -0.006238752 |  | 0.03393012 | 0.04093472 | -0.006238752 | 0.06966503 | 0.04010683 | -0.007069053 | 0.1066955 | 0.04046635 | -0.005574959
[5 empty] | 0.03301115 | 0.04169277 | -0.004892181 |  | 0.03301115 | 0.04169277 | -0.004892181 | 0.06855075 | 0.04084955 | -0.006275836 | 0.1038364 | 0.04121573 | -0.004762326
[5 empty] | 0.03453393 | 0.04245082 | -0.003629445 |  | 0.03453393 | 0.04245082 | -0.003629445 | 0.06872559 | 0.04159227 | -0.005348321 | 0.1062099 | 0.0419651 | -0.003891833
[5 empty] | 0.03353136 | 0.04320887 | -0.002410323 |  | 0.03353136 | 0.04320887 | -0.002410323 | 0.06759967 | 0.04233499 | -0.004617152 | 0.1039285 | 0.04271448 | -0.003095257
[5 empty] | 0.03463955 | 0.04396692 | -0.001170044 |  | 0.03463955 | 0.04396692 | -0.001170044 | 0.07084265 | 0.0430777 | -0.00374068 | 0.1057887 | 0.04346386 | -0.002299079
[5 empty] | 0.03442676 | 0.04472497 | 3.432649e-05 |  | 0.03442676 | 0.04472497 | 3.432649e-05 | 0.07195115 | 0.04382042 | -0.002941699 | 0.1050111 | 0.04421324 | -0.001474206
[5 empty] | 0.03393246 | 0.04548302 | 0.001214941 |  | 0.03393246 | 0.04548302 | 0.001214941 | 0.06902791 | 0.04456314 | -0.002189289 | 0.1027634 | 0.04496261 | -0.0007056602
[5 empty] | 0.03418325 | 0.04624107 | 0.002362057 |  | 0.03418325 | 0.04624107 | 0.002362057 | 0.07155887 | 0.04530586 | -0.00139254 | 0.1024955 | 0.04571199 | 6.320186e-05
[5 empty] | 0.03375674 | 0.04699912 | 0.003481383 |  | 0.03375674 | 0.04699912 | 0.003481383 | 0.07179602 | 0.04604858 | -0.0006388247 | 0.1053876 | 0.04646137 | 0.0008116089
[5 empty] | 0.03516479 | 0.04775717 | 0.004530026 |  | 0.03516479 | 0.04775717 | 0.004530026 | 0.0726461 | 0.0467913 | 0.0001195825 | 0.1057062 | 0.04721074 | 0.001547225
[5 empty] | 0.03520399 | 0.04851522 | 0.005574932 |  | 0.03520399 | 0.04851522 | 0.005574932 | 0.07238921 | 0.04753402 | 0.0008556629 | 0.1065139 | 0.04796012 | 0.002232534
[5 empty] | 0.03442028 | 0.04927327 | 0.006552312 |  | 0.03442028 | 0.04927327 | 0.006552312 | 0.0690149 | 0.04827674 | 0.001562194 | 0.1094537 | 0.0487095 | 0.002910582
[5 empty] | 0.03375867 | 0.05003132 | 0.007507448 |  | 0.03375867 | 0.05003132 | 0.007507448 | 0.07080029 | 0.04901946 | 0.002259576 | 0.1083497 | 0.04945887 | 0.003575728
[5 empty] | 0.03507181 | 0.05078937 | 0.00854443 |  | 0.03507181 | 0.05078937 | 0.00854443 | 0.0719861 | 0.04976218 | 0.002940445 | 0.1106286 | 0.05020825 | 0.004281383
[5 empty] | 0.03454639 | 0.05154742 | 0.009317106 |  | 0.03454639 | 0.05154742 | 0.009317106 | 0.07170932 | 0.0505049 | 0.003656144 | 0.1073917 | 0.05095763 | 0.004886816
[5 empty] | 0.03466024 | 0.05230547 | 0.01010753 |  | 0.03466024 | 0.05230547 | 0.01010753 | 0.07321879 | 0.05124761 | 0.004305778 | 0.109149 | 0.051707 | 0.005426209
[5 empty] | 0.03425372 | 0.05306352 | 0.01083045 |  | 0.03425372 | 0.05306352 | 0.01083045 | 0.07187087 | 0.05199033 | 0.004874338 | 0.1079613 | 0.05245638 | 0.005956712
[5 empty] | 0.03542808 | 0.05382157 | 0.01157217 |  | 0.03542808 | 0.05382157 | 0.01157217 | 0.07171222 | 0.05273305 | 0.005504696 | 0.1097693 | 0.05320576 | 0.00656361
[5 empty] | 0.0346579 | 0.05457962 | 0.0122923 |  | 0.0346579 | 0.05457962 | 0.0122923 | 0.07179223 | 0.05347577 | 0.006032539 | 0.1113521 | 0.05395513 | 0.006993997
[5 empty] | 0.0351133 | 0.05533767 | 0.01280073 |  | 0.0351133 | 0.05533767 | 0.01280073 | 0.07184539 | 0.05421849 | 0.006606898 | 0.1111681 | 0.05470451 | 0.007431469
[5 empty] | 0.03497121 | 0.05609572 | 0.01343269 |  | 0.03497121 | 0.05609572 | 0.01343269 | 0.07342244 | 0.05496121 | 0.007105875 | 0.1103983 | 0.05545389 | 0.007857901
[5 empty] | 0.03469787 | 0.05685377 | 0.01370215 |  | 0.03469787 | 0.05685377 | 0.01370215 | 0.07326714 | 0.05570393 | 0.007657912 | 0.1112657 | 0.05620327 | 0.008385107
[5 empty] | 0.03433562 | 0.05761182 | 0.01425964 |  | 0.03433562 | 0.05761182 | 0.01425964 | 0.07275227 | 0.05644665 | 0.008071229 | 0.1077806 | 0.05695264 | 0.008594285
[5 empty] | 0.03475901 | 0.05836987 | 0.01447666 |  | 0.03475901 | 0.05836987 | 0.01447666 | 0.07141197 | 0.05718937 | 0.00844355 | 0.1056091 | 0.05770202 | 0.009014968
[5 empty] | 0.03503424 | 0.05912792 | 0.01471184 |  | 0.03503424 | 0.05912792 | 0.01471184 | 0.07086462 | 0.05793209 | 0.008870033 | 0.1086287 | 0.0584514 | 0.009312109
[5 empty] | 0.03575568 | 0.05988597 | 0.0147779 |  | 0.03575568 | 0.05988597 | 0.0147779 | 0.07321812 | 0.0586748 | 0.009223072 | 0.1109549 | 0.05920077 | 0.009570997
[5 empty] | 0.03493633 | 0.06064402 | 0.01495111 |  | 0.03493633 | 0.06064402 | 0.01495111 | 0.07004335 | 0.05941752 | 0.009726766 | 0.1102893 | 0.05995015 | 0.009641674
[5 empty] | 0.03508033 | 0.06140207 | 0.01499288 |  | 0.03508033 | 0.06140207 | 0.01499288 | 0.0728096 | 0.06016024 | 0.009869901 | 0.1091798 | 0.06069953 | 0.00984254
[5 empty] | 0.03511131 | 0.06216012 | 0.01482534 |  | 0.03511131 | 0.06216012 | 0.01482534 | 0.07173246 | 0.06090296 | 0.0102826 | 0.1091141 | 0.0614489 | 0.00988698
[5 empty] | 0.0353602 | 0.06291817 | 0.01483434 |  | 0.0353602 | 0.06291817 | 0.01483434 | 0.0718266 | 0.06164568 | 0.01044519 | 0.1097227 | 0.06219828 | 0.01003779
[5 empty] | 0.03453625 | 0.06367622 | 0.0145869 |  | 0.03453625 | 0.06367622 | 0.0145869 | 0.07207132 | 0.0623884 | 0.01053084 | 0.111733 | 0.06294766 | 0.0099957
[5 empty] | 0.03512771 | 0.06443427 | 0.01450762 |  | 0.03512771 | 0.06443427 | 0.01450762 | 0.07111245 | 0.06313112 | 0.01088486 | 0.1123922 | 0.06369703 | 0.009900294
[5 empty] | 0.03458727 | 0.06519232 | 0.01420958 |  | 0.03458727 | 0.06519232 | 0.01420958 | 0.07203573 | 0.06387384 | 0.0108971 | 0.1073195 | 0.06444641 | 0.009899374
[5 empty] | 0.03533456 | 0.06595037 | 0.01398581 |  | 0.03533456 | 0.06595037 | 0.01398581 | 0.0720252 | 0.06461656 | 0.01096939 | 0.1082934 | 0.06519579 | 0.009821506
[5 empty] | 0.03425458 | 0.06670842 | 0.01372725 |  | 0.03425458 | 0.06670842 | 0.01372725 | 0.07246916 | 0.06535928 | 0.01101462 | 0.1070211 | 0.06594516 | 0.009672025
[5 empty] | 0.03531057 | 0.06746647 | 0.01334445 |  | 0.03531057 | 0.06746647 | 0.01334445 | 0.07195022 | 0.066102 | 0.01108198 | 0.1066985 | 0.06669454 | 0.009418152
[5 empty] | 0.03439598 | 0.06822453 | 0.01292141 |  | 0.03439598 | 0.06822453 | 0.01292141 | 0.07300529 | 0.06684471 | 0.01090178 | 0.1119883 | 0.06744392 | 0.009229146
[5 empty] | 0.03500581 | 0.06898258 | 0.01247765 |  | 0.03500581 | 0.06898258 | 0.01247765 | 0.07108468 | 0.06758743 | 0.01074182 | 0.1115918 | 0.0681933 | 0.009131432
[5 empty] | 0.03545198 | 0.06974063 | 0.01222471 |  | 0.03545198 | 0.06974063 | 0.01222471 | 0.0699639 | 0.06833015 | 0.01067619 | 0.1063052 | 0.06894267 | 0.00878972
[5 empty] | 0.03475189 | 0.07049868 | 0.01161602 |  | 0.03475189 | 0.07049868 | 0.01161602 | 0.06953276 | 0.06907287 | 0.01046364 | 0.1071684 | 0.06969205 | 0.008599422
[5 empty] | 0.03541383 | 0.07125673 | 0.01125754 |  | 0.03541383 | 0.07125673 | 0.01125754 | 0.07070034 | 0.06981559 | 0.01015777 | 0.1080518 | 0.07044143 | 0.008283862
[5 empty] | 0.03485414 | 0.07201478 | 0.01081656 |  | 0.03485414 | 0.07201478 | 0.01081656 | 0.07257899 | 0.07055831 | 0.009900854 | 0.1104589 | 0.0711908 | 0.007874411
[5 empty] | 0.03417453 | 0.07277283 | 0.01033577 |  | 0.03417453 | 0.07277283 | 0.01033577 | 0.07056427 | 0.07130103 | 0.009453123 | 0.1052343 | 0.07194018 | 0.007653979
[5 empty] | 0.03406041 | 0.07353088 | 0.009814998 |  | 0.03406041 | 0.07353088 | 0.009814998 | 0.07136735 | 0.07204375 | 0.009119557 | 0.1080444 | 0.07268956 | 0.007268214
[5 empty] | 0.03410528 | 0.07428893 | 0.009184191 |  | 0.03410528 | 0.07428893 | 0.009184191 | 0.07264034 | 0.07278647 | 0.008718079 | 0.1061979 | 0.07343893 | 0.006963783
[5 empty] | 0.03388646 | 0.07504698 | 0.008790964 |  | 0.03388646 | 0.07504698 | 0.008790964 | 0.07199854 | 0.07352919 | 0.008366335 | 0.1040943 | 0.07418831 | 0.006653268
[5 empty] | 0.03497539 | 0.07580503 | 0.008309532 |  | 0.03497539 | 0.07580503 | 0.008309532 | 0.06958074 | 0.0742719 | 0.00793398 | 0.1062641 | 0.07493769 | 0.006305209
[5 empty] | 0.03466878 | 0.07656308 | 0.007728209 |  | 0.03466878 | 0.07656308 | 0.007728209 | 0.07050577 | 0.07501462 | 0.007537613 | 0.1085654 | 0.07568706 | 0.005897852
[5 empty] | 0.03490099 | 0.07732113 | 0.007343369 |  | 0.03490099 | 0.07732113 | 0.007343369 | 0.068139 | 0.07575734 | 0.00711626 | 0.1094322 | 0.07643644 | 0.005563604
[5 empty] | 0.03501348 | 0.07807918 | 0.006794925 |  | 0.03501348 | 0.07807918 | 0.006794925 | 0.06845104 | 0.07650006 | 0.006698789 | 0.1071966 | 0.07718582 | 0.005239711
[5 empty] | 0.03504867 | 0.07883723 | 0.006372005 |  | 0.03504867 | 0.07883723 | 0.006372005 | 0.06748092 | 0.07724278 | 0.006224194 | 0.1031112 | 0.07793519 | 0.004974851
[5 empty] | 0.03409715 | 0.07959528 | 0.005883661 |  | 0.03409715 | 0.07959528 | 0.005883661 | 0.06940246 | 0.0779855 | 0.00582954 | 0.1079443 | 0.07868457 | 0.004583662
[5 empty] | 0.03419775 | 0.08035333 | 0.005444017 |  | 0.03419775 | 0.08035333 | 0.005444017 | 0.06975858 | 0.07872822 | 0.005338242 | 0.1017287 | 0.07943395 | 0.004306533
[5 empty] | 0.03405318 | 0.08111138 | 0.005019007 |  | 0.03405318 | 0.08111138 | 0.005019007 | 0.0683371 | 0.07947094 | 0.004888632 | 0.1015503 | 0.08018333 | 0.004015156
[5 empty] | 0.03334452 | 0.08186943 | 0.00470509 |  | 0.03334452 | 0.08186943 | 0.00470509 | 0.0691679 | 0.08021366 | 0.004482772 | 0.1074309 | 0.0809327 | 0.003692187
[5 empty] | 0.03453452 | 0.08262748 | 0.00429635 |  | 0.03453452 | 0.08262748 | 0.00429635 | 0.06942757 | 0.08095638 | 0.00413694 | 0.105265 | 0.08168208 | 0.003414393
[5 empty] | 0.03444593 | 0.08338553 | 0.004056053 |  | 0.03444593 | 0.08338553 | 0.004056053 | 0.06929387 | 0.0816991 | 0.003775963 | 0.1011583 | 0.08243146 | 0.003180802
[5 empty] | 0.03459998 | 0.08414358 | 0.003703205 |  | 0.03459998 | 0.08414358 | 0.003703205 | 0.06663496 | 0.08244181 | 0.003431564 | 0.1062159 | 0.08318083 | 0.002964408
[5 empty] | 0.03312644 | 0.08490163 | 0.00347841 |  | 0.03312644 | 0.08490163 | 0.00347841 | 0.06777012 | 0.08318453 | 0.003123915 | 0.105547 | 0.08393021 | 0.002746813
[5 empty] | 0.03349765 | 0.08565968 | 0.003307448 |  | 0.03349765 | 0.08565968 | 0.003307448 | 0.06679842 | 0.08392725 | 0.002844013 | 0.1025188 | 0.08467959 | 0.002542058
[5 empty] | 0.03354122 | 0.08641773 | 0.003104242 |  | 0.03354122 | 0.08641773 | 0.003104242 | 0.06552997 | 0.08466997 | 0.00261668 | 0.1058489 | 0.08542896 | 0.002389368
[5 empty] | 0.03326626 | 0.08717578 | 0.002999261 |  | 0.03326626 | 0.08717578 | 0.002999261 | 0.06531118 | 0.08541269 | 0.002413529 | 0.1015333 | 0.08617834 | 0.00228106
[5 empty] | 0.03372711 | 0.08793383 | 0.00294569 |  | 0.03372711 | 0.08793383 | 0.00294569 | 0.06490537 | 0.08615541 | 0.002243885 | 0.1054016 | 0.08692772 | 0.002193798
[5 empty] | 0.03434542 | 0.08869188 | 0.002907334 |  | 0.03434542 | 0.08869188 | 0.002907334 | 0.06574229 | 0.08689813 | 0.002170018 | 0.1045223 | 0.08767709 | 0.002159186
[5 empty] | 0.03311749 | 0.08944993 | 0.002927964 |  | 0.03311749 | 0.08944993 | 0.002927964 | 0.06781949 | 0.08764085 | 0.00211216 | 0.1047788 | 0.08842647 | 0.002169113
[5 empty] | 0.03266458 | 0.09020798 | 0.002910525 |  | 0.03266458 | 0.09020798 | 0.002910525 | 0.06493149 | 0.08838357 | 0.002118731 | 0.1000789 | 0.08917585 | 0.002144839
[5 empty] | 0.03391018 | 0.09096603 | 0.00294843 |  | 0.03391018 | 0.09096603 | 0.00294843 | 0.06436818 | 0.08912629 | 0.002107957 | 0.09791008 | 0.08992522 | 0.002178033
[5 empty] | 0.03291227 | 0.09172408 | 0.002989976 |  | 0.03291227 | 0.09172408 | 0.002989976 | 0.06530364 | 0.08986901 | 0.002149288 | 0.1033916 | 0.0906746 | 0.002172629
[5 empty] | 0.0336778 | 0.09248213 | 0.002990213 |  | 0.0336778 | 0.09248213 | 0.002990213 | 0.06390253 | 0.09061172 | 0.002162433 | 0.1033205 | 0.09142398 | 0.002181606
[5 empty] | 0.03335319 | 0.09324018 | 0.003051865 |  | 0.03335319 | 0.09324018 | 0.003051865 | 0.06541935 | 0.09135444 | 0.002184424 | 0.1030008 | 0.09217336 | 0.002204124
[5 empty] | 0.0331454 | 0.09399823 | 0.003050385 |  | 0.0331454 | 0.09399823 | 0.003050385 | 0.06531378 | 0.09209716 | 0.002192526 | 0.1019781 | 0.09292273 | 0.002229126
[5 empty] | 0.03287249 | 0.09475629 | 0.003075656 |  | 0.03287249 | 0.09475629 | 0.003075656 | 0.06239138 | 0.09283988 | 0.002214718 | 0.1002892 | 0.09367211 | 0.002268431
[5 empty] | 0.03299799 | 0.09551434 | 0.00315887 |  | 0.03299799 | 0.09551434 | 0.00315887 | 0.06364657 | 0.0935826 | 0.002222045 | 0.09709637 | 0.09442149 | 0.002274578
[5 empty] | 0.03188762 | 0.09627239 | 0.003181587 |  | 0.03188762 | 0.09627239 | 0.003181587 | 0.06589826 | 0.09432532 | 0.002293258 | 0.1025727 | 0.09517086 | 0.002336227
[5 empty] | 0.03238031 | 0.09703044 | 0.003263275 |  | 0.03238031 | 0.09703044 | 0.003263275 | 0.06264828 | 0.09506804 | 0.002326194 | 0.09868032 | 0.09592024 | 0.002345572
[5 empty] | 0.03256987 | 0.09778849 | 0.003277297 |  | 0.03256987 | 0.09778849 | 0.003277297 | 0.06345673 | 0.09581076 | 0.002360317 | 0.1002355 | 0.09666962 | 0.002398188
[5 empty] | 0.03231094 | 0.09854654 | 0.003385011 |  | 0.03231094 | 0.09854654 | 0.003385011 | 0.06457939 | 0.09655348 | 0.002417233 | 0.0974633 | 0.09741899 | 0.002433275
[5 empty] | 0.03241693 | 0.09930459 | 0.003430597 |  | 0.03241693 | 0.09930459 | 0.003430597 | 0.0629302 | 0.0972962 | 0.002449878 | 0.09769048 | 0.09816837 | 0.002490527
[5 empty] | 0.03204503 | 0.1000626 | 0.003477263 |  | 0.03204503 | 0.1000626 | 0.003477263 | 0.06219768 | 0.09803891 | 0.002482453 | 0.09715046 | 0.09891775 | 0.002531183
[5 empty] | 0.03189967 | 0.1008207 | 0.003602776 |  | 0.03189967 | 0.1008207 | 0.003602776 | 0.06032039 | 0.09878163 | 0.002573742 | 0.09647145 | 0.09966712 | 0.002593448
[5 empty] | 0.03209392 | 0.1015787 | 0.003677892 |  | 0.03209392 | 0.1015787 | 0.003677892 | 0.06325948 | 0.09952435 | 0.002612184 | 0.09645361 | 0.1004165 | 0.002677566
[5 empty] | 0.03126278 | 0.1023368 | 0.003733689 |  | 0.03126278 | 0.1023368 | 0.003733689 | 0.06077319 | 0.1002671 | 0.002657275 | 0.09897151 | 0.1011659 | 0.002726113
[5 empty] | 0.03136514 | 0.1030948 | 0.003795265 |  | 0.03136514 | 0.1030948 | 0.003795265 | 0.06045153 | 0.1010098 | 0.002733282 | 0.09447412 | 0.1019153 | 0.002777179
[5 empty] | 0.03072285 | 0.1038529 | 0.003935788 |  | 0.03072285 | 0.1038529 | 0.003935788 | 0.06292009 | 0.1017525 | 0.00280591 | 0.09837774 | 0.1026646 | 0.002846761
[5 empty] | 0.03016382 | 0.1046109 | 0.004031136 |  | 0.03016382 | 0.1046109 | 0.004031136 | 0.05935616 | 0.1024952 | 0.002889826 | 0.09648812 | 0.103414 | 0.002878912
[5 empty] | 0.03124117 | 0.105369 | 0.004120754 |  | 0.03124117 | 0.105369 | 0.004120754 | 0.05900647 | 0.1032379 | 0.002968178 | 0.09453304 | 0.1041634 | 0.002952648
[5 empty] | 0.02974554 | 0.106127 | 0.004175855 |  | 0.02974554 | 0.106127 | 0.004175855 | 0.06152323 | 0.1039807 | 0.003020045 | 0.0956622 | 0.1049128 | 0.003001128
[5 empty] | 0.03045355 | 0.1068851 | 0.004286647 |  | 0.03045355 | 0.1068851 | 0.004286647 | 0.05801183 | 0.1047234 | 0.003112064 | 0.09793243 | 0.1056621 | 0.003092999
[5 empty] | 0.02933776 | 0.1076431 | 0.004345024 |  | 0.02933776 | 0.1076431 | 0.004345024 | 0.05812461 | 0.1054661 | 0.003179229 | 0.094361 | 0.1064115 | 0.003119764
[5 empty] | 0.02909144 | 0.1084012 | 0.004517326 |  | 0.02909144 | 0.1084012 | 0.004517326 | 0.06138874 | 0.1062088 | 0.003235306 | 0.09283422 | 0.1071609 | 0.003239654
[5 empty] | 0.02986934 | 0.1091592 | 0.004603519 |  | 0.02986934 | 0.1091592 | 0.004603519 | 0.05837467 | 0.1069515 | 0.003317098 | 0.09300283 | 0.1079103 | 0.003300859
[5 empty] | 0.0299649 | 0.1099173 | 0.004688251 |  | 0.0299649 | 0.1099173 | 0.004688251 | 0.06054223 | 0.1076943 | 0.003401111 | 0.09351864 | 0.1086596 | 0.003378497
[5 empty] | 0.02896999 | 0.1106753 | 0.004769272 |  | 0.02896999 | 0.1106753 | 0.004769272 | 0.05818296 | 0.108437 | 0.00349179 | 0.09496701 | 0.109409 | 0.003396058
[5 empty] | 0.02878439 | 0.1114334 | 0.004921082 |  | 0.02878439 | 0.1114334 | 0.004921082 | 0.05813592 | 0.1091797 | 0.003563721 | 0.09335184 | 0.1101584 | 0.003496714
[5 empty] | 0.02835265 | 0.1121914 | 0.005034998 |  | 0.02835265 | 0.1121914 | 0.005034998 | 0.06043733 | 0.1099224 | 0.003664951 | 0.09119174 | 0.1109078 | 0.00352828
[5 empty] | 0.0289005 | 0.1129495 | 0.005099515 |  | 0.0289005 | 0.1129495 | 0.005099515 | 0.06031072 | 0.1106651 | 0.00373391 | 0.09323367 | 0.1116572 | 0.003617977
[5 empty] | 0.02863434 | 0.1137075 | 0.005191177 |  | 0.02863434 | 0.1137075 | 0.005191177 | 0.05984505 | 0.1114079 | 0.003810893 | 0.09400537 | 0.1124065 | 0.003691699
[5 empty] | 0.02903865 | 0.1144656 | 0.00531373 |  | 0.02903865 | 0.1144656 | 0.00531373 | 0.05802227 | 0.1121506 | 0.003883036 | 0.09553595 | 0.1131559 | 0.003793641
[5 empty] | 0.02837357 | 0.1152236 | 0.005393766 |  | 0.02837357 | 0.1152236 | 0.005393766 | 0.05607255 | 0.1128933 | 0.003957443 | 0.09064949 | 0.1139053 | 0.003876533
[5 empty] | 0.02880373 | 0.1159817 | 0.00552185 |  | 0.02880373 | 0.1159817 | 0.00552185 | 0.0581746 | 0.113636 | 0.004037801 | 0.09372761 | 0.1146547 | 0.003931798
[5 empty] | 0.0278779 | 0.1167397 | 0.005643494 |  | 0.0278779 | 0.1167397 | 0.005643494 | 0.05757111 | 0.1143787 | 0.004127277 | 0.0901523 | 0.115404 | 0.003997598
[5 empty] | 0.0284074 | 0.1174978 | 0.005725725 |  | 0.0284074 | 0.1174978 | 0.005725725 | 0.05831651 | 0.1151215 | 0.004263259 | 0.09398174 | 0.1161534 | 0.004086156
[5 empty] | 0.02849321 | 0.1182558 | 0.005927023 |  | 0.02849321 | 0.1182558 | 0.005927023 | 0.05683876 | 0.1158642 | 0.004369578 | 0.09167874 | 0.1169028 | 0.004200306
[5 empty] | 0.02856039 | 0.1190139 | 0.006056245 |  | 0.02856039 | 0.1190139 | 0.006056245 | 0.05662818 | 0.1166069 | 0.004380566 | 0.08992671 | 0.1176522 | 0.004266626
[5 empty] | 0.02812706 | 0.1197719 | 0.006157913 |  | 0.02812706 | 0.1197719 | 0.006157913 | 0.05645821 | 0.1173496 | 0.004492267 | 0.08920334 | 0.1184015 | 0.00431002
[5 empty] | 0.02889119 | 0.12053 | 0.006199781 |  | 0.02889119 | 0.12053 | 0.006199781 | 0.05940674 | 0.1180923 | 0.004621209 | 0.08923337 | 0.1191509 | 0.004458662
[5 empty] | 0.02849033 | 0.121288 | 0.006357137 |  | 0.02849033 | 0.121288 | 0.006357137 | 0.05581463 | 0.118835 | 0.004668166 | 0.09472837 | 0.1199003 | 0.004563403
[5 empty] | 0.02769212 | 0.1220461 | 0.006512289 |  | 0.02769212 | 0.1220461 | 0.006512289 | 0.05822347 | 0.1195778 | 0.004793796 | 0.09253793 | 0.1206497 | 0.004638191
[5 empty] | 0.02734815 | 0.1228041 | 0.006714673 |  | 0.02734815 | 0.1228041 | 0.006714673 | 0.05681186 | 0.1203205 | 0.004902086 | 0.09069205 | 0.1213991 | 0.004774
[5 empty] | 0.0286902 | 0.1235622 | 0.006812676 |  | 0.0286902 | 0.1235622 | 0.006812676 | 0.05932489 | 0.1210632 | 0.004968604 | 0.093349 | 0.1221484 | 0.004800083
[5 empty] | 0.0272323 | 0.1243202 | 0.007036777 |  | 0.0272323 | 0.1243202 | 0.007036777 | 0.05735309 | 0.1218059 | 0.005053564 | 0.09276702 | 0.1228978 | 0.004907592
[5 empty] | 0.02767799 | 0.1250783 | 0.007211622 |  | 0.02767799 | 0.1250783 | 0.007211622 | 0.05664821 | 0.1225486 | 0.005251808 | 0.08735171 | 0.1236472 | 0.005050811
[5 empty] | 0.02764102 | 0.1258363 | 0.007299547 |  | 0.02764102 | 0.1258363 | 0.007299547 | 0.05565295 | 0.1232914 | 0.00529167 | 0.09310494 | 0.1243966 | 0.005127485
[5 empty] | 0.02772154 | 0.1265944 | 0.007524511 |  | 0.02772154 | 0.1265944 | 0.007524511 | 0.05596624 | 0.1240341 | 0.005508398 | 0.08691546 | 0.1251459 | 0.005252319
[5 empty] | 0.02714931 | 0.1273524 | 0.007593874 |  | 0.02714931 | 0.1273524 | 0.007593874 | 0.05738051 | 0.1247768 | 0.005571837 | 0.09144034 | 0.1258953 | 0.005417054
[5 empty] | 0.02725487 | 0.1281105 | 0.007889178 |  | 0.02725487 | 0.1281105 | 0.007889178 | 0.05773627 | 0.1255195 | 0.005671917 | 0.09256404 | 0.1266447 | 0.005558365
[5 empty] | 0.02824695 | 0.1288685 | 0.008056648 |  | 0.02824695 | 0.1288685 | 0.008056648 | 0.05564223 | 0.1262622 | 0.005783494 | 0.08808599 | 0.1273941 | 0.005650056142
[5 empty] | 0.02699441 | 0.1296266 | 0.008262566 |  | 0.02699441 | 0.1296266 | 0.008262566 | 0.05776418 | 0.127005 | 0.005923818 | 0.09094259 | 0.1281434 | 0.005742288
[5 empty] | 0.02823574 | 0.1303846 | 0.008477257 |  | 0.02823574 | 0.1303846 | 0.008477257 | 0.05812169 | 0.1277477 | 0.006165482 | 0.0898296 | 0.1288928 | 0.005863904
[5 empty] | 0.02763802 | 0.1311427 | 0.008710379 |  | 0.02763802 | 0.1311427 | 0.008710379 | 0.05627858 | 0.1284904 | 0.006305793 | 0.08915946 | 0.1296422 | 0.006063272
[5 empty] | 0.02816628 | 0.1319007 | 0.008800166 |  | 0.02816628 | 0.1319007 | 0.008800166 | 0.05632593 | 0.1292331 | 0.006452388 | 0.08937173 | 0.1303916 | 0.006157552
[5 empty] | 0.02800522 | 0.1326588 | 0.009091488 |  | 0.02800522 | 0.1326588 | 0.009091488 | 0.05905314 | 0.1299758 | 0.006545232 | 0.08826467 | 0.131141 | 0.006258162
[5 empty] | 0.02813202 | 0.1334168 | 0.009259455 |  | 0.02813202 | 0.1334168 | 0.009259455 | 0.05588296 | 0.1307186 | 0.006705481 | 0.08962962 | 0.1318903 | 0.006456446
[5 empty] | 0.02703627 | 0.1341749 | 0.009504339 |  | 0.02703627 | 0.1341749 | 0.009504339 | 0.05890278 | 0.1314613 | 0.00684928 | 0.08910066 | 0.1326397 | 0.006607593
[5 empty] | 0.02805576 | 0.1349329 | 0.009617655 |  | 0.02805576 | 0.1349329 | 0.009617655 | 0.0572088 | 0.132204 | 0.006950713 | 0.08664722 | 0.1333891 | 0.006785091
[5 empty] | 0.02764416 | 0.135691 | 0.009983268 |  | 0.02764416 | 0.135691 | 0.009983268 | 0.05707349 | 0.1329467 | 0.007131949 | 0.08632544 | 0.1341385 | 0.006932561
[5 empty] | 0.02728824 | 0.1364491 | 0.0101203 |  | 0.02728824 | 0.1364491 | 0.0101203 | 0.05772851 | 0.1336894 | 0.007303789 | 0.08657903 | 0.1348878 | 0.007095683
[5 empty] | 0.02758325 | 0.1372071 | 0.0103067 |  | 0.02758325 | 0.1372071 | 0.0103067 | 0.05934026 | 0.1344321 | 0.007419643 | 0.0878794 | 0.1356372 | 0.007163059
[5 empty] | 0.02741562 | 0.1379652 | 0.01055106 |  | 0.02741562 | 0.1379652 | 0.01055106 | 0.05816938 | 0.1351749 | 0.007702774 | 0.08503213 | 0.1363866 | 0.00729513
[5 empty] | 0.02746574 | 0.1387232 | 0.01082223 |  | 0.02746574 | 0.1387232 | 0.01082223 | 0.05882785 | 0.1359176 | 0.007758981 | 0.08596368 | 0.137136 | 0.007485491
[5 empty] | 0.02764075 | 0.1394813 | 0.01115288 |  | 0.02764075 | 0.1394813 | 0.01115288 | 0.0572643 | 0.1366603 | 0.007946939 | 0.08622182 | 0.1378853 | 0.007700917
[5 empty] | 0.02744644 | 0.1402393 | 0.01139283 |  | 0.02744644 | 0.1402393 | 0.01139283 | 0.0578005 | 0.137403 | 0.00813232 | 0.08452841 | 0.1386347 | 0.007762034
[5 empty] | 0.02726912 | 0.1409974 | 0.01174048 |  | 0.02726912 | 0.1409974 | 0.01174048 | 0.05605206 | 0.1381457 | 0.008316371 | 0.08754871 | 0.1393841 | 0.008037468
[5 empty] | 0.02700077 | 0.1417554 | 0.01200507 |  | 0.02700077 | 0.1417554 | 0.01200507 | 0.05617515 | 0.1388885 | 0.008465528 | 0.08757413 | 0.1401335 | 0.008160685
[5 empty] | 0.02684976 | 0.1425135 | 0.01215021 |  | 0.02684976 | 0.1425135 | 0.01215021 | 0.05727654 | 0.1396312 | 0.008763596 | 0.08860926 | 0.1408829 | 0.008292482
[5 empty] | 0.02743305 | 0.1432715 | 0.01240892 |  | 0.02743305 | 0.1432715 | 0.01240892 | 0.05675808 | 0.1403739 | 0.008834144 | 0.08551253 | 0.1416322 | 0.008403596
[5 empty] | 0.02746247 | 0.1440296 | 0.01265008 |  | 0.02746247 | 0.1440296 | 0.01265008 | 0.05931794 | 0.1411166 | 0.008990922 | 0.08608035 | 0.1423816 | 0.008680511
[5 empty] | 0.02751662 | 0.1447876 | 0.01296046 |  | 0.02751662 | 0.1447876 | 0.01296046 | 0.05990457 | 0.1418593 | 0.009333724 | 0.08577644 | 0.143131 | 0.008760545
[5 empty] | 0.02671683 | 0.1455457 | 0.01325416 |  | 0.02671683 | 0.1455457 | 0.01325416 | 0.0590372 | 0.1426021 | 0.009473222 | 0.08631289 | 0.1438804 | 0.009025992
[5 empty] | 0.02658946 | 0.1463037 | 0.01359062 |  | 0.02658946 | 0.1463037 | 0.01359062 | 0.05704809 | 0.1433448 | 0.009560472 | 0.0827264 | 0.1446297 | 0.009128888
[5 empty] | 0.0277661 | 0.1470618 | 0.01386457 |  | 0.0277661 | 0.1470618 | 0.01386457 | 0.05890831 | 0.1440875 | 0.009874412 | 0.08702001 | 0.1453791 | 0.009337346
[5 empty] | 0.02705654 | 0.1478198 | 0.01400851 |  | 0.02705654 | 0.1478198 | 0.01400851 | 0.05900236 | 0.1448302 | 0.009932239 | 0.08628675 | 0.1461285 | 0.009584958
[5 empty] | 0.02731193 | 0.1485779 | 0.01427562 |  | 0.02731193 | 0.1485779 | 0.01427562 | 0.05803698 | 0.1455729 | 0.01026846 | 0.08391529 | 0.1468779 | 0.009734835
[5 empty] | 0.02638273 | 0.1493359 | 0.01465275 |  | 0.02638273 | 0.1493359 | 0.01465275 | 0.05929986 | 0.1463157 | 0.01032937 | 0.08174844 | 0.1476272 | 0.009960376
[5 empty] | 0.02703469 | 0.150094 | 0.01504467 |  | 0.02703469 | 0.150094 | 0.01504467 | 0.05815045 | 0.1470584 | 0.01057661 | 0.08446846 | 0.1483766 | 0.01003888
[5 empty] | 0.02704914 | 0.150852 | 0.0152038272 |  | 0.02704914 | 0.150852 | 0.0152038272 | 0.05662774 | 0.1478011 | 0.0108293185 | 0.08645204 | 0.149126 | 0.0102495176