## 1
Общество с ограниченной ответственностью "Инженерная геология" (ООО "ИнжГео") | [10 empty] | Общество с ограниченной ответственностью "Инженерная геология" (ООО "ИнжГео")
Юр. адрес: 117279, г. Москва, ул. Миклухо-Маклая, 36 а, этаж 5, пом. XXIII к. 76-84 | [10 empty] | Юр. адрес: 117279, г. Москва, ул. Миклухо-Маклая, 36 а, этаж 5, пом. XXIII к. 76-84 | [9 empty] | нагр |  |  | X0 | Y0 | R |  | нагр |  |  |  | X0 | Y0 | R | нагр |  |  |  | X0 | Y0 | R |  | нагр |  |  |  | X0 | Y0 | R
Телефон/факс +7 (495) 132-30-00, Адрес электронной почты inbox@inj-geo.ru | [10 empty] | Телефон/факс +7 (495) 132-30-00, Адрес электронной почты inbox@inj-geo.ru | [13 empty] | 0 | [7 empty] | 0 | [6 empty] | 0 | [7 empty] | 0
[21 empty] | девиатор | [6 empty] | девиатор | [6 empty] | девиатор | [7 empty] | девиатор
Испытательная лаборатория ООО «ИнжГео» | [10 empty] | Испытательная лаборатория ООО «ИнжГео» | [9 empty] | x0 | Угол | X | Y |  |  |  | x0 |  | Угол | X | Y |  |  | x0 |  | Угол | X | Y |  |  |  | x0 |  | Угол | X | Y
Адрес места осуществления деятельности лаборатории: г. Москва, просп. Вернадского, д. 51, стр. 1 | [10 empty] | Адрес места осуществления деятельности лаборатории: г. Москва, просп. Вернадского, д. 51, стр. 1 | [10 empty] | 0 | [7 empty] | 0 | [6 empty] | 0 | [7 empty] | 0
Телефон +7(910)4557682, E-mail: slg85@mail.ru | [10 empty] | Телефон +7(910)4557682, E-mail: slg85@mail.ru | [10 empty] | 5 | [7 empty] | 5 | [6 empty] | 5 | [7 empty] | 5
[22 empty] | 10 | [7 empty] | 10 | [6 empty] | 10 | [7 empty] | 10
Протокол испытаний № 13-63/37 от 05-12-2022 | [21 empty] | 15 | [7 empty] | 15 | [6 empty] | 15 | [7 empty] | 15
Наименование и адрес заказчика: Переход трубопровода через р. Енисей | [21 empty] | 20 | [7 empty] | 20 | [6 empty] | 20 | [7 empty] | 20
Наименование объекта: ООО Регионстрой | [21 empty] | 25 | [7 empty] | 25 | [6 empty] | 25 | [7 empty] | 25
Наименование используемого метода/методики: ГОСТ 12248.4-2020 | [21 empty] | 30 | [7 empty] | 30 | [6 empty] | 30 | [7 empty] | 30
Условия проведения испытания: температура окружающей среды (18 - 25)0С, влажность воздуха (40 - 75)% | [21 empty] | 35 | [7 empty] | 35 | [6 empty] | 35 | [7 empty] | 35
Дата получение объекта подлежащего испытаниям: 08-11-2022 | [21 empty] | 40 | [7 empty] | 40 | [6 empty] | 40 | [7 empty] | 40
Дата испытания: 25.10.2022-19.11.2037 | [21 empty] | 45 | [7 empty] | 45 | [6 empty] | 45 | [7 empty] | 45
Испытание грунтов методом трехосного сжатия | [10 empty] | Испытание грунтов методом трехосного сжатия | [10 empty] | 50 | [7 empty] | 50 | [6 empty] | 50 | [7 empty] | 50
Лабораторный номер: |  | 1072 | [5 empty] | We, % = | 0.506050912 |  | Лабораторный номер: | [6 empty] | We, % = |  |  |  | 55 | [7 empty] | 55 | [6 empty] | 55 | [7 empty] | 55
Номер скважины: |  | BH-004 | [5 empty] | ρ, г/см3 = | 1.56 |  | Номер скважины: | [6 empty] | ρ, г/см3 = |  |  |  | 60 | [7 empty] | 60 | [6 empty] | 60 | [7 empty] | 60
Глубина отбора, м: |  | 3 | [5 empty] | ρs, г/см3 = | 2.72 |  | Глубина отбора, м: | [6 empty] | ρs, г/см3 = |  |  |  | 65 | [7 empty] | 65 | [6 empty] | 65 | [7 empty] | 65
Наименование грунта: |  | Суглинок, после оттаивания текучий, легкий пылеватый | [5 empty] | e, д.е. = | 1.625935 |  | Наименование грунта: | [6 empty] | e, д.е. = |  |  |  | 70 | [7 empty] | 70 | [6 empty] | 70 | [7 empty] | 70
Схема проведения опыта: |  | КД | [5 empty] | IL, д.е. = | 2.288 |  | Схема проведения опыта: | [6 empty] | IL, д.е. = |  |  |  | 75 | [7 empty] | 75 | [6 empty] | 75 | [7 empty] | 75
Результаты испытаний | [10 empty] | Результаты испытаний | [10 empty] | 80 | [7 empty] | 80 | [6 empty] | 80 | [7 empty] | 80
[22 empty] | 85 | [7 empty] | 85 | [6 empty] | 85 | [7 empty] | 85
[22 empty] | 90 | [7 empty] | 90 | [6 empty] | 90 | [7 empty] | 90
[22 empty] | 95 | [7 empty] | 95 | [6 empty] | 95 | [7 empty] | 95
[22 empty] | 100 | [7 empty] | 100 | [6 empty] | 100 | [7 empty] | 100
[22 empty] | 105 | [7 empty] | 105 | [6 empty] | 105 | [7 empty] | 105
[22 empty] | 110 | [7 empty] | 110 | [6 empty] | 110 | [7 empty] | 110
[22 empty] | 115 | [7 empty] | 115 | [6 empty] | 115 | [7 empty] | 115
[22 empty] | 120 | [7 empty] | 120 | [6 empty] | 120 | [7 empty] | 120
[22 empty] | 125 | [7 empty] | 125 | [6 empty] | 125 | [7 empty] | 125
[22 empty] | 130 | [7 empty] | 130 | [6 empty] | 130 | [7 empty] | 130
[22 empty] | 135 | [7 empty] | 135 | [6 empty] | 135 | [7 empty] | 135
[22 empty] | 140 | [7 empty] | 140 | [6 empty] | 140 | [7 empty] | 140
[22 empty] | 145 | [7 empty] | 145 | [6 empty] | 145 | [7 empty] | 145
[22 empty] | 150 | [7 empty] | 150 | [6 empty] | 150 | [7 empty] | 150
[22 empty] | 155 | [7 empty] | 155 | [6 empty] | 155 | [7 empty] | 155
[22 empty] | 160 | [7 empty] | 160 | [6 empty] | 160 | [7 empty] | 160
[22 empty] | 165 | [7 empty] | 165 | [6 empty] | 165 | [7 empty] | 165
[22 empty] | 170 | [7 empty] | 170 | [6 empty] | 170 | [7 empty] | 170
[22 empty] | 175 | [7 empty] | 175 | [6 empty] | 175 | [7 empty] | 175
[22 empty] | 180 | [7 empty] | 180 | [6 empty] | 180 | [7 empty] | 180
[13 empty] | Давление в камере, Мпа σ3 | Вертикальная нагрузка, Мпа σ1 | Поровое давление, Мпа u
[13 empty] | 0.05 | 0.08493633 | [5 empty] | 1 | [6 empty] | σ3,кПа | σ1,кПа | u, кПа |  |  |  | 4
[13 empty] | 0.15 | 0.2220252 | [27 empty] | δ3, Мпа | δ1-δ3, МПа | δ1, МПа | δ1, КПа
[13 empty] | 0.25 | 0.3591141 | [21 empty] | С, МПа:
φ, град:
E, Мпа
[27 empty] | x | 0
[27 empty] | y |  |  |  | С, кПа | φ,°
Эффективные значения угла внутреннего трения и удельного сцепления ϕ', С'
[13 empty] | ϕ', град. = | 9
[13 empty] | С', МПа = | 0.007
|  | K0, д.е. | 0.8435655 | Эффективное напряжение, Мпа: |  |  |  |  | 0.04217828
|  | Модуль деформации E0, МПа: |  | Точки нахождения модуля Е0, Мпа (полное напряжение): |  |  |  |  | 0.04217828 | 0.05265918
|  | Модуль деформации E50, МПа: |  | qmax Давление при разрушении образца, Мпа (девиатор): |  |  |  |  | 0.03493633
|  | Коэф. Поперечной деформации, ϑ: |  | 0,5 qmax, Мпа (девиатор): |  |  |  |  | 0.01746816
| Начальник исп. лаборатории: | [6 empty] | Семиколенова Л.Г. |  |  |  |  | Начальник исп. лаборатории: |  |  |  |  | Семиколенова Л.Г.
Лист 1 , всего листов 2 | [11 empty] | Лист 2 , всего листов 2
Частичное воспроизведение протокола испытаний без письменного разрешения ООО «ИнжГео» ЗАПРЕЩАЕТСЯ | [11 empty] | Частичное воспроизведение протокола испытаний без письменного разрешения ООО «ИнжГео» ЗАПРЕЩАЕТСЯ
E0 |  |  | E50 |  | Деформация |  |  |  | Первая прочность |  |  | Вторая прочность |  |  | Третья прочность |  |  |  | К Пуассона
devE0 | epsE0 |  | dev50 | epsE50 | dev | eps | ev |  | dev1 | eps1 | ev1 | dev1 | eps1 | ev2 | dev1 | eps1 | ev3 | Глины
0.0104809 | 0.0006987213 |  | 0.01746816 | 0.001746803 | 0 | 0 | 0 |  | 0 | 0 | 0 | 0 | 0 | 0 | 0 | 0 | 0 | < 0 | 0,20-0,30
[5 empty] | 0.0104809 | 0.0006987213 | -0.001556262 |  | 0.0104809 | 0.0006987213 | -0.001556262 | 0.01620567 | 0.0003790772 | -0.01084668 | 0.05455704 | 0.001010308 | -0.02607999 | 0-0,25 | 0,30-0,38
Секущая модуля Е0 |  |  | Линия Q max |  | 0.01746816 | 0.001746803 | -0.04067095 |  | 0.01746816 | 0.001746803 | -0.04067095 | 0.0360126 | 0.001263591 | -0.02667772 | 0.05702079 | 0.001497941 | -0.04206056 | 0,25< | 0,38-0,45
| 0 |  |  | 0 | 0.01802703 | 0.002263179 | -0.04593159 |  | 0.01802703 | 0.002263179 | -0.04593159 | 0.04050602 | 0.002244706 | -0.02695399 | 0.06158991 | 0.002246912 | -0.04217342 | Суглинки | 0,35-0,37
[5 empty] | 0.01917197 | 0.003017571 | -0.04577221 |  | 0.01917197 | 0.003017571 | -0.04577221 | 0.0395075 | 0.002992942 | -0.02659936 | 0.06263801 | 0.002995883 | -0.04244651 | Пески и супеси | 0,30-0,35
[5 empty] | 0.02034862 | 0.003771964 | -0.04621985 |  | 0.02034862 | 0.003771964 | -0.04621985 | 0.04335226 | 0.003741177 | -0.02684036 | 0.06721098 | 0.003744854 | -0.04181238
|  |  | Линия 0,5 Q max |  | 0.02112178 | 0.004526357 | -0.04542214 |  | 0.02112178 | 0.004526357 | -0.04542214 | 0.0431715 | 0.004489413 | -0.02662732 | 0.06964303 | 0.004493824 | -0.04115902
|  |  |  | 0 | 0.02202915 | 0.00528075 | -0.04558224 |  | 0.02202915 | 0.00528075 | -0.04558224 | 0.04844197 | 0.005237648 | -0.02645499 | 0.07234668 | 0.005242795 | -0.04099356
[5 empty] | 0.02295672 | 0.006035143 | -0.04543435 |  | 0.02295672 | 0.006035143 | -0.04543435 | 0.04650482 | 0.005985884 | -0.02643653 | 0.07184377 | 0.005991766 | -0.04110126
[5 empty] | 0.02333515 | 0.006789536 | -0.04435225 |  | 0.02333515 | 0.006789536 | -0.04435225 | 0.0477451 | 0.006734119 | -0.02599138 | 0.07550048 | 0.006740736 | -0.03993541
[5 empty] | 0.02371798 | 0.007543928 | -0.04389583 |  | 0.02371798 | 0.007543928 | -0.04389583 | 0.0520611 | 0.007482355 | -0.02563966 | 0.0800296 | 0.007489707 | -0.0400496
[5 empty] | 0.02513011 | 0.008298321 | -0.04416672 |  | 0.02513011 | 0.008298321 | -0.04416672 | 0.05141126 | 0.00823059 | -0.02527802 | 0.07760365 | 0.008238678 | -0.03943498
Коэфф. Точки |  |  |  |  | 0.02619504 | 0.009052714 | -0.04324305 |  | 0.02619504 | 0.009052714 | -0.04324305 | 0.05518851 | 0.008978826 | -0.02499609 | 0.0839852 | 0.008987649 | -0.03888856
[5 empty] | 0.02616157 | 0.009807107 | -0.04235256 |  | 0.02616157 | 0.009807107 | -0.04235256 | 0.05525905 | 0.009727061 | -0.02487893 | 0.08222734 | 0.009736619 | -0.03757474
[5 empty] | 0.02727821 | 0.0105615 | -0.04189196 |  | 0.02727821 | 0.0105615 | -0.04189196 | 0.05346462 | 0.0104753 | -0.02451827 | 0.08183801 | 0.01048559 | -0.03754083
[5 empty] | 0.02725855 | 0.01131589 | -0.04142652 |  | 0.02725855 | 0.01131589 | -0.04142652 | 0.05566195 | 0.01122353 | -0.02437924 | 0.08519579 | 0.01123456 | -0.0367274
[5 empty] | 0.02816268 | 0.01207029 | -0.04104732 |  | 0.02816268 | 0.01207029 | -0.04104732 | 0.05861849 | 0.01197177 | -0.02371012 | 0.08411345 | 0.01198353 | -0.03615158
[5 empty] | 0.0272759 | 0.01282468 | -0.03962777 |  | 0.0272759 | 0.01282468 | -0.03962777 | 0.05778482 | 0.01272 | -0.02361355 | 0.09029734 | 0.0127325 | -0.03500549
[5 empty] | 0.02893991 | 0.01357907 | -0.03925113 |  | 0.02893991 | 0.01357907 | -0.03925113 | 0.05648132 | 0.01346824 | -0.02321549 | 0.08807182 | 0.01348147 | -0.03406622
[5 empty] | 0.02883334 | 0.01433346 | -0.03845332 |  | 0.02883334 | 0.01433346 | -0.03845332 | 0.05928004 | 0.01421647 | -0.02268128 | 0.08721142 | 0.01423044 | -0.03350206
[5 empty] | 0.02950691 | 0.01508786 | -0.03791726 |  | 0.02950691 | 0.01508786 | -0.03791726 | 0.06015651 | 0.01496471 | -0.02206613 | 0.08902825 | 0.01497941 | -0.03277339
[5 empty] | 0.02847385 | 0.01584225 | -0.03705291 |  | 0.02847385 | 0.01584225 | -0.03705291 | 0.06057006 | 0.01571295 | -0.02187376 | 0.09168218 | 0.01572839 | -0.03215372
[5 empty] | 0.02970961 | 0.01659664 | -0.0360677 |  | 0.02970961 | 0.01659664 | -0.0360677 | 0.06176311 | 0.01646118 | -0.0214907 | 0.09243437 | 0.01647736 | -0.03122424
[5 empty] | 0.02957165 | 0.01735104 | -0.03547535 |  | 0.02957165 | 0.01735104 | -0.03547535 | 0.05844726 | 0.01720942 | -0.02103359 | 0.08747249 | 0.01722633 | -0.03048288
[5 empty] | 0.02990895 | 0.01810543 | -0.03447486 |  | 0.02990895 | 0.01810543 | -0.03447486 | 0.06004339 | 0.01795765 | -0.02027388 | 0.09296155 | 0.0179753 | -0.02952944
[5 empty] | 0.02985706 | 0.01885982 | -0.03391522 |  | 0.02985706 | 0.01885982 | -0.03391522 | 0.06107603 | 0.01870589 | -0.0199849 | 0.08859077 | 0.01872427 | -0.02894468
[5 empty] | 0.03048118 | 0.01961421 | -0.0329774 |  | 0.03048118 | 0.01961421 | -0.0329774 | 0.05994296 | 0.01945412 | -0.01947261 | 0.0956556 | 0.01947324 | -0.02826728
[5 empty] | 0.03033611 | 0.02036861 | -0.03245896 |  | 0.03033611 | 0.02036861 | -0.03245896 | 0.06146621 | 0.02020236 | -0.01895549 | 0.09046177 | 0.02022221 | -0.02746302
[5 empty] | 0.03043296 | 0.021123 | -0.03180254 |  | 0.03043296 | 0.021123 | -0.03180254 | 0.06303619 | 0.02095059 | -0.01847492 | 0.09518141 | 0.02097118 | -0.02652164
[5 empty] | 0.03055043 | 0.02187739 | -0.03102805 |  | 0.03055043 | 0.02187739 | -0.03102805 | 0.06168781 | 0.02169883 | -0.01817571 | 0.09654998 | 0.02172015 | -0.02592587
[5 empty] | 0.0300457 | 0.02263179 | -0.03016041 |  | 0.0300457 | 0.02263179 | -0.03016041 | 0.06417519 | 0.02244706 | -0.01756649 | 0.09291616 | 0.02246912 | -0.02534767
[5 empty] | 0.03043777 | 0.02338618 | -0.02904913 |  | 0.03043777 | 0.02338618 | -0.02904913 | 0.06311211 | 0.0231953 | -0.0172079 | 0.09219565 | 0.02321809 | -0.02410068
[5 empty] | 0.03134005 | 0.02414057 | -0.0283536 |  | 0.03134005 | 0.02414057 | -0.0283536 | 0.06177631 | 0.02394354 | -0.016905 | 0.09257011 | 0.02396706 | -0.02359169
[5 empty] | 0.03118753 | 0.02489496 | -0.0274779 |  | 0.03118753 | 0.02489496 | -0.0274779 | 0.06526087 | 0.02469177 | -0.01645425 | 0.09847965 | 0.02471603 | -0.02260414
[5 empty] | 0.03111288 | 0.02564936 | -0.02681575 |  | 0.03111288 | 0.02564936 | -0.02681575 | 0.06339977 | 0.02544001 | -0.01583821 | 0.09825604 | 0.025465 | -0.02137941
[5 empty] | 0.03068462 | 0.02640375 | -0.02577272 |  | 0.03068462 | 0.02640375 | -0.02577272 | 0.06412149 | 0.02618824 | -0.01542385 | 0.09878599 | 0.02621398 | -0.02075299
[5 empty] | 0.03114989 | 0.02715814 | -0.02520056 |  | 0.03114989 | 0.02715814 | -0.02520056 | 0.06668697 | 0.02693648 | -0.01479495 | 0.09655644 | 0.02696295 | -0.0196555
[5 empty] | 0.03201459 | 0.02791254 | -0.02412896 |  | 0.03201459 | 0.02791254 | -0.02412896 | 0.06378993 | 0.02768471 | -0.01416869 | 0.1015968 | 0.02771192 | -0.0185309
[5 empty] | 0.03258437 | 0.02866693 | -0.02286787 |  | 0.03258437 | 0.02866693 | -0.02286787 | 0.06395869 | 0.02843295 | -0.01338811 | 0.09728172 | 0.02846089 | -0.01751546
[5 empty] | 0.03244722 | 0.02942132 | -0.02189139 |  | 0.03244722 | 0.02942132 | -0.02189139 | 0.0648336 | 0.02918118 | -0.01254346 | 0.1005668 | 0.02920986 | -0.01610353
[5 empty] | 0.03218316 | 0.03017571 | -0.02073101 |  | 0.03218316 | 0.03017571 | -0.02073101 | 0.06736879 | 0.02992942 | -0.01205444 | 0.09884083 | 0.02995883 | -0.01509743
[5 empty] | 0.0317092 | 0.03093011 | -0.01985247 |  | 0.0317092 | 0.03093011 | -0.01985247 | 0.06460067 | 0.03067766 | -0.01120974 | 0.1019735 | 0.0307078 | -0.01386025
[5 empty] | 0.03209652 | 0.0316845 | -0.01879122 |  | 0.03209652 | 0.0316845 | -0.01879122 | 0.06858124 | 0.03142589 | -0.01038234 | 0.1006062 | 0.03145677 | -0.01289468
[5 empty] | 0.03324182 | 0.03243889 | -0.01752538 |  | 0.03324182 | 0.03243889 | -0.01752538 | 0.06633453 | 0.03217413 | -0.00972545 | 0.1005941 | 0.03220574 | -0.01168322
[5 empty] | 0.03194677 | 0.03319329 | -0.0162724 |  | 0.03194677 | 0.03319329 | -0.0162724 | 0.06929171 | 0.03292236 | -0.0088125 | 0.09986456 | 0.03295471 | -0.01049088
[5 empty] | 0.03334564 | 0.03394768 | -0.01513012 |  | 0.03334564 | 0.03394768 | -0.01513012 | 0.06780747 | 0.0336706 | -0.008017377 | 0.1035283 | 0.03370368 | -0.009376938
[5 empty] | 0.03285338 | 0.03470207 | -0.01378619 |  | 0.03285338 | 0.03470207 | -0.01378619 | 0.06724831 | 0.03441883 | -0.007219501 | 0.1033385 | 0.03445265 | -0.00818799
[5 empty] | 0.03295461 | 0.03545646 | -0.01268412 |  | 0.03295461 | 0.03545646 | -0.01268412 | 0.06811989 | 0.03516707 | -0.006448673 | 0.100023 | 0.03520162 | -0.006981678
[5 empty] | 0.03287794 | 0.03621086 | -0.0113795 |  | 0.03287794 | 0.03621086 | -0.0113795 | 0.06743306 | 0.0359153 | -0.005599558 | 0.1048268 | 0.03595059 | -0.005871854
[5 empty] | 0.03398079 | 0.03696525 | -0.01018484 |  | 0.03398079 | 0.03696525 | -0.01018484 | 0.06802667 | 0.03666354 | -0.004818555 | 0.1029293 | 0.03669957 | -0.004660544
[5 empty] | 0.03317245 | 0.03771964 | -0.009062732 |  | 0.03317245 | 0.03771964 | -0.009062732 | 0.06959838 | 0.03741177 | -0.003964944 | 0.1064408 | 0.03744854 | -0.003502287
[5 empty] | 0.03397075 | 0.03847404 | -0.007870104 |  | 0.03397075 | 0.03847404 | -0.007870104 | 0.06923398 | 0.03816001 | -0.003153672 | 0.1017407 | 0.03819751 | -0.002398264
[5 empty] | 0.03287719 | 0.03922843 | -0.006654418 |  | 0.03287719 | 0.03922843 | -0.006654418 | 0.0694958 | 0.03890825 | -0.002379703 | 0.1088539 | 0.03894648 | -0.001320452
[5 empty] | 0.03424764 | 0.03998282 | -0.005406205 |  | 0.03424764 | 0.03998282 | -0.005406205 | 0.06825347 | 0.03965648 | -0.001578685 | 0.1023361 | 0.03969545 | -0.0002493301
[5 empty] | 0.03337925 | 0.04073721 | -0.004214354 |  | 0.03337925 | 0.04073721 | -0.004214354 | 0.07106907 | 0.04040472 | -0.0008277287 | 0.1034479 | 0.04044442 | 0.0007928893
[5 empty] | 0.03439351 | 0.04149161 | -0.003096788 |  | 0.03439351 | 0.04149161 | -0.003096788 | 0.07028967 | 0.04115295 | -7.30098e-05 | 0.1035473 | 0.04119339 | 0.001801076
[5 empty] | 0.03394437 | 0.042246 | -0.001917512 |  | 0.03394437 | 0.042246 | -0.001917512 | 0.06916745 | 0.04190119 | 0.0006532098 | 0.108697 | 0.04194236 | 0.002805752
[5 empty] | 0.0346258 | 0.04300039 | -0.0007940404 |  | 0.0346258 | 0.04300039 | -0.0007940404 | 0.06955473 | 0.04264942 | 0.001354163 | 0.1069104 | 0.04269133 | 0.003736218
[5 empty] | 0.03376427 | 0.04375478 | 0.0002975488 |  | 0.03376427 | 0.04375478 | 0.0002975488 | 0.072228 | 0.04339766 | 0.002042397 | 0.106283 | 0.0434403 | 0.004618271
[5 empty] | 0.03386617 | 0.04450918 | 0.001368789 |  | 0.03386617 | 0.04450918 | 0.001368789 | 0.07168972 | 0.04414589 | 0.00269166 | 0.10671 | 0.04418927 | 0.00541871
[5 empty] | 0.0337198 | 0.04526357 | 0.002385353 |  | 0.0337198 | 0.04526357 | 0.002385353 | 0.0714043 | 0.04489413 | 0.003268191 | 0.1049369 | 0.04493824 | 0.006247893
[5 empty] | 0.03421908 | 0.04601796 | 0.003424279 |  | 0.03421908 | 0.04601796 | 0.003424279 | 0.07238999 | 0.04564236 | 0.003881381 | 0.1084425 | 0.04568721 | 0.007100623
[5 empty] | 0.03527261 | 0.04677236 | 0.004386837 |  | 0.03527261 | 0.04677236 | 0.004386837 | 0.06960062 | 0.0463906 | 0.004438637 | 0.1062733 | 0.04643618 | 0.007654118
[5 empty] | 0.03388089 | 0.04752675 | 0.005296114 |  | 0.03388089 | 0.04752675 | 0.005296114 | 0.06994155 | 0.04713884 | 0.00486641 | 0.1105705 | 0.04718516 | 0.008421616
[5 empty] | 0.03463994 | 0.04828114 | 0.006138442 |  | 0.03463994 | 0.04828114 | 0.006138442 | 0.07270834 | 0.04788707 | 0.005317647 | 0.1052783 | 0.04793413 | 0.008966764
[5 empty] | 0.03434637 | 0.04903553 | 0.006970784 |  | 0.03434637 | 0.04903553 | 0.006970784 | 0.07287032 | 0.04863531 | 0.00574908 | 0.107065 | 0.0486831 | 0.009441397
[5 empty] | 0.03480194 | 0.04978993 | 0.007750702 |  | 0.03480194 | 0.04978993 | 0.007750702 | 0.07006896 | 0.04938354 | 0.006151704 | 0.1065007 | 0.04943207 | 0.009984567
[5 empty] | 0.03392352 | 0.05054432 | 0.008449346 |  | 0.03392352 | 0.05054432 | 0.008449346 | 0.07350965 | 0.05013178 | 0.006402218 | 0.1081055 | 0.05018104 | 0.01020152
[5 empty] | 0.03393004 | 0.05129871 | 0.009126394 |  | 0.03393004 | 0.05129871 | 0.009126394 | 0.07298784 | 0.05088001 | 0.006616637 | 0.1110906 | 0.05093001 | 0.01053051
[5 empty] | 0.03417819 | 0.05205311 | 0.009789812 |  | 0.03417819 | 0.05205311 | 0.009789812 | 0.07387247 | 0.05162825 | 0.006783193 | 0.1073414 | 0.05167898 | 0.01081127
[5 empty] | 0.03523662 | 0.0528075 | 0.01026031 |  | 0.03523662 | 0.0528075 | 0.01026031 | 0.07232307 | 0.05237648 | 0.006922667 | 0.1091141 | 0.05242795 | 0.01084493
[5 empty] | 0.0341018 | 0.05356189 | 0.01067408 |  | 0.0341018 | 0.05356189 | 0.01067408 | 0.0720252 | 0.05312472 | 0.007065652 | 0.1109095 | 0.05317692 | 0.0109993
[5 empty] | 0.03538966 | 0.05431628 | 0.01115625 |  | 0.03538966 | 0.05431628 | 0.01115625 | 0.07326814 | 0.05387296 | 0.006996597 | 0.1073526 | 0.05392589 | 0.01101232
[5 empty] | 0.03497543 | 0.05507068 | 0.01157489 |  | 0.03497543 | 0.05507068 | 0.01157489 | 0.07371014 | 0.05462119 | 0.006967488 | 0.1066997 | 0.05467486 | 0.0110061
[5 empty] | 0.03439508 | 0.05582507 | 0.01171297 |  | 0.03439508 | 0.05582507 | 0.01171297 | 0.0708867 | 0.05536943 | 0.006932821 | 0.1071912 | 0.05542383 | 0.010863
[5 empty] | 0.03493633 | 0.05657946 | 0.01190399 |  | 0.03493633 | 0.05657946 | 0.01190399 | 0.07272394 | 0.05611766 | 0.006847577 | 0.1105867 | 0.0561728 | 0.01083862
[5 empty] | 0.03501219 | 0.05733386 | 0.01198947 |  | 0.03501219 | 0.05733386 | 0.01198947 | 0.06987501 | 0.0568659 | 0.006892022 | 0.1072988 | 0.05692177 | 0.01085246
[5 empty] | 0.03503761 | 0.05808825 | 0.01190049 |  | 0.03503761 | 0.05808825 | 0.01190049 | 0.0740619 | 0.05761413 | 0.006763162 | 0.1070227 | 0.05767075 | 0.01064809
[5 empty] | 0.03431074 | 0.05884264 | 0.01201039 |  | 0.03431074 | 0.05884264 | 0.01201039 | 0.07329637 | 0.05836237 | 0.006754742 | 0.1054498 | 0.05841972 | 0.01058517
[5 empty] | 0.0350824 | 0.05959703 | 0.01193607 |  | 0.0350824 | 0.05959703 | 0.01193607 | 0.07372785 | 0.0591106 | 0.006635139 | 0.1074627 | 0.05916869 | 0.0103237
[5 empty] | 0.0354417 | 0.06035143 | 0.01172919 |  | 0.0354417 | 0.06035143 | 0.01172919 | 0.07295896 | 0.05985884 | 0.006508045 | 0.1069583 | 0.05991766 | 0.01012995
[5 empty] | 0.03537198 | 0.06110582 | 0.01155351 |  | 0.03537198 | 0.06110582 | 0.01155351 | 0.07012437 | 0.06060707 | 0.006328106 | 0.1063063 | 0.06066663 | 0.01007863
[5 empty] | 0.03507738 | 0.06186021 | 0.01157693 |  | 0.03507738 | 0.06186021 | 0.01157693 | 0.07332491 | 0.06135531 | 0.006329303 | 0.1089517 | 0.0614156 | 0.009870436
[5 empty] | 0.03430376 | 0.06261461 | 0.01141183 |  | 0.03430376 | 0.06261461 | 0.01141183 | 0.07328335 | 0.06210355 | 0.006088889 | 0.110516 | 0.06216457 | 0.009619492
[5 empty] | 0.03473951 | 0.063369 | 0.01115862 |  | 0.03473951 | 0.063369 | 0.01115862 | 0.07046649 | 0.06285178 | 0.005987993 | 0.1098157 | 0.06291354 | 0.009372273
[5 empty] | 0.03512878 | 0.06412339 | 0.01084794 |  | 0.03512878 | 0.06412339 | 0.01084794 | 0.07015554 | 0.06360002 | 0.005885551 | 0.1093628 | 0.06366251 | 0.009281175
[5 empty] | 0.03526837 | 0.06487778 | 0.01068151 |  | 0.03526837 | 0.06487778 | 0.01068151 | 0.07379171 | 0.06434825 | 0.005753553 | 0.1107351 | 0.06441148 | 0.009050594
[5 empty] | 0.03453204 | 0.06563218 | 0.0102609 |  | 0.03453204 | 0.06563218 | 0.0102609 | 0.07136982 | 0.06509649 | 0.00560202 | 0.1100594 | 0.06516045 | 0.008721575
[5 empty] | 0.03421642 | 0.06638657 | 0.01008233 |  | 0.03421642 | 0.06638657 | 0.01008233 | 0.07313857 | 0.06584472 | 0.005363573 | 0.1103122 | 0.06590942 | 0.008530612
[5 empty] | 0.03509091 | 0.06714096 | 0.009667473 |  | 0.03509091 | 0.06714096 | 0.009667473 | 0.07333068 | 0.06659296 | 0.00524982 | 0.1072997 | 0.06665839 | 0.008333288
[5 empty] | 0.03527656 | 0.06789536 | 0.009337652 |  | 0.03527656 | 0.06789536 | 0.009337652 | 0.07376492 | 0.06734119 | 0.005016121 | 0.1101257 | 0.06740736 | 0.007978192
[5 empty] | 0.03518877 | 0.06864975 | 0.009029109 |  | 0.03518877 | 0.06864975 | 0.009029109 | 0.07311102 | 0.06808943 | 0.004873576 | 0.1105824 | 0.06815634 | 0.007705691
[5 empty] | 0.03481979 | 0.06940414 | 0.008680768 |  | 0.03481979 | 0.06940414 | 0.008680768 | 0.07021687 | 0.06883767 | 0.004726978 | 0.1076686 | 0.06890531 | 0.007403166
[5 empty] | 0.03357126 | 0.07015853 | 0.008433134 |  | 0.03357126 | 0.07015853 | 0.008433134 | 0.07013654 | 0.0695859 | 0.00458368 | 0.1110909 | 0.06965428 | 0.007139746
[5 empty] | 0.03512164 | 0.07091293 | 0.00805419 |  | 0.03512164 | 0.07091293 | 0.00805419 | 0.07153917 | 0.07033414 | 0.004402877 | 0.1087087 | 0.07040325 | 0.006892406
[5 empty] | 0.03403873 | 0.07166732 | 0.007693462 |  | 0.03403873 | 0.07166732 | 0.007693462 | 0.07333838 | 0.07108237 | 0.004185127 | 0.1078992 | 0.07115222 | 0.00661601
[5 empty] | 0.03401631 | 0.07242171 | 0.00733087 |  | 0.03401631 | 0.07242171 | 0.00733087 | 0.07303096 | 0.07183061 | 0.003970975 | 0.1073016 | 0.07190119 | 0.006333044
[5 empty] | 0.03384066 | 0.07317611 | 0.006961857 |  | 0.03384066 | 0.07317611 | 0.006961857 | 0.06993156 | 0.07257884 | 0.003843277 | 0.1055923 | 0.07265016 | 0.00603063
[5 empty] | 0.03477321 | 0.0739305 | 0.006524463 |  | 0.03477321 | 0.0739305 | 0.006524463 | 0.07230065 | 0.07332708 | 0.003670724 | 0.1071709 | 0.07339913 | 0.0057836
[5 empty] | 0.03400614 | 0.07468489 | 0.006206518 |  | 0.03400614 | 0.07468489 | 0.006206518 | 0.07336099 | 0.07407531 | 0.003474242 | 0.1109263 | 0.0741481 | 0.005496698
[5 empty] | 0.03453134 | 0.07543928 | 0.005752195 |  | 0.03453134 | 0.07543928 | 0.005752195 | 0.07249368 | 0.07482355 | 0.003297897 | 0.1087796 | 0.07489707 | 0.005272525
[5 empty] | 0.03323499 | 0.07619368 | 0.005480348 |  | 0.03323499 | 0.07619368 | 0.005480348 | 0.0702753 | 0.07557178 | 0.003126721 | 0.1083105 | 0.07564604 | 0.004992665
[5 empty] | 0.03368236 | 0.07694807 | 0.005076897 |  | 0.03368236 | 0.07694807 | 0.005076897 | 0.07340977 | 0.07632002 | 0.002964651 | 0.1100176 | 0.07639501 | 0.004736967
[5 empty] | 0.03396071 | 0.07770246 | 0.004811564 |  | 0.03396071 | 0.07770246 | 0.004811564 | 0.07152057 | 0.07706826 | 0.002800256 | 0.1053297 | 0.07714398 | 0.004436189
[5 empty] | 0.03427132 | 0.07845686 | 0.004434567 |  | 0.03427132 | 0.07845686 | 0.004434567 | 0.06967483 | 0.07781649 | 0.002641625 | 0.105211 | 0.07789295 | 0.004200807
[5 empty] | 0.03308526 | 0.07921125 | 0.004146516 |  | 0.03308526 | 0.07921125 | 0.004146516 | 0.06966309 | 0.07856473 | 0.002520616 | 0.1081225 | 0.07864193 | 0.003921401
[5 empty] | 0.03318652 | 0.07996564 | 0.003814338 |  | 0.03318652 | 0.07996564 | 0.003814338 | 0.07234585 | 0.07931296 | 0.002365157 | 0.1045023 | 0.0793909 | 0.003741935
[5 empty] | 0.03347925 | 0.08072003 | 0.003547841 |  | 0.03347925 | 0.08072003 | 0.003547841 | 0.07122536 | 0.0800612 | 0.002229543 | 0.1033424 | 0.08013987 | 0.003496158
[5 empty] | 0.03405475 | 0.08147443 | 0.003307048 |  | 0.03405475 | 0.08147443 | 0.003307048 | 0.07123026 | 0.08080943 | 0.002087375 | 0.1055314 | 0.08088884 | 0.003276766
[5 empty] | 0.03341384 | 0.08222882 | 0.003093654 |  | 0.03341384 | 0.08222882 | 0.003093654 | 0.06873827 | 0.08155767 | 0.001977452 | 0.1075382 | 0.08163781 | 0.003050967
[5 empty] | 0.03290747 | 0.08298321 | 0.002888596 |  | 0.03290747 | 0.08298321 | 0.002888596 | 0.07125706 | 0.0823059 | 0.001849327 | 0.103451 | 0.08238678 | 0.002847772
[5 empty] | 0.03377377 | 0.08373761 | 0.002670419 |  | 0.03377377 | 0.08373761 | 0.002670419 | 0.07280167 | 0.08305414 | 0.001748864 | 0.1045271 | 0.08313575 | 0.002682555
[5 empty] | 0.03262973 | 0.084492 | 0.002513943 |  | 0.03262973 | 0.084492 | 0.002513943 | 0.07101234 | 0.08380237 | 0.001652363 | 0.1041054 | 0.08388472 | 0.002530499
[5 empty] | 0.03234302 | 0.08524639 | 0.00241265 |  | 0.03234302 | 0.08524639 | 0.00241265 | 0.06911217 | 0.08455061 | 0.00158181 | 0.10603 | 0.08463369 | 0.00237308
[5 empty] | 0.03316858 | 0.08600078 | 0.002322153 |  | 0.03316858 | 0.08600078 | 0.002322153 | 0.06987928 | 0.08529885 | 0.001527451 | 0.1080933 | 0.08538266 | 0.002260204
[5 empty] | 0.03226286 | 0.08675518 | 0.00224818 |  | 0.03226286 | 0.08675518 | 0.00224818 | 0.06885896 | 0.08604708 | 0.001445614 | 0.1067761 | 0.08613163 | 0.002117426
[5 empty] | 0.03258478 | 0.08750957 | 0.002236091 |  | 0.03258478 | 0.08750957 | 0.002236091 | 0.0681461 | 0.08679532 | 0.001402186 | 0.1068438 | 0.0868806 | 0.002008589
[5 empty] | 0.032419 | 0.08826396 | 0.002206428 |  | 0.032419 | 0.08826396 | 0.002206428 | 0.07144063 | 0.08754355 | 0.001374683 | 0.1033935 | 0.08762957 | 0.001962688
[5 empty] | 0.03266469 | 0.08901836 | 0.002237114 |  | 0.03266469 | 0.08901836 | 0.002237114 | 0.06898465 | 0.08829179 | 0.001355086 | 0.1057667 | 0.08837854 | 0.001893288
[5 empty] | 0.03327939 | 0.08977275 | 0.002227962 |  | 0.03327939 | 0.08977275 | 0.002227962 | 0.07143434 | 0.08904002 | 0.001362401 | 0.1024229 | 0.08912752 | 0.001831972
[5 empty] | 0.03282708 | 0.09052714 | 0.00225526 |  | 0.03282708 | 0.09052714 | 0.00225526 | 0.06881857 | 0.08978826 | 0.001366885 | 0.1039399 | 0.08987649 | 0.001810662
[5 empty] | 0.03164853 | 0.09128153 | 0.002269012 |  | 0.03164853 | 0.09128153 | 0.002269012 | 0.07197121 | 0.09053649 | 0.001374522 | 0.1067581 | 0.09062546 | 0.00181828
[5 empty] | 0.0317383 | 0.09203593 | 0.002310991 |  | 0.0317383 | 0.09203593 | 0.002310991 | 0.06744474 | 0.09128473 | 0.001411936 | 0.1042192 | 0.09137443 | 0.001812256
[5 empty] | 0.03293673 | 0.09279032 | 0.00235731 |  | 0.03293673 | 0.09279032 | 0.00235731 | 0.06748408 | 0.09203297 | 0.001417936 | 0.1053271 | 0.0921234 | 0.001831202
[5 empty] | 0.03281654 | 0.09354471 | 0.002407501 |  | 0.03281654 | 0.09354471 | 0.002407501 | 0.07019332 | 0.0927812 | 0.001454964 | 0.1040611 | 0.09287237 | 0.001838968
[5 empty] | 0.03189884 | 0.09429911 | 0.002413871 |  | 0.03189884 | 0.09429911 | 0.002413871 | 0.07029699 | 0.09352944 | 0.001490417 | 0.1004649 | 0.09362134 | 0.001869453
[5 empty] | 0.03257272 | 0.0950535 | 0.002492852 |  | 0.03257272 | 0.0950535 | 0.002492852 | 0.06840212 | 0.09427767 | 0.001529426 | 0.1052851 | 0.09437031 | 0.00190069
[5 empty] | 0.03138417 | 0.09580789 | 0.00252834 |  | 0.03138417 | 0.09580789 | 0.00252834 | 0.06589693 | 0.09502591 | 0.001589485 | 0.1053381 | 0.09511928 | 0.001950181
[5 empty] | 0.03139195 | 0.09656228 | 0.00257939 |  | 0.03139195 | 0.09656228 | 0.00257939 | 0.06852553 | 0.09577414 | 0.001632273 | 0.1021214 | 0.09586825 | 0.00195547
[5 empty] | 0.03184845 | 0.09731668 | 0.002674709 |  | 0.03184845 | 0.09731668 | 0.002674709 | 0.06559586 | 0.09652238 | 0.001707687 | 0.1036397 | 0.09661722 | 0.001995964
[5 empty] | 0.03150267 | 0.09807107 | 0.002737317 |  | 0.03150267 | 0.09807107 | 0.002737317 | 0.06569207 | 0.09727061 | 0.001747477 | 0.1011944 | 0.09736619 | 0.002055517
[5 empty] | 0.03129555 | 0.09882546 | 0.002783209 |  | 0.03129555 | 0.09882546 | 0.002783209 | 0.06415998 | 0.09801885 | 0.001829811 | 0.1011584 | 0.09811516 | 0.00211715
[5 empty] | 0.03224569 | 0.09957986 | 0.002844932 |  | 0.03224569 | 0.09957986 | 0.002844932 | 0.06495521 | 0.09876708 | 0.001884841 | 0.1001585 | 0.09886413 | 0.002133281
[5 empty] | 0.03141006 | 0.1003342 | 0.002926782 |  | 0.03141006 | 0.1003342 | 0.002926782 | 0.06686413 | 0.09951532 | 0.001954624 | 0.1028933 | 0.09961311 | 0.002196168
[5 empty] | 0.03184467 | 0.1010886 | 0.003019652 |  | 0.03184467 | 0.1010886 | 0.003019652 | 0.06564188 | 0.1002636 | 0.001995984 | 0.09906927 | 0.1003621 | 0.00227687
[5 empty] | 0.0308886 | 0.101843 | 0.003059998 |  | 0.0308886 | 0.101843 | 0.003059998 | 0.06537703 | 0.1010118 | 0.002065589 | 0.09692235 | 0.101111 | 0.002317138
[5 empty] | 0.03049441 | 0.1025974 | 0.003150089 |  | 0.03049441 | 0.1025974 | 0.003150089 | 0.06237787 | 0.10176 | 0.002159853 | 0.09609924 | 0.10186 | 0.002365478
[5 empty] | 0.03089557 | 0.1033518 | 0.003225514 |  | 0.03089557 | 0.1033518 | 0.003225514 | 0.062862 | 0.1025083 | 0.002225083 | 0.09791954 | 0.102609 | 0.002467554
[5 empty] | 0.03076942 | 0.1041062 | 0.003314431 |  | 0.03076942 | 0.1041062 | 0.003314431 | 0.06375396 | 0.1032565 | 0.002298976 | 0.09636032 | 0.103358 | 0.002511213
[5 empty] | 0.03133142 | 0.1048606 | 0.00340453 |  | 0.03133142 | 0.1048606 | 0.00340453 | 0.06036932 | 0.1040047 | 0.002359713 | 0.09945706 | 0.1041069 | 0.002609075
[5 empty] | 0.03090641 | 0.105615 | 0.003540801 |  | 0.03090641 | 0.105615 | 0.003540801 | 0.06042245 | 0.104753 | 0.002448775 | 0.09623962 | 0.1048559 | 0.002689119
[5 empty] | 0.02993362 | 0.1063694 | 0.003592246 |  | 0.02993362 | 0.1063694 | 0.003592246 | 0.0623589 | 0.1055012 | 0.002499506 | 0.09455972 | 0.1056049 | 0.002720291
[5 empty] | 0.0303345 | 0.1071238 | 0.003675211 |  | 0.0303345 | 0.1071238 | 0.003675211 | 0.06036782 | 0.1062494 | 0.00257817 | 0.09603743 | 0.1063538 | 0.0028344
[5 empty] | 0.0306868 | 0.1078782 | 0.00374767 |  | 0.0306868 | 0.1078782 | 0.00374767 | 0.05974248 | 0.1069977 | 0.002650988 | 0.09652075 | 0.1071028 | 0.002895452
[5 empty] | 0.03044345 | 0.1086326 | 0.00385725 |  | 0.03044345 | 0.1086326 | 0.00385725 | 0.06208992 | 0.1077459 | 0.002668816 | 0.09667133 | 0.1078518 | 0.002979125
[5 empty] | 0.02982349 | 0.109387 | 0.003969589 |  | 0.02982349 | 0.109387 | 0.003969589 | 0.06045162 | 0.1084941 | 0.002768821 | 0.09353321 | 0.1086008 | 0.003060371
[5 empty] | 0.03088462 | 0.1101414 | 0.004024075 |  | 0.03088462 | 0.1101414 | 0.004024075 | 0.06210271 | 0.1092424 | 0.002789632 | 0.09647164 | 0.1093497 | 0.003138378
[5 empty] | 0.03017918 | 0.1108957 | 0.004155089 |  | 0.03017918 | 0.1108957 | 0.004155089 | 0.06070129 | 0.1099906 | 0.002895193 | 0.09214519 | 0.1100987 | 0.003218115
[5 empty] | 0.02988515 | 0.1116501 | 0.004210972 |  | 0.02988515 | 0.1116501 | 0.004210972 | 0.05930349 | 0.1107389 | 0.002968586 | 0.09282535 | 0.1108477 | 0.003292834
[5 empty] | 0.0308496 | 0.1124045 | 0.004264928 |  | 0.0308496 | 0.1124045 | 0.004264928 | 0.06001072 | 0.1114871 | 0.003017453 | 0.09603145 | 0.1115966 | 0.00337692
[5 empty] | 0.03071591 | 0.1131589 | 0.004367071 |  | 0.03071591 | 0.1131589 | 0.004367071 | 0.05805175 | 0.1122353 | 0.003062863 | 0.09101161 | 0.1123456 | 0.003465657
[5 empty] | 0.02968709 | 0.1139133 | 0.004484941 |  | 0.02968709 | 0.1139133 | 0.004484941 | 0.06067165 | 0.1129836 | 0.003128767 | 0.09191461 | 0.1130946 | 0.003610818
[5 empty] | 0.02941097 | 0.1146677 | 0.004582797 |  | 0.02941097 | 0.1146677 | 0.004582797 | 0.05760714 | 0.1137318 | 0.003176067 | 0.09121026 | 0.1138435 | 0.003686682
[5 empty] | 0.030412 | 0.1154221 | 0.004692265 |  | 0.030412 | 0.1154221 | 0.004692265 | 0.05808989 | 0.11448 | 0.003248424 | 0.09262705 | 0.1145925 | 0.00372398
[5 empty] | 0.0302154 | 0.1161765 | 0.004751952 |  | 0.0302154 | 0.1161765 | 0.004751952 | 0.06135871 | 0.1152283 | 0.003375513 | 0.09118079 | 0.1153415 | 0.003870008
[5 empty] | 0.02949357 | 0.1169309 | 0.004915671 |  | 0.02949357 | 0.1169309 | 0.004915671 | 0.06041909 | 0.1159765 | 0.003390309 | 0.08807173 | 0.1160905 | 0.003902731
[5 empty] | 0.02996651 | 0.1176853 | 0.004933411 |  | 0.02996651 | 0.1176853 | 0.004933411 | 0.05960818 | 0.1167247 | 0.003478789 | 0.08951705 | 0.1168394 | 0.004058131
[5 empty] | 0.02929397 | 0.1184397 | 0.005101801 |  | 0.02929397 | 0.1184397 | 0.005101801 | 0.05756747 | 0.117473 | 0.003556266 | 0.09423576 | 0.1175884 | 0.004108842
[5 empty] | 0.0297662 | 0.1191941 | 0.005222928 |  | 0.0297662 | 0.1191941 | 0.005222928 | 0.05718127 | 0.1182212 | 0.003640865 | 0.09353385 | 0.1183374 | 0.004217067
[5 empty] | 0.02973773 | 0.1199485 | 0.005345424 |  | 0.02973773 | 0.1199485 | 0.005345424 | 0.0588429 | 0.1189694 | 0.003700404 | 0.09365176 | 0.1190863 | 0.004317031
[5 empty] | 0.02947154 | 0.1207029 | 0.005413901 |  | 0.02947154 | 0.1207029 | 0.005413901 | 0.06002491 | 0.1197177 | 0.003756351 | 0.08999098 | 0.1198353 | 0.004393102
[5 empty] | 0.02989475 | 0.1214572 | 0.005570268 |  | 0.02989475 | 0.1214572 | 0.005570268 | 0.05812284 | 0.1204659 | 0.003841937 | 0.0876963 | 0.1205843 | 0.004583092
[5 empty] | 0.02973176 | 0.1222116 | 0.005630617 |  | 0.02973176 | 0.1222116 | 0.005630617 | 0.05632955 | 0.1212141 | 0.003947894 | 0.09033992 | 0.1213333 | 0.00464786
[5 empty] | 0.02918184 | 0.122966 | 0.005802322 |  | 0.02918184 | 0.122966 | 0.005802322 | 0.05924571 | 0.1219624 | 0.003987043 | 0.08811843 | 0.1220822 | 0.004814417
[5 empty] | 0.02843558 | 0.1237204 | 0.005849835 |  | 0.02843558 | 0.1237204 | 0.005849835 | 0.05808282 | 0.1227106 | 0.004101635 | 0.08882534 | 0.1228312 | 0.004938311
[5 empty] | 0.02835336 | 0.1244748 | 0.006038726 |  | 0.02835336 | 0.1244748 | 0.006038726 | 0.05611275 | 0.1234589 | 0.004183553 | 0.09310391 | 0.1235802 | 0.00502784
[5 empty] | 0.02906726 | 0.1252292 | 0.006114953 |  | 0.02906726 | 0.1252292 | 0.006114953 | 0.05693227 | 0.1242071 | 0.004208064 | 0.089904 | 0.1243291 | 0.005158446
[5 empty] | 0.02813432 | 0.1259836 | 0.006282476 |  | 0.02813432 | 0.1259836 | 0.006282476 | 0.05951898 | 0.1249553 | 0.004287246 | 0.08735383 | 0.1250781 | 0.005305508
[5 empty] | 0.02856394 | 0.126738 | 0.006450636 |  | 0.02856394 | 0.126738 | 0.006450636 | 0.05921989 | 0.1257036 | 0.004354046 | 0.0923487 | 0.1258271 | 0.005461805
[5 empty] | 0.02783759 | 0.1274924 | 0.006624497 |  | 0.02783759 | 0.1274924 | 0.006624497 | 0.05691113 | 0.1264518 | 0.00444477 | 0.08684926 | 0.1265761 | 0.005599213
[5 empty] | 0.02840805 | 0.1282468 | 0.006725768 |  | 0.02840805 | 0.1282468 | 0.006725768 | 0.05622508 | 0.1272 | 0.004552967 | 0.09045399 | 0.127325 | 0.005739925
[5 empty] | 0.02814604 | 0.1290012 | 0.006781808 |  | 0.02814604 | 0.1290012 | 0.006781808 | 0.05688984 | 0.1279483 | 0.004601898 | 0.0884249 | 0.128074 | 0.005869754
[5 empty] | 0.02888759 | 0.1297556 | 0.006970669 |  | 0.02888759 | 0.1297556 | 0.006970669 | 0.05633439 | 0.1286965 | 0.004732217 | 0.09009791 | 0.128823 | 0.006058115
[5 empty] | 0.02878227 | 0.13051 | 0.007164378 |  | 0.02878227 | 0.13051 | 0.007164378 | 0.05760472 | 0.1294447 | 0.004794651 | 0.08756612 | 0.1295719 | 0.006173101
[5 empty] | 0.02748829 | 0.1312644 | 0.007341158 |  | 0.02748829 | 0.1312644 | 0.007341158 | 0.05517164 | 0.130193 | 0.004821098 | 0.09232975 | 0.1303209 | 0.006341969
[5 empty] | 0.02867389 | 0.1320187 | 0.007374881 |  | 0.02867389 | 0.1320187 | 0.007374881 | 0.05555759 | 0.1309412 | 0.004910663 | 0.08787126 | 0.1310699 | 0.006552378
[5 empty] | 0.02885022 | 0.1327731 | 0.007642561 |  | 0.02885022 | 0.1327731 | 0.007642561 | 0.05538783 | 0.1316894 | 0.005007211 | 0.09138358 | 0.1318188 | 0.006728345
[5 empty] | 0.02846468 | 0.1335275 | 0.007755377 |  | 0.02846468 | 0.1335275 | 0.007755377 | 0.05571746 | 0.1324377 | 0.005115658 | 0.08991521 | 0.1325678 | 0.006876409
[5 empty] | 0.02782275 | 0.1342819 | 0.007874116 |  | 0.02782275 | 0.1342819 | 0.007874116 | 0.05741385 | 0.1331859 | 0.00516786 | 0.09170304 | 0.1333168 | 0.007040492
[5 empty] | 0.02708865 | 0.1350363 | 0.008005496 |  | 0.02708865 | 0.1350363 | 0.008005496 | 0.05601359 | 0.1339342 | 0.005269402 | 0.08834398 | 0.1340658 | 0.007165391
[5 empty] | 0.02742153 | 0.1357907 | 0.008150188 |  | 0.02742153 | 0.1357907 | 0.008150188 | 0.05457633 | 0.1346824 | 0.005407669 | 0.09111939 | 0.1348147 | 0.007332051
[5 empty] | 0.02807245 | 0.1365451 | 0.008445396 |  | 0.02807245 | 0.1365451 | 0.008445396 | 0.05564112 | 0.1354306 | 0.005471286 | 0.08526203 | 0.1355637 | 0.00751921
[5 empty] | 0.02726267 | 0.1372995 | 0.008509614 |  | 0.02726267 | 0.1372995 | 0.008509614 | 0.0575959 | 0.1361789 | 0.005504291 | 0.08604556 | 0.1363127 | 0.007792438
[5 empty] | 0.02806776 | 0.1380539 | 0.008639787 |  | 0.02806776 | 0.1380539 | 0.008639787 | 0.05497316 | 0.1369271 | 0.005637801 | 0.0882197 | 0.1370616 | 0.007879153
[5 empty] | 0.02780204 | 0.1388083 | 0.00889035 |  | 0.02780204 | 0.1388083 | 0.00889035 | 0.05524272 | 0.1376753 | 0.005717867 | 0.0902609 | 0.1378106 | 0.008131955
[5 empty] | 0.0274517 | 0.1395627 | 0.009135199 |  | 0.0274517 | 0.1395627 | 0.009135199 | 0.05693826 | 0.1384236 | 0.005800099 | 0.09152641 | 0.1385596 | 0.008365498
[5 empty] | 0.02694738 | 0.1403171 | 0.009231805 |  | 0.02694738 | 0.1403171 | 0.009231805 | 0.05507059 | 0.1391718 | 0.005943719 | 0.09069723 | 0.1393086 | 0.008597607
[5 empty] | 0.02722456 | 0.1410715 | 0.009360283 |  | 0.02722456 | 0.1410715 | 0.009360283 | 0.05551547 | 0.13992 | 0.005963575 | 0.08929659 | 0.1400575 | 0.008675321
[5 empty] | 0.02668289 | 0.1418259 | 0.009531024 |  | 0.02668289 | 0.1418259 | 0.009531024 | 0.05759144 | 0.1406683 | 0.006156964 | 0.08485563 | 0.1408065 | 0.008997789
[5 empty] | 0.02665911 | 0.1425802 | 0.009747303 |  | 0.02665911 | 0.1425802 | 0.009747303 | 0.05462369 | 0.1414165 | 0.006216093 | 0.08488343 | 0.1415555 | 0.009191483
[5 empty] | 0.02631946 | 0.1433346 | 0.009919219 |  | 0.02631946 | 0.1433346 | 0.009919219 | 0.05617107 | 0.1421647 | 0.006269861 | 0.0873833 | 0.1423044 | 0.009404785
[5 empty] | 0.02719707 | 0.144089 | 0.01010884 |  | 0.02719707 | 0.144089 | 0.01010884 | 0.05658925 | 0.142913 | 0.006441199 | 0.08677549 | 0.1430534 | 0.009622603
[5 empty] | 0.0271808 | 0.1448434 | 0.01022441 |  | 0.0271808 | 0.1448434 | 0.01022441 | 0.05604358 | 0.1436612 | 0.006486021 | 0.08857193 | 0.1438024 | 0.009666662
[5 empty] | 0.02711853 | 0.1455978 | 0.01046713 |  | 0.02711853 | 0.1455978 | 0.01046713 | 0.05422572 | 0.1444094 | 0.006563574 | 0.08743058 | 0.1445513 | 0.01003124
[5 empty] | 0.02670323 | 0.1463522 | 0.01064118 |  | 0.02670323 | 0.1463522 | 0.01064118 | 0.05521156 | 0.1451577 | 0.006695344 | 0.0858199 | 0.1453003 | 0.01022654
[5 empty] | 0.02717102 | 0.1471066 | 0.01091635 |  | 0.02717102 | 0.1471066 | 0.01091635 | 0.0551516 | 0.1459059 | 0.006714476 | 0.08624142 | 0.1460493 | 0.01048851
[5 empty] | 0.02700188 | 0.147861 | 0.01107925 |  | 0.02700188 | 0.147861 | 0.01107925 | 0.05427256 | 0.1466542 | 0.006868032 | 0.09095963 | 0.1467983 | 0.01051458
[5 empty] | 0.02700926 | 0.1486154 | 0.01128442 |  | 0.02700926 | 0.1486154 | 0.01128442 | 0.05693724 | 0.1474024 | 0.006945906 | 0.08881992 | 0.1475472 | 0.0107338
[5 empty] | 0.02651175 | 0.1493698 | 0.01151113 |  | 0.02651175 | 0.1493698 | 0.01151113 | 0.05577846 | 0.1481506 | 0.007017546 | 0.08800256 | 0.1482962 | 0.01115611
[5 empty] | 0.02640509 | 0.1501242 | 0.01159646664 |  | 0.02640509 | 0.1501242 | 0.01159646664 | 0.05766946 | 0.1488989 | 0.00712927215 | 0.0896229 | 0.1490452 | 0.01124781768