## 1
Общество с ограниченной ответственностью "Инженерная геология" (ООО "ИнжГео") | [10 empty] | Общество с ограниченной ответственностью "Инженерная геология" (ООО "ИнжГео")
Юр. адрес: 117279, г. Москва, ул. Миклухо-Маклая, 36 а, этаж 5, пом. XXIII к. 76-84 | [10 empty] | Юр. адрес: 117279, г. Москва, ул. Миклухо-Маклая, 36 а, этаж 5, пом. XXIII к. 76-84 | [9 empty] | нагр |  |  | X0 | Y0 | R |  | нагр |  |  |  | X0 | Y0 | R | нагр |  |  |  | X0 | Y0 | R |  | нагр |  |  |  | X0 | Y0 | R
Телефон/факс +7 (495) 132-30-00, Адрес электронной почты inbox@inj-geo.ru | [10 empty] | Телефон/факс +7 (495) 132-30-00, Адрес электронной почты inbox@inj-geo.ru | [13 empty] | 0 | [7 empty] | 0 | [6 empty] | 0 | [7 empty] | 0
[21 empty] | девиатор | [6 empty] | девиатор | [6 empty] | девиатор | [7 empty] | девиатор
Испытательная лаборатория ООО «ИнжГео» | [10 empty] | Испытательная лаборатория ООО «ИнжГео» | [9 empty] | x0 | Угол | X | Y |  |  |  | x0 |  | Угол | X | Y |  |  | x0 |  | Угол | X | Y |  |  |  | x0 |  | Угол | X | Y
Адрес места осуществления деятельности лаборатории: г. Москва, просп. Вернадского, д. 51, стр. 1 | [10 empty] | Адрес места осуществления деятельности лаборатории: г. Москва, просп. Вернадского, д. 51, стр. 1 | [10 empty] | 0 | [7 empty] | 0 | [6 empty] | 0 | [7 empty] | 0
Телефон +7(910)4557682, E-mail: slg85@mail.ru | [10 empty] | Телефон +7(910)4557682, E-mail: slg85@mail.ru | [10 empty] | 5 | [7 empty] | 5 | [6 empty] | 5 | [7 empty] | 5
[22 empty] | 10 | [7 empty] | 10 | [6 empty] | 10 | [7 empty] | 10
Протокол испытаний № 13-63/38 от 06-12-2022 | [21 empty] | 15 | [7 empty] | 15 | [6 empty] | 15 | [7 empty] | 15
Наименование и адрес заказчика: Переход трубопровода через р. Енисей | [21 empty] | 20 | [7 empty] | 20 | [6 empty] | 20 | [7 empty] | 20
Наименование объекта: ООО Регионстрой | [21 empty] | 25 | [7 empty] | 25 | [6 empty] | 25 | [7 empty] | 25
Наименование используемого метода/методики: ГОСТ 12248.4-2020 | [21 empty] | 30 | [7 empty] | 30 | [6 empty] | 30 | [7 empty] | 30
Условия проведения испытания: температура окружающей среды (18 - 25)0С, влажность воздуха (40 - 75)% | [21 empty] | 35 | [7 empty] | 35 | [6 empty] | 35 | [7 empty] | 35
Дата получение объекта подлежащего испытаниям: 09-11-2022 | [21 empty] | 40 | [7 empty] | 40 | [6 empty] | 40 | [7 empty] | 40
Дата испытания: 25.10.2022-19.11.2038 | [21 empty] | 45 | [7 empty] | 45 | [6 empty] | 45 | [7 empty] | 45
Испытание грунтов методом трехосного сжатия | [10 empty] | Испытание грунтов методом трехосного сжатия | [10 empty] | 50 | [7 empty] | 50 | [6 empty] | 50 | [7 empty] | 50
Лабораторный номер: |  | 1073 | [5 empty] | We, % = | 0.5043344 |  | Лабораторный номер: | [6 empty] | We, % = |  |  |  | 55 | [7 empty] | 55 | [6 empty] | 55 | [7 empty] | 55
Номер скважины: |  | BH-004 | [5 empty] | ρ, г/см3 = | 1.63 |  | Номер скважины: | [6 empty] | ρ, г/см3 = |  |  |  | 60 | [7 empty] | 60 | [6 empty] | 60 | [7 empty] | 60
Глубина отбора, м: |  | 4.7 | [5 empty] | ρs, г/см3 = | 2.7 |  | Глубина отбора, м: | [6 empty] | ρs, г/см3 = |  |  |  | 65 | [7 empty] | 65 | [6 empty] | 65 | [7 empty] | 65
Наименование грунта: |  | Суглинок, после оттаивания текучий, легкий песчанистый | [5 empty] | e, д.е. = | 1.491842 |  | Наименование грунта: | [6 empty] | e, д.е. = |  |  |  | 70 | [7 empty] | 70 | [6 empty] | 70 | [7 empty] | 70
Схема проведения опыта: |  | КД | [5 empty] | IL, д.е. = | 2.6 |  | Схема проведения опыта: | [6 empty] | IL, д.е. = |  |  |  | 75 | [7 empty] | 75 | [6 empty] | 75 | [7 empty] | 75
Результаты испытаний | [10 empty] | Результаты испытаний | [10 empty] | 80 | [7 empty] | 80 | [6 empty] | 80 | [7 empty] | 80
[22 empty] | 85 | [7 empty] | 85 | [6 empty] | 85 | [7 empty] | 85
[22 empty] | 90 | [7 empty] | 90 | [6 empty] | 90 | [7 empty] | 90
[22 empty] | 95 | [7 empty] | 95 | [6 empty] | 95 | [7 empty] | 95
[22 empty] | 100 | [7 empty] | 100 | [6 empty] | 100 | [7 empty] | 100
[22 empty] | 105 | [7 empty] | 105 | [6 empty] | 105 | [7 empty] | 105
[22 empty] | 110 | [7 empty] | 110 | [6 empty] | 110 | [7 empty] | 110
[22 empty] | 115 | [7 empty] | 115 | [6 empty] | 115 | [7 empty] | 115
[22 empty] | 120 | [7 empty] | 120 | [6 empty] | 120 | [7 empty] | 120
[22 empty] | 125 | [7 empty] | 125 | [6 empty] | 125 | [7 empty] | 125
[22 empty] | 130 | [7 empty] | 130 | [6 empty] | 130 | [7 empty] | 130
[22 empty] | 135 | [7 empty] | 135 | [6 empty] | 135 | [7 empty] | 135
[22 empty] | 140 | [7 empty] | 140 | [6 empty] | 140 | [7 empty] | 140
[22 empty] | 145 | [7 empty] | 145 | [6 empty] | 145 | [7 empty] | 145
[22 empty] | 150 | [7 empty] | 150 | [6 empty] | 150 | [7 empty] | 150
[22 empty] | 155 | [7 empty] | 155 | [6 empty] | 155 | [7 empty] | 155
[22 empty] | 160 | [7 empty] | 160 | [6 empty] | 160 | [7 empty] | 160
[22 empty] | 165 | [7 empty] | 165 | [6 empty] | 165 | [7 empty] | 165
[22 empty] | 170 | [7 empty] | 170 | [6 empty] | 170 | [7 empty] | 170
[22 empty] | 175 | [7 empty] | 175 | [6 empty] | 175 | [7 empty] | 175
[22 empty] | 180 | [7 empty] | 180 | [6 empty] | 180 | [7 empty] | 180
[13 empty] | Давление в камере, Мпа σ3 | Вертикальная нагрузка, Мпа σ1 | Поровое давление, Мпа u
[13 empty] | 0.05 | 0.08493633 | [5 empty] | 1 | [6 empty] | σ3,кПа | σ1,кПа | u, кПа |  |  |  | 4
[13 empty] | 0.15 | 0.2220252 | [27 empty] | δ3, Мпа | δ1-δ3, МПа | δ1, МПа | δ1, КПа
[13 empty] | 0.25 | 0.3591141 | [21 empty] | С, МПа:
φ, град:
E, Мпа
[27 empty] | x | 0
[27 empty] | y |  |  |  | С, кПа | φ,°
Эффективные значения угла внутреннего трения и удельного сцепления ϕ', С'
[13 empty] | ϕ', град. = | 9
[13 empty] | С', МПа = | 0.007
|  | K0, д.е. | 0.8435655 | Эффективное напряжение, Мпа: |  |  |  |  | 0.04217828
|  | Модуль деформации E0, МПа: |  | Точки нахождения модуля Е0, Мпа (полное напряжение): |  |  |  |  | 0.04217828 | 0.05091236
|  | Модуль деформации E50, МПа: |  | qmax Давление при разрушении образца, Мпа (девиатор): |  |  |  |  | 0.03493633
|  | Коэф. Поперечной деформации, ϑ: |  | 0,5 qmax, Мпа (девиатор): |  |  |  |  | 0.01746816
| Начальник исп. лаборатории: | [6 empty] | Семиколенова Л.Г. |  |  |  |  | Начальник исп. лаборатории: |  |  |  |  | Семиколенова Л.Г.
Лист 1 , всего листов 2 | [11 empty] | Лист 2 , всего листов 2
Частичное воспроизведение протокола испытаний без письменного разрешения ООО «ИнжГео» ЗАПРЕЩАЕТСЯ | [11 empty] | Частичное воспроизведение протокола испытаний без письменного разрешения ООО «ИнжГео» ЗАПРЕЩАЕТСЯ
E0 |  |  | E50 |  | Деформация |  |  |  | Первая прочность |  |  | Вторая прочность |  |  | Третья прочность |  |  |  | К Пуассона
devE0 | epsE0 |  | dev50 | epsE50 | dev | eps | ev |  | dev1 | eps1 | ev1 | dev1 | eps1 | ev2 | dev1 | eps1 | ev3 | Глины
0.008734082 | 0.0005822678 |  | 0.01746816 | 0.001746803 | 0 | 0 | 0 |  | 0 | 0 | 0 | 0.0180063 | 0.0003637609 | 0 | 0 | 0 | 0 | < 0 | 0,20-0,30
[5 empty] | 0.008734082 | 0.0005822678 | -0.002623333 |  | 0.008734082 | 0.0005822678 | -0.002623333 | 0.0360126 | 0.001091283 | -0.01637406 | 0.0294608 | 0.0004091747 | -0.01248823 | 0-0,25 | 0,30-0,38
Секущая модуля Е0 |  |  | Линия Q max |  | 0.01746816 | 0.001746803 | -0.0210425 |  | 0.01746816 | 0.001746803 | -0.0210425 | 0.03762539 | 0.001540206 | -0.02681594 | 0.05455704 | 0.001136596 | -0.02671768 | 0,25< | 0,38-0,45
| 0 |  |  | 0 | 0.01880532 | 0.002284693 | -0.02319598 |  | 0.01880532 | 0.002284693 | -0.02319598 | 0.04080542 | 0.002310309 | -0.0268075 | 0.06258531 | 0.002229883 | -0.02690867 | Суглинки | 0,35-0,37
[5 empty] | 0.01914427 | 0.003046257 | -0.02296581 |  | 0.01914427 | 0.003046257 | -0.02296581 | 0.0423248 | 0.003080412 | -0.02650827 | 0.06124075 | 0.002973178 | -0.02681747 | Пески и супеси | 0,30-0,35
[5 empty] | 0.02065609 | 0.003807821 | -0.02294415 |  | 0.02065609 | 0.003807821 | -0.02294415 | 0.04628954 | 0.003850515 | -0.02651864 | 0.06598101 | 0.003716472 | -0.02671014
|  |  | Линия 0,5 Q max |  | 0.02074272 | 0.004569386 | -0.02299106 |  | 0.02074272 | 0.004569386 | -0.02299106 | 0.04659053 | 0.004620619 | -0.02622441 | 0.0667401 | 0.004459767 | -0.02676624
|  |  |  | 0 | 0.02156704 | 0.00533095 | -0.02281454 |  | 0.02156704 | 0.00533095 | -0.02281454 | 0.04927398 | 0.005390722 | -0.02629715 | 0.07257909 | 0.005203061 | -0.02617023
[5 empty] | 0.02243942 | 0.006092514 | -0.02224003 |  | 0.02243942 | 0.006092514 | -0.02224003 | 0.04920517 | 0.006160825 | -0.02572237 | 0.07264267 | 0.005946356 | -0.02629887
[5 empty] | 0.02395766 | 0.006854079 | -0.02224388 |  | 0.02395766 | 0.006854079 | -0.02224388 | 0.05045267 | 0.006930928 | -0.02575453 | 0.07495477 | 0.00668965 | -0.02563287
[5 empty] | 0.02448274 | 0.007615643 | -0.02177908 |  | 0.02448274 | 0.007615643 | -0.02177908 | 0.05517781 | 0.007701031 | -0.02514761 | 0.07836326 | 0.007432945 | -0.02571802
[5 empty] | 0.02490909 | 0.008377207 | -0.02171162 |  | 0.02490909 | 0.008377207 | -0.02171162 | 0.05458709 | 0.008471134 | -0.02490759 | 0.07642472 | 0.008176239 | -0.025155
Коэфф. Точки |  |  |  |  | 0.02583785 | 0.009138771 | -0.02121342 |  | 0.02583785 | 0.009138771 | -0.02121342 | 0.05444483 | 0.009241237 | -0.02423869 | 0.08300795 | 0.008919534 | -0.02505428
[5 empty] | 0.02598805 | 0.009900336 | -0.02100486 |  | 0.02598805 | 0.009900336 | -0.02100486 | 0.05835519 | 0.01001134 | -0.02402313 | 0.08348483 | 0.009662828 | -0.02446655
[5 empty] | 0.02607763 | 0.0106619 | -0.02045002 |  | 0.02607763 | 0.0106619 | -0.02045002 | 0.05877018 | 0.01078144 | -0.02354208 | 0.08538006 | 0.01040612 | -0.02431956
[5 empty] | 0.02735274 | 0.01142346 | -0.02028978 |  | 0.02735274 | 0.01142346 | -0.02028978 | 0.05878595 | 0.01155155 | -0.02308296 | 0.08698522 | 0.01114942 | -0.02367557
[5 empty] | 0.02702874 | 0.01218503 | -0.01985633 |  | 0.02702874 | 0.01218503 | -0.01985633 | 0.05851314 | 0.01232165 | -0.02252855 | 0.08338533 | 0.01189271 | -0.02349803
[5 empty] | 0.02821021 | 0.01294659 | -0.01953385 |  | 0.02821021 | 0.01294659 | -0.01953385 | 0.06136695 | 0.01309175 | -0.02227361 | 0.08805154 | 0.01263601 | -0.02275938
[5 empty] | 0.02857388 | 0.01370816 | -0.0189795 |  | 0.02857388 | 0.01370816 | -0.0189795 | 0.06194139 | 0.01386186 | -0.02179687 | 0.08331677 | 0.0133793 | -0.02225321
[5 empty] | 0.02903975 | 0.01446972 | -0.01845174 |  | 0.02903975 | 0.01446972 | -0.01845174 | 0.06143135 | 0.01463196 | -0.02104711 | 0.08869848 | 0.01412259 | -0.0220607
[5 empty] | 0.02888789 | 0.01523129 | -0.01808039 |  | 0.02888789 | 0.01523129 | -0.01808039 | 0.06007155 | 0.01540206 | -0.02057908 | 0.08777325 | 0.01486589 | -0.021484
[5 empty] | 0.02847174 | 0.01599285 | -0.017884 |  | 0.02847174 | 0.01599285 | -0.017884 | 0.06268669 | 0.01617217 | -0.02042289 | 0.08864443 | 0.01560918 | -0.02094283
[5 empty] | 0.02841875 | 0.01675441 | -0.01723471 |  | 0.02841875 | 0.01675441 | -0.01723471 | 0.06213853 | 0.01694227 | -0.01958881 | 0.08967066 | 0.01635248 | -0.02079824
[5 empty] | 0.02991842 | 0.01751598 | -0.01703236 |  | 0.02991842 | 0.01751598 | -0.01703236 | 0.06400124 | 0.01771237 | -0.01926424 | 0.08964072 | 0.01709577 | -0.02022776
[5 empty] | 0.03024774 | 0.01827754 | -0.01646653 |  | 0.03024774 | 0.01827754 | -0.01646653 | 0.06278951 | 0.01848247 | -0.01874658 | 0.09237172 | 0.01783907 | -0.01968356
[5 empty] | 0.02897966 | 0.01903911 | -0.01610712 |  | 0.02897966 | 0.01903911 | -0.01610712 | 0.06471548 | 0.01925258 | -0.01840013 | 0.08875564 | 0.01858236 | -0.0192495
[5 empty] | 0.02943937 | 0.01980067 | -0.01564124 |  | 0.02943937 | 0.01980067 | -0.01564124 | 0.06192826 | 0.02002268 | -0.01774751 | 0.08812533 | 0.01932566 | -0.01898874
[5 empty] | 0.03065601 | 0.02056224 | -0.01547445 |  | 0.03065601 | 0.02056224 | -0.01547445 | 0.06407705 | 0.02079278 | -0.01754149 | 0.08852263 | 0.02006895 | -0.01850399
[5 empty] | 0.03017536 | 0.0213238 | -0.01504091 |  | 0.03017536 | 0.0213238 | -0.01504091 | 0.06518363 | 0.02156289 | -0.01707178 | 0.09126278 | 0.02081224 | -0.01801289
[5 empty] | 0.03029512 | 0.02208536 | -0.0147926 |  | 0.03029512 | 0.02208536 | -0.0147926 | 0.06414349 | 0.02233299 | -0.01668216 | 0.09002848 | 0.02155554 | -0.01756479
[5 empty] | 0.03064611 | 0.02284693 | -0.01419933 |  | 0.03064611 | 0.02284693 | -0.01419933 | 0.06599759 | 0.02310309 | -0.01614529 | 0.09605442 | 0.02229883 | -0.01733085
[5 empty] | 0.03039891 | 0.02360849 | -0.01383842 |  | 0.03039891 | 0.02360849 | -0.01383842 | 0.06690395 | 0.0238732 | -0.01567457 | 0.09229742 | 0.02304213 | -0.01665174
[5 empty] | 0.03035003 | 0.02437006 | -0.0134696 |  | 0.03035003 | 0.02437006 | -0.0134696 | 0.06336832 | 0.0246433 | -0.0152476 | 0.09113723 | 0.02378542 | -0.01636154
[5 empty] | 0.03152837 | 0.02513162 | -0.0132331 |  | 0.03152837 | 0.02513162 | -0.0132331 | 0.06409068 | 0.0254134 | -0.01492665 | 0.09575759 | 0.02452872 | -0.01598432
[5 empty] | 0.03119207 | 0.02589319 | -0.01281708 |  | 0.03119207 | 0.02589319 | -0.01281708 | 0.06681812 | 0.02618351 | -0.01423588 | 0.09872653 | 0.02527201 | -0.01547519
[5 empty] | 0.03169643 | 0.02665475 | -0.01239699 |  | 0.03169643 | 0.02665475 | -0.01239699 | 0.06509241 | 0.02695361 | -0.01371577 | 0.09474581 | 0.02601531 | -0.0150035
[5 empty] | 0.0316954 | 0.02741631 | -0.0119539 |  | 0.0316954 | 0.02741631 | -0.0119539 | 0.06840107 | 0.02772371 | -0.01340185 | 0.09940232 | 0.0267586 | -0.01451892
[5 empty] | 0.03145533 | 0.02817788 | -0.01161941 |  | 0.03145533 | 0.02817788 | -0.01161941 | 0.06620787 | 0.02849381 | -0.01283859 | 0.09965965 | 0.0275019 | -0.01378193
[5 empty] | 0.03126069 | 0.02893944 | -0.01118669 |  | 0.03126069 | 0.02893944 | -0.01118669 | 0.06799602 | 0.02926392 | -0.0123288 | 0.09963128 | 0.02824519 | -0.01319701
[5 empty] | 0.03092374 | 0.02970101 | -0.0105722 |  | 0.03092374 | 0.02970101 | -0.0105722 | 0.06602626 | 0.03003402 | -0.01168177 | 0.09907248 | 0.02898848 | -0.01274456
[5 empty] | 0.03149994 | 0.03046257 | -0.01020051 |  | 0.03149994 | 0.03046257 | -0.01020051 | 0.0687204 | 0.03080412 | -0.01123795 | 0.1004534 | 0.02973178 | -0.01220067
[5 empty] | 0.03231297 | 0.03122414 | -0.009829151 |  | 0.03231297 | 0.03122414 | -0.009829151 | 0.069065 | 0.03157423 | -0.01049011 | 0.09572693 | 0.03047507 | -0.01170542
[5 empty] | 0.03288757 | 0.0319857 | -0.00937957 |  | 0.03288757 | 0.0319857 | -0.00937957 | 0.06698779 | 0.03234433 | -0.0100889 | 0.1008948 | 0.03121837 | -0.01093587
[5 empty] | 0.03303348 | 0.03274726 | -0.008837274 |  | 0.03303348 | 0.03274726 | -0.008837274 | 0.06908663 | 0.03311443 | -0.009491862 | 0.09813099 | 0.03196166 | -0.01045994
[5 empty] | 0.03293822 | 0.03350883 | -0.008436354 |  | 0.03293822 | 0.03350883 | -0.008436354 | 0.06756249 | 0.03388454 | -0.008847202 | 0.09899129 | 0.03270496 | -0.009779329
[5 empty] | 0.03210595 | 0.03427039 | -0.00788297 |  | 0.03210595 | 0.03427039 | -0.00788297 | 0.06928413 | 0.03465464 | -0.0081863 | 0.1023678 | 0.03344825 | -0.009263402
[5 empty] | 0.0318302 | 0.03503196 | -0.007470989 |  | 0.0318302 | 0.03503196 | -0.007470989 | 0.0703698 | 0.03542474 | -0.007726146 | 0.09872489 | 0.03419155 | -0.00862698
[5 empty] | 0.03278309 | 0.03579352 | -0.006960148 |  | 0.03278309 | 0.03579352 | -0.006960148 | 0.06891475 | 0.03619485 | -0.007100011 | 0.1023359 | 0.03493484 | -0.007927795
[5 empty] | 0.03225364 | 0.03655509 | -0.006515342 |  | 0.03225364 | 0.03655509 | -0.006515342 | 0.068087 | 0.03696495 | -0.006536621 | 0.09824279 | 0.03567813 | -0.00733554
[5 empty] | 0.03239991 | 0.03731665 | -0.006035638 |  | 0.03239991 | 0.03731665 | -0.006035638 | 0.06810726 | 0.03773505 | -0.005887293 | 0.1002222 | 0.03642143 | -0.006774089
[5 empty] | 0.03224499 | 0.03807821 | -0.005553068 |  | 0.03224499 | 0.03807821 | -0.005553068 | 0.06943799 | 0.03850515 | -0.005287293 | 0.0992701 | 0.03716472 | -0.006116854
[5 empty] | 0.0337907 | 0.03883978 | -0.005071045 |  | 0.0337907 | 0.03883978 | -0.005071045 | 0.06925156 | 0.03927526 | -0.004717379 | 0.1051167 | 0.03790802 | -0.005497051
[5 empty] | 0.03314065 | 0.03960134 | -0.0045698 |  | 0.03314065 | 0.03960134 | -0.0045698 | 0.06829117 | 0.04004536 | -0.004160706 | 0.09973154 | 0.03865131 | -0.004845031
[5 empty] | 0.03335269 | 0.04036291 | -0.004117252 |  | 0.03335269 | 0.04036291 | -0.004117252 | 0.0707083 | 0.04081546 | -0.003577902 | 0.1026351 | 0.03939461 | -0.004276274
[5 empty] | 0.03267011 | 0.04112447 | -0.003628824 |  | 0.03267011 | 0.04112447 | -0.003628824 | 0.07059487 | 0.04158557 | -0.003024688 | 0.1031976 | 0.0401379 | -0.003667279
[5 empty] | 0.03361961 | 0.04188604 | -0.003176484 |  | 0.03361961 | 0.04188604 | -0.003176484 | 0.06990403 | 0.04235567 | -0.002426654 | 0.1008806 | 0.0408812 | -0.003065081
[5 empty] | 0.03413379 | 0.0426476 | -0.002723368 |  | 0.03413379 | 0.0426476 | -0.002723368 | 0.06881084 | 0.04312577 | -0.001883127 | 0.1068118 | 0.04162449 | -0.002441802
[5 empty] | 0.03299816 | 0.04340916 | -0.002259163 |  | 0.03299816 | 0.04340916 | -0.002259163 | 0.06991428 | 0.04389588 | -0.001322146 | 0.1043656 | 0.04236778 | -0.001858457
[5 empty] | 0.03380029 | 0.04417073 | -0.001789068 |  | 0.03380029 | 0.04417073 | -0.001789068 | 0.07077141 | 0.04466598 | -0.0007791446 | 0.1070555 | 0.04311108 | -0.001271264
[5 empty] | 0.03315948 | 0.04493229 | -0.001331586 |  | 0.03315948 | 0.04493229 | -0.001331586 | 0.06873497 | 0.04543608 | -0.0002491493 | 0.1046539 | 0.04385437 | -0.0006944233
[5 empty] | 0.03397453 | 0.04569386 | -0.0008924199 |  | 0.03397453 | 0.04569386 | -0.0008924199 | 0.07022212 | 0.04620619 | 0.0002673655 | 0.1057956 | 0.04459767 | -0.0001276784
[5 empty] | 0.03352027 | 0.04645542 | -0.000466097 |  | 0.03352027 | 0.04645542 | -0.000466097 | 0.06910027 | 0.04697629 | 0.0007771223 | 0.1094207 | 0.04534096 | 0.0004237599
[5 empty] | 0.03419705 | 0.04721699 | -3.688261e-05 |  | 0.03419705 | 0.04721699 | -3.688261e-05 | 0.07221362 | 0.04774639 | 0.001261253 | 0.1088339 | 0.04608426 | 0.0009509198
[5 empty] | 0.03442635 | 0.04797855 | 0.0003773639 |  | 0.03442635 | 0.04797855 | 0.0003773639 | 0.07143493 | 0.0485165 | 0.001743298 | 0.1056308 | 0.04682755 | 0.001495825
[5 empty] | 0.03471213 | 0.04874011 | 0.0007870674 |  | 0.03471213 | 0.04874011 | 0.0007870674 | 0.07011967 | 0.0492866 | 0.002241824 | 0.1048739 | 0.04757085 | 0.001990849
[5 empty] | 0.03340328 | 0.04950168 | 0.001175893 |  | 0.03340328 | 0.04950168 | 0.001175893 | 0.07269138 | 0.0500567 | 0.002685833 | 0.1101754 | 0.04831414 | 0.002477772
[5 empty] | 0.03479595 | 0.05026324 | 0.001578128 |  | 0.03479595 | 0.05026324 | 0.001578128 | 0.07333471 | 0.0508268 | 0.003088173 | 0.1086458 | 0.04905743 | 0.002969842
[5 empty] | 0.03440763 | 0.05102481 | 0.00195662 |  | 0.03440763 | 0.05102481 | 0.00195662 | 0.06996628 | 0.05159691 | 0.00349209 | 0.1074953 | 0.04980073 | 0.003409895
[5 empty] | 0.03491082 | 0.05178637 | 0.002322876 |  | 0.03491082 | 0.05178637 | 0.002322876 | 0.06964637 | 0.05236701 | 0.003948072 | 0.110803 | 0.05054402 | 0.003813231
[5 empty] | 0.03471911 | 0.05254794 | 0.002648751 |  | 0.03471911 | 0.05254794 | 0.002648751 | 0.07355243 | 0.05313711 | 0.004274392 | 0.1114169 | 0.05128732 | 0.004198306
[5 empty] | 0.03477787 | 0.0533095 | 0.002969366 |  | 0.03477787 | 0.0533095 | 0.002969366 | 0.0724253 | 0.05390722 | 0.004688715 | 0.1110874 | 0.05203061 | 0.004663626
[5 empty] | 0.03400504 | 0.05407106 | 0.003315173 |  | 0.03400504 | 0.05407106 | 0.003315173 | 0.07222328 | 0.05467732 | 0.005031676 | 0.1099564 | 0.05277391 | 0.004957142
[5 empty] | 0.03461622 | 0.05483263 | 0.00360074 |  | 0.03461622 | 0.05483263 | 0.00360074 | 0.07172765 | 0.05544742 | 0.005356793 | 0.108668 | 0.0535172 | 0.005261707
[5 empty] | 0.03470026 | 0.05559419 | 0.003884535 |  | 0.03470026 | 0.05559419 | 0.003884535 | 0.0707608 | 0.05621753 | 0.00556859 | 0.1062538 | 0.0542605 | 0.005621842
[5 empty] | 0.03429873 | 0.05635576 | 0.004226001 |  | 0.03429873 | 0.05635576 | 0.004226001 | 0.07154073 | 0.05698763 | 0.005898105 | 0.1089895 | 0.05500379 | 0.005882001
[5 empty] | 0.03423289 | 0.05711732 | 0.004411333 |  | 0.03423289 | 0.05711732 | 0.004411333 | 0.07111763 | 0.05775773 | 0.006145457 | 0.1088073 | 0.05574708 | 0.006177884
[5 empty] | 0.03464727 | 0.05787889 | 0.004653851 |  | 0.03464727 | 0.05787889 | 0.004653851 | 0.07095541 | 0.05852784 | 0.006369222 | 0.1103698 | 0.05649038 | 0.006348794
[5 empty] | 0.03471987 | 0.05864045 | 0.004943041 |  | 0.03471987 | 0.05864045 | 0.004943041 | 0.07411701 | 0.05929794 | 0.006455424 | 0.1075042 | 0.05723367 | 0.006507491
[5 empty] | 0.03409403 | 0.05940201 | 0.005098802 |  | 0.03409403 | 0.05940201 | 0.005098802 | 0.07216883 | 0.06006804 | 0.00660409 | 0.1093982 | 0.05797697 | 0.006785555
[5 empty] | 0.03527216 | 0.06016358 | 0.005329994 |  | 0.03527216 | 0.06016358 | 0.005329994 | 0.07330059 | 0.06083814 | 0.006804236 | 0.1110274 | 0.05872026 | 0.00684374
[5 empty] | 0.03419044 | 0.06092514 | 0.005449879 |  | 0.03419044 | 0.06092514 | 0.005449879 | 0.07265114 | 0.06160825 | 0.006838759 | 0.1074358 | 0.05946356 | 0.006909345
[5 empty] | 0.0357283 | 0.06168671 | 0.005610368 |  | 0.0357283 | 0.06168671 | 0.005610368 | 0.0711526 | 0.06237835 | 0.006945185 | 0.1091141 | 0.06020685 | 0.007034925
[5 empty] | 0.03502232 | 0.06244827 | 0.005766741 |  | 0.03502232 | 0.06244827 | 0.005766741 | 0.0720252 | 0.06314845 | 0.006973995 | 0.1091499 | 0.06095015 | 0.006999875
[5 empty] | 0.03466127 | 0.06320984 | 0.005835539 |  | 0.03466127 | 0.06320984 | 0.005835539 | 0.07413413 | 0.06391856 | 0.00699742 | 0.106307 | 0.06169344 | 0.007020777
[5 empty] | 0.03555404 | 0.0639714 | 0.005964401 |  | 0.03555404 | 0.0639714 | 0.005964401 | 0.07262116 | 0.06468866 | 0.006994296 | 0.1057169 | 0.06243673 | 0.007014271
[5 empty] | 0.03441406 | 0.06473296 | 0.005939944 |  | 0.03441406 | 0.06473296 | 0.005939944 | 0.07183745 | 0.06545876 | 0.006899469 | 0.1092826 | 0.06318003 | 0.006940828
[5 empty] | 0.03493633 | 0.06549453 | 0.005994533 |  | 0.03493633 | 0.06549453 | 0.005994533 | 0.07282645 | 0.06622887 | 0.006856799 | 0.1102177 | 0.06392332 | 0.006746593
[5 empty] | 0.03505479 | 0.06625609 | 0.006015332 |  | 0.03505479 | 0.06625609 | 0.006015332 | 0.07259103 | 0.06699897 | 0.006772723 | 0.1086665 | 0.06466662 | 0.006640622
[5 empty] | 0.03537119 | 0.06701766 | 0.005996438 |  | 0.03537119 | 0.06701766 | 0.005996438 | 0.07370637 | 0.06776907 | 0.006563701 | 0.1058508 | 0.06540991 | 0.006611704
[5 empty] | 0.0343725 | 0.06777922 | 0.005918625 |  | 0.0343725 | 0.06777922 | 0.005918625 | 0.07120039 | 0.06853918 | 0.00644087 | 0.1119637 | 0.06615321 | 0.006443165
[5 empty] | 0.03560003 | 0.06854079 | 0.005840277 |  | 0.03560003 | 0.06854079 | 0.005840277 | 0.07304156 | 0.06930928 | 0.006327641 | 0.1057232 | 0.0668965 | 0.006244883
[5 empty] | 0.03556407 | 0.06930235 | 0.005742649 |  | 0.03556407 | 0.06930235 | 0.005742649 | 0.07392495 | 0.07007938 | 0.00610026 | 0.1073337 | 0.0676398 | 0.006141711
[5 empty] | 0.03556408 | 0.07006391 | 0.005678965 |  | 0.03556408 | 0.07006391 | 0.005678965 | 0.07302997 | 0.07084948 | 0.005928209 | 0.1113388 | 0.06838309 | 0.006006296
[5 empty] | 0.03431141 | 0.07082548 | 0.005577423 |  | 0.03431141 | 0.07082548 | 0.005577423 | 0.07264241 | 0.07161959 | 0.00567353 | 0.107267 | 0.06912638 | 0.005816955
[5 empty] | 0.03410506 | 0.07158704 | 0.005435129 |  | 0.03410506 | 0.07158704 | 0.005435129 | 0.06983422 | 0.07238969 | 0.005454642 | 0.1053053 | 0.06986968 | 0.005568375
[5 empty] | 0.03402892 | 0.07234861 | 0.005282257 |  | 0.03402892 | 0.07234861 | 0.005282257 | 0.07086064 | 0.07315979 | 0.005225957 | 0.1060972 | 0.07061297 | 0.005407786
[5 empty] | 0.03547115 | 0.07311017 | 0.005063857 |  | 0.03547115 | 0.07311017 | 0.005063857 | 0.07206116 | 0.0739299 | 0.004990648 | 0.1083151 | 0.07135627 | 0.005172754
[5 empty] | 0.03542614 | 0.07387174 | 0.004958194 |  | 0.03542614 | 0.07387174 | 0.004958194 | 0.0735022 | 0.0747 | 0.004787182 | 0.1061204 | 0.07209956 | 0.004952364
[5 empty] | 0.0349369 | 0.0746333 | 0.004722654 |  | 0.0349369 | 0.0746333 | 0.004722654 | 0.0699751 | 0.0754701 | 0.004450245 | 0.1105443 | 0.07284286 | 0.004697491
[5 empty] | 0.0340724 | 0.07539486 | 0.004576858 |  | 0.0340724 | 0.07539486 | 0.004576858 | 0.07234102 | 0.07624021 | 0.004195493 | 0.1098774 | 0.07358615 | 0.004444637
[5 empty] | 0.03518785 | 0.07615643 | 0.004301615 |  | 0.03518785 | 0.07615643 | 0.004301615 | 0.07219975 | 0.07701031 | 0.003940528 | 0.1052346 | 0.07432945 | 0.004196893
[5 empty] | 0.03372643 | 0.07691799 | 0.004134095 |  | 0.03372643 | 0.07691799 | 0.004134095 | 0.07338472 | 0.07778041 | 0.003758782 | 0.109852 | 0.07507274 | 0.00397286
[5 empty] | 0.03484937 | 0.07767956 | 0.003952196 |  | 0.03484937 | 0.07767956 | 0.003952196 | 0.07035941 | 0.07855052 | 0.003483864 | 0.1063465 | 0.07581604 | 0.003749628
[5 empty] | 0.03379625 | 0.07844112 | 0.003720187 |  | 0.03379625 | 0.07844112 | 0.003720187 | 0.06972382 | 0.07932062 | 0.003189721 | 0.107377 | 0.07655933 | 0.003537612
[5 empty] | 0.03472545 | 0.07920269 | 0.003458381 |  | 0.03472545 | 0.07920269 | 0.003458381 | 0.07185229 | 0.08009072 | 0.002975854 | 0.1051164 | 0.07730262 | 0.003322349
[5 empty] | 0.03332451 | 0.07996425 | 0.003279874 |  | 0.03332451 | 0.07996425 | 0.003279874 | 0.07145495 | 0.08086083 | 0.002722472 | 0.1082085 | 0.07804592 | 0.003075849
[5 empty] | 0.03333282 | 0.08072581 | 0.003034813 |  | 0.03333282 | 0.08072581 | 0.003034813 | 0.06979474 | 0.08163093 | 0.002509987 | 0.1050494 | 0.07878921 | 0.002860007
[5 empty] | 0.03433554 | 0.08148738 | 0.002826146 |  | 0.03433554 | 0.08148738 | 0.002826146 | 0.07206867 | 0.08240103 | 0.002292214 | 0.1052779 | 0.07953251 | 0.002662635
[5 empty] | 0.03328426 | 0.08224894 | 0.002626454 |  | 0.03328426 | 0.08224894 | 0.002626454 | 0.07082447 | 0.08317113 | 0.002111701 | 0.1090678 | 0.0802758 | 0.002461892
[5 empty] | 0.03295234 | 0.08301051 | 0.002428617 |  | 0.03295234 | 0.08301051 | 0.002428617 | 0.06884965 | 0.08394124 | 0.001920927 | 0.1069003 | 0.0810191 | 0.002271528
[5 empty] | 0.03383833 | 0.08377207 | 0.002265946 |  | 0.03383833 | 0.08377207 | 0.002265946 | 0.06928143 | 0.08471134 | 0.001745729 | 0.1059429 | 0.08176239 | 0.002116306
[5 empty] | 0.0333122 | 0.08453364 | 0.002053257 |  | 0.0333122 | 0.08453364 | 0.002053257 | 0.07189653 | 0.08548144 | 0.001580333 | 0.1045212 | 0.08250569 | 0.001928904
[5 empty] | 0.03373563 | 0.0852952 | 0.001878453 |  | 0.03373563 | 0.0852952 | 0.001878453 | 0.07172658 | 0.08625155 | 0.001445969 | 0.1036322 | 0.08324898 | 0.001779612
[5 empty] | 0.03399111 | 0.08605676 | 0.001737771 |  | 0.03399111 | 0.08605676 | 0.001737771 | 0.07040732 | 0.08702165 | 0.001329497 | 0.1034534 | 0.08399227 | 0.001670669
[5 empty] | 0.03309115 | 0.08681833 | 0.001567916 |  | 0.03309115 | 0.08681833 | 0.001567916 | 0.06871206 | 0.08779175 | 0.001241939 | 0.1037706 | 0.08473557 | 0.001530368
[5 empty] | 0.03255837 | 0.08757989 | 0.001442268 |  | 0.03255837 | 0.08757989 | 0.001442268 | 0.0704111 | 0.08856186 | 0.00118443 | 0.1046899 | 0.08547886 | 0.00143924
[5 empty] | 0.03342741 | 0.08834146 | 0.001320173 |  | 0.03342741 | 0.08834146 | 0.001320173 | 0.06864703 | 0.08933196 | 0.001153084 | 0.1032991 | 0.08622216 | 0.00135645
[5 empty] | 0.03192809 | 0.08910302 | 0.001222063 |  | 0.03192809 | 0.08910302 | 0.001222063 | 0.07007316 | 0.09010206 | 0.001141173 | 0.10599 | 0.08696545 | 0.00130654
[5 empty] | 0.03249963 | 0.08986459 | 0.001160108 |  | 0.03249963 | 0.08986459 | 0.001160108 | 0.06810107 | 0.09087217 | 0.001157268 | 0.1077551 | 0.08770875 | 0.001259806
[5 empty] | 0.03335991 | 0.09062615 | 0.001103924 |  | 0.03335991 | 0.09062615 | 0.001103924 | 0.06879782 | 0.09164227 | 0.00116393 | 0.1037393 | 0.08845204 | 0.001255338
[5 empty] | 0.0320261 | 0.09138771 | 0.001052677 |  | 0.0320261 | 0.09138771 | 0.001052677 | 0.07152266 | 0.09241237 | 0.001174872 | 0.1066949 | 0.08919534 | 0.001272756
[5 empty] | 0.03308578 | 0.09214928 | 0.001051214 |  | 0.03308578 | 0.09214928 | 0.001051214 | 0.06969037 | 0.09318247 | 0.001200604 | 0.1010883 | 0.08993863 | 0.001262945
[5 empty] | 0.03158063 | 0.09291084 | 0.001053174 |  | 0.03158063 | 0.09291084 | 0.001053174 | 0.06840623 | 0.09395258 | 0.001225454 | 0.1057983 | 0.09068192 | 0.001265605
[5 empty] | 0.03195204 | 0.09367241 | 0.001059616 |  | 0.03195204 | 0.09367241 | 0.001059616 | 0.06751955 | 0.09472268 | 0.001272145 | 0.1025941 | 0.09142522 | 0.001299177
[5 empty] | 0.03139562 | 0.09443397 | 0.001091151 |  | 0.03139562 | 0.09443397 | 0.001091151 | 0.06855966 | 0.09549278 | 0.001306456 | 0.1029423 | 0.09216851 | 0.00129142
[5 empty] | 0.03123537 | 0.09519554 | 0.001141771 |  | 0.03123537 | 0.09519554 | 0.001141771 | 0.06710032 | 0.09626289 | 0.001348916 | 0.1019288 | 0.09291181 | 0.001324092
[5 empty] | 0.03132327 | 0.0959571 | 0.001174699 |  | 0.03132327 | 0.0959571 | 0.001174699 | 0.06848262 | 0.09703299 | 0.001395332 | 0.09959382 | 0.0936551 | 0.001328328
[5 empty] | 0.03098937 | 0.09671866 | 0.001220671 |  | 0.03098937 | 0.09671866 | 0.001220671 | 0.06727538 | 0.09780309312 | 0.00144141 | 0.1000647 | 0.0943984 | 0.00136507
[5 empty] | 0.03088083 | 0.09748023 | 0.001300473 |  | 0.03088083 | 0.09748023 | 0.001300473 | 0.06529551 | 0.0985732 | 0.001478265 | 0.0989702 | 0.09514169 | 0.001404705
[5 empty] | 0.03142084 | 0.09824179 | 0.001346053 |  | 0.03142084 | 0.09824179 | 0.001346053 | 0.06345881 | 0.0993433 | 0.001548345 | 0.1048248 | 0.09588499 | 0.001409705
[5 empty] | 0.03100609 | 0.09900336 | 0.001431564 |  | 0.03100609 | 0.09900336 | 0.001431564 | 0.06385355 | 0.1001134 | 0.00159815 | 0.1035589 | 0.09662828 | 0.001443841
[5 empty] | 0.03090802 | 0.09976492 | 0.001505574 |  | 0.03090802 | 0.09976492 | 0.001505574 | 0.06507316 | 0.1008835 | 0.001641612 | 0.1021783 | 0.09737157 | 0.00149085
[5 empty] | 0.0311584 | 0.1005265 | 0.001589629 |  | 0.0311584 | 0.1005265 | 0.001589629 | 0.06408031 | 0.1016536 | 0.001726114 | 0.0975661 | 0.09811487 | 0.001521893
[5 empty] | 0.03164324 | 0.1012881 | 0.001674083 |  | 0.03164324 | 0.1012881 | 0.001674083 | 0.06432952 | 0.1024237 | 0.00177129 | 0.09816999 | 0.09885816 | 0.001564651
[5 empty] | 0.03120008 | 0.1020496 | 0.001738223 |  | 0.03120008 | 0.1020496 | 0.001738223 | 0.06432734 | 0.1031938 | 0.001856672 | 0.100477 | 0.09960146 | 0.001598649
[5 empty] | 0.03093855 | 0.1028112 | 0.001843202 |  | 0.03093855 | 0.1028112 | 0.001843202 | 0.06053981 | 0.1039639 | 0.001934349 | 0.100432 | 0.1003448 | 0.001629489
[5 empty] | 0.03015878 | 0.1035727 | 0.001907771 |  | 0.03015878 | 0.1035727 | 0.001907771 | 0.0597683 | 0.104734 | 0.0019936 | 0.0986378 | 0.101088 | 0.001697424
[5 empty] | 0.03041457 | 0.1043343 | 0.001999843 |  | 0.03041457 | 0.1043343 | 0.001999843 | 0.06117171 | 0.1055041 | 0.002038392 | 0.1001173 | 0.1018313 | 0.001728926
[5 empty] | 0.03000972 | 0.1050959 | 0.002106708 |  | 0.03000972 | 0.1050959 | 0.002106708 | 0.06175085 | 0.1062742 | 0.002134573 | 0.09550278 | 0.1025746 | 0.001763562
[5 empty] | 0.03020574 | 0.1058574 | 0.002182661 |  | 0.03020574 | 0.1058574 | 0.002182661 | 0.05914369 | 0.1070443 | 0.002214121 | 0.09666475 | 0.1033179 | 0.001813973
[5 empty] | 0.03036922 | 0.106619 | 0.002286113 |  | 0.03036922 | 0.106619 | 0.002286113 | 0.05853063 | 0.1078144 | 0.002262021 | 0.09917634 | 0.1040612 | 0.001892129
[5 empty] | 0.02987805 | 0.1073806 | 0.00236301 |  | 0.02987805 | 0.1073806 | 0.00236301 | 0.05894206 | 0.1085845 | 0.00235264 | 0.09755878 | 0.1048045 | 0.001908359
[5 empty] | 0.03055561 | 0.1081421 | 0.002420973 |  | 0.03055561 | 0.1081421 | 0.002420973 | 0.05722403 | 0.1093546 | 0.002409236 | 0.09477066 | 0.1055478 | 0.001973905
[5 empty] | 0.02950414 | 0.1089037 | 0.002508401 |  | 0.02950414 | 0.1089037 | 0.002508401 | 0.05739519 | 0.1101247 | 0.002476842 | 0.09506922 | 0.1062911 | 0.002041636
[5 empty] | 0.0299057 | 0.1096653 | 0.002561044 |  | 0.0299057 | 0.1096653 | 0.002561044 | 0.05893208 | 0.1108948 | 0.002554451 | 0.09343849 | 0.1070344 | 0.00210106
[5 empty] | 0.02947902 | 0.1104268 | 0.002622243 |  | 0.02947902 | 0.1104268 | 0.002622243 | 0.05910961 | 0.1116649 | 0.002588579 | 0.09581766 | 0.1077777 | 0.002149577
[5 empty] | 0.02919657 | 0.1111884 | 0.002682709 |  | 0.02919657 | 0.1111884 | 0.002682709 | 0.05814434 | 0.1124351 | 0.002694902 | 0.09626995 | 0.108521 | 0.002210104
[5 empty] | 0.03015554 | 0.11195 | 0.002752543 |  | 0.03015554 | 0.11195 | 0.002752543 | 0.05884176 | 0.1132052 | 0.002763501 | 0.09535399 | 0.1092643 | 0.002263809
[5 empty] | 0.02990556 | 0.1127115 | 0.002818111 |  | 0.02990556 | 0.1127115 | 0.002818111 | 0.05834303 | 0.1139753 | 0.002802998 | 0.09173569 | 0.1100076 | 0.002327805
[5 empty] | 0.02881463 | 0.1134731 | 0.002872221 |  | 0.02881463 | 0.1134731 | 0.002872221 | 0.05661871 | 0.1147454 | 0.002879148 | 0.09410946 | 0.1107509 | 0.002370261
[5 empty] | 0.0299714 | 0.1142346 | 0.002926716 |  | 0.0299714 | 0.1142346 | 0.002926716 | 0.05701616 | 0.1155155 | 0.002955137 | 0.09388515 | 0.1114942 | 0.002433131
[5 empty] | 0.02956486 | 0.1149962 | 0.0030218 |  | 0.02956486 | 0.1149962 | 0.0030218 | 0.05637518 | 0.1162856 | 0.002988874 | 0.09103804 | 0.1122375 | 0.002475798
[5 empty] | 0.02968238 | 0.1157578 | 0.003052693 |  | 0.02968238 | 0.1157578 | 0.003052693 | 0.05766775 | 0.1170557 | 0.003088786 | 0.08940991 | 0.1129808 | 0.002556218
[5 empty] | 0.02899259 | 0.1165193 | 0.003123063 |  | 0.02899259 | 0.1165193 | 0.003123063 | 0.05721558 | 0.1178258 | 0.003116028 | 0.09334062 | 0.1137241 | 0.002586654
[5 empty] | 0.02981566 | 0.1172809 | 0.003192068 |  | 0.02981566 | 0.1172809 | 0.003192068 | 0.05875853 | 0.1185959 | 0.003206958 | 0.08881093 | 0.1144673 | 0.002646813
[5 empty] | 0.02835298 | 0.1180425 | 0.003223206 |  | 0.02835298 | 0.1180425 | 0.003223206 | 0.05801727 | 0.119366 | 0.003285575 | 0.09045253 | 0.1152106 | 0.002706562
[5 empty] | 0.02954002 | 0.118804 | 0.003287817 |  | 0.02954002 | 0.118804 | 0.003287817 | 0.05663339 | 0.1201361 | 0.003311569 | 0.09026304 | 0.1159539 | 0.002768024
[5 empty] | 0.02860983 | 0.1195656 | 0.003346697 |  | 0.02860983 | 0.1195656 | 0.003346697 | 0.05689099 | 0.1209062 | 0.003436435 | 0.09027958 | 0.1166972 | 0.002809203
[5 empty] | 0.02817869 | 0.1203272 | 0.003448379 |  | 0.02817869 | 0.1203272 | 0.003448379 | 0.05714934 | 0.1216763 | 0.00348633 | 0.09206825 | 0.1174405 | 0.002892625
[5 empty] | 0.02853741 | 0.1210887 | 0.003523053 |  | 0.02853741 | 0.1210887 | 0.003523053 | 0.05769903 | 0.1224464 | 0.003539283 | 0.0920859 | 0.1181838 | 0.002940621
[5 empty] | 0.02880181 | 0.1218503 | 0.003600929 |  | 0.02880181 | 0.1218503 | 0.003600929 | 0.05613266 | 0.1232165 | 0.003619785 | 0.09081269 | 0.1189271 | 0.003015131
[5 empty] | 0.02948403 | 0.1226119 | 0.003649845 |  | 0.02948403 | 0.1226119 | 0.003649845 | 0.05566729 | 0.1239866 | 0.003697665 | 0.09195553 | 0.1196704 | 0.003127752
[5 empty] | 0.02879661 | 0.1233734 | 0.003695597 |  | 0.02879661 | 0.1233734 | 0.003695597 | 0.05632318 | 0.1247567 | 0.003788564 | 0.08803877 | 0.1204137 | 0.003193907
[5 empty] | 0.02846482 | 0.124135 | 0.003733547 |  | 0.02846482 | 0.124135 | 0.003733547 | 0.05812061 | 0.1255268 | 0.00388396 | 0.0917641 | 0.121157 | 0.003235403
[5 empty] | 0.02939208 | 0.1248965 | 0.003835528 |  | 0.02939208 | 0.1248965 | 0.003835528 | 0.05564577 | 0.1262969 | 0.003963233 | 0.08975548 | 0.1219003 | 0.00335486
[5 empty] | 0.02859846 | 0.1256581 | 0.003901471 |  | 0.02859846 | 0.1256581 | 0.003901471 | 0.05848138 | 0.127067 | 0.004043374 | 0.08829377 | 0.1226436 | 0.003418922
[5 empty] | 0.02878033 | 0.1264197 | 0.003939424 |  | 0.02878033 | 0.1264197 | 0.003939424 | 0.05857999 | 0.1278371 | 0.00411459 | 0.08629438 | 0.1233869 | 0.003525668
[5 empty] | 0.02925326 | 0.1271812 | 0.00400016 |  | 0.02925326 | 0.1271812 | 0.00400016 | 0.05563162 | 0.1286072 | 0.004128902 | 0.0865669 | 0.1241302 | 0.003591078
[5 empty] | 0.02910697 | 0.1279428 | 0.004106775 |  | 0.02910697 | 0.1279428 | 0.004106775 | 0.05867595 | 0.1293773 | 0.004251294 | 0.09130451 | 0.1248735 | 0.003646722
[5 empty] | 0.02838958 | 0.1287044 | 0.004127865 |  | 0.02838958 | 0.1287044 | 0.004127865 | 0.05896351 | 0.1301474 | 0.004323842 | 0.08475225 | 0.1256168 | 0.003722512
[5 empty] | 0.02881782 | 0.1294659 | 0.004223151 |  | 0.02881782 | 0.1294659 | 0.004223151 | 0.05686831 | 0.1309175 | 0.004382795 | 0.08607892 | 0.1263601 | 0.003836311
[5 empty] | 0.0289569 | 0.1302275 | 0.004253753 |  | 0.0289569 | 0.1302275 | 0.004253753 | 0.05742704 | 0.1316876 | 0.004455587 | 0.08818242 | 0.1271034 | 0.003903287
[5 empty] | 0.02795419 | 0.1309891 | 0.004301057 |  | 0.02795419 | 0.1309891 | 0.004301057 | 0.05925049 | 0.1324577 | 0.004572161 | 0.08735198 | 0.1278466 | 0.004030739
[5 empty] | 0.02799399 | 0.1317506 | 0.004342594 |  | 0.02799399 | 0.1317506 | 0.004342594 | 0.0567232 | 0.1332278 | 0.004608089 | 0.08912023 | 0.1285899 | 0.004104767
[5 empty] | 0.0282616 | 0.1325122 | 0.004472852 |  | 0.0282616 | 0.1325122 | 0.004472852 | 0.05570959 | 0.1339979 | 0.004726278 | 0.08954191 | 0.1293332 | 0.00421603
[5 empty] | 0.02881925 | 0.1332738 | 0.004545894 |  | 0.02881925 | 0.1332738 | 0.004545894 | 0.05799083 | 0.134768 | 0.004856089 | 0.08828319 | 0.1300765 | 0.00432982
[5 empty] | 0.02791672 | 0.1340353 | 0.004530012 |  | 0.02791672 | 0.1340353 | 0.004530012 | 0.0568753 | 0.1355381 | 0.00487907 | 0.08743273 | 0.1308198 | 0.004409759
[5 empty] | 0.02771893 | 0.1347969 | 0.004611535 |  | 0.02771893 | 0.1347969 | 0.004611535 | 0.05849483 | 0.1363082 | 0.004958895 | 0.08406536 | 0.1315631 | 0.004505448
[5 empty] | 0.02768643 | 0.1355584 | 0.004741414 |  | 0.02768643 | 0.1355584 | 0.004741414 | 0.05889292 | 0.1370784 | 0.005099578 | 0.08917117 | 0.1323064 | 0.004603012
[5 empty] | 0.02849781 | 0.13632 | 0.004731722 |  | 0.02849781 | 0.13632 | 0.004731722 | 0.05891897 | 0.1378485 | 0.005191842 | 0.08708927 | 0.1330497 | 0.004785163
[5 empty] | 0.02759401 | 0.1370816 | 0.004822723 |  | 0.02759401 | 0.1370816 | 0.004822723 | 0.05503194 | 0.1386186 | 0.005218419 | 0.08716082 | 0.133793 | 0.004868415
[5 empty] | 0.02739384 | 0.1378431 | 0.004834841 |  | 0.02739384 | 0.1378431 | 0.004834841 | 0.05580525 | 0.1393887 | 0.005379072 | 0.08666576 | 0.1345363 | 0.004949134
[5 empty] | 0.02859016 | 0.1386047 | 0.004958816 |  | 0.02859016 | 0.1386047 | 0.004958816 | 0.05626863 | 0.1401588 | 0.005459945 | 0.08329248 | 0.1352796 | 0.005109005
[5 empty] | 0.02773021 | 0.1393663 | 0.005053253 |  | 0.02773021 | 0.1393663 | 0.005053253 | 0.0580164 | 0.1409289 | 0.00550929 | 0.08635842 | 0.1360229 | 0.005234637
[5 empty] | 0.02790806 | 0.1401278 | 0.005047592 |  | 0.02790806 | 0.1401278 | 0.005047592 | 0.0569905 | 0.141699 | 0.005573138 | 0.08718172 | 0.1367662 | 0.00535222
[5 empty] | 0.02824291 | 0.1408894 | 0.005080712 |  | 0.02824291 | 0.1408894 | 0.005080712 | 0.05555142 | 0.1424691 | 0.005680676 | 0.08489612 | 0.1375095 | 0.005459419
[5 empty] | 0.02850116 | 0.141651 | 0.005160299 |  | 0.02850116 | 0.141651 | 0.005160299 | 0.05579004 | 0.1432392 | 0.005780221 | 0.08281765 | 0.1382528 | 0.005514255
[5 empty] | 0.02810705 | 0.1424125 | 0.005228172 |  | 0.02810705 | 0.1424125 | 0.005228172 | 0.0587618 | 0.1440093 | 0.00584135 | 0.0870301 | 0.1389961 | 0.005630809
[5 empty] | 0.02767573 | 0.1431741 | 0.005307278 |  | 0.02767573 | 0.1431741 | 0.005307278 | 0.05645573 | 0.1447794 | 0.006024026 | 0.08172013 | 0.1397394 | 0.005750392
[5 empty] | 0.02726944 | 0.1439357 | 0.005355015 |  | 0.02726944 | 0.1439357 | 0.005355015 | 0.05746236 | 0.1455495 | 0.006058596 | 0.08116198 | 0.1404827 | 0.005964397
[5 empty] | 0.02839685 | 0.1446972 | 0.005478446 |  | 0.02839685 | 0.1446972 | 0.005478446 | 0.05615149 | 0.1463196 | 0.006162855 | 0.08067558 | 0.1412259 | 0.006083719
[5 empty] | 0.02750383 | 0.1454588 | 0.005492187 |  | 0.02750383 | 0.1454588 | 0.005492187 | 0.05608328 | 0.1470897 | 0.006225575 | 0.08146212 | 0.1419692 | 0.006207199
[5 empty] | 0.02802756 | 0.1462203 | 0.005530897 |  | 0.02802756 | 0.1462203 | 0.005530897 | 0.05692647 | 0.1478598 | 0.006415077 | 0.08515427 | 0.1427125 | 0.006257987
[5 empty] | 0.02725468 | 0.1469819 | 0.005649924 |  | 0.02725468 | 0.1469819 | 0.005649924 | 0.05750129 | 0.1486299 | 0.006413974 | 0.08594772 | 0.1434558 | 0.006417002
[5 empty] | 0.02824786 | 0.1477435 | 0.00569688 |  | 0.02824786 | 0.1477435 | 0.00569688 | 0.05534496 | 0.1494 | 0.006587414 | 0.08417949 | 0.1441991 | 0.006627791
[5 empty] | 0.0276494 | 0.148505 | 0.005718193 |  | 0.0276494 | 0.148505 | 0.005718193 | 0.05695602 | 0.1501701 | 0.006623586 | 0.0861153 | 0.1449424 | 0.006665345
[5 empty] | 0.0283815 | 0.1492666 | 0.00585689 |  | 0.0283815 | 0.1492666 | 0.00585689 | 0.05763647 | 0.1509402 | 0.00676453 | 0.08449179 | 0.1456857 | 0.006812427
[5 empty] | 0.02770107 | 0.1500282 | 0.005860008 |  | 0.02770107 | 0.1500282 | 0.005860008 | 0.05726217 | 0.1517103 | 0.006847857 | 0.08154323 | 0.146429 | 0.007000964
[5 empty] | 0.02720891 | 0.1507897 | 0.005896176 |  | 0.02720891 | 0.1507897 | 0.005896176 | 0.05879254 | 0.1524804 | 0.006987683 | 0.08276156 | 0.1471723 | 0.007128751
[5 empty] | 0.02834241 | 0.1515513 | 0.00599096736 |  | 0.02834241 | 0.1515513 | 0.00599096736 | 0.05610183 | 0.1532505 | 0.00707296128 | 0.0812235 | 0.1479156 | 0.00724859828