## 1
Общество с ограниченной ответственностью "Инженерная геология" (ООО "ИнжГео") | [10 empty] | Общество с ограниченной ответственностью "Инженерная геология" (ООО "ИнжГео")
Юр. адрес: 117279, г. Москва, ул. Миклухо-Маклая, 36 а, этаж 5, пом. XXIII к. 76-84 | [10 empty] | Юр. адрес: 117279, г. Москва, ул. Миклухо-Маклая, 36 а, этаж 5, пом. XXIII к. 76-84 | [9 empty] | нагр |  |  | X0 | Y0 | R |  | нагр |  |  |  | X0 | Y0 | R | нагр |  |  |  | X0 | Y0 | R |  | нагр |  |  |  | X0 | Y0 | R
Телефон/факс +7 (495) 132-30-00, Адрес электронной почты inbox@inj-geo.ru | [10 empty] | Телефон/факс +7 (495) 132-30-00, Адрес электронной почты inbox@inj-geo.ru | [13 empty] | 0 | [7 empty] | 0 | [6 empty] | 0 | [7 empty] | 0
[21 empty] | девиатор | [6 empty] | девиатор | [6 empty] | девиатор | [7 empty] | девиатор
Испытательная лаборатория ООО «ИнжГео» | [10 empty] | Испытательная лаборатория ООО «ИнжГео» | [9 empty] | x0 | Угол | X | Y |  |  |  | x0 |  | Угол | X | Y |  |  | x0 |  | Угол | X | Y |  |  |  | x0 |  | Угол | X | Y
Адрес места осуществления деятельности лаборатории: г. Москва, просп. Вернадского, д. 51, стр. 1 | [10 empty] | Адрес места осуществления деятельности лаборатории: г. Москва, просп. Вернадского, д. 51, стр. 1 | [10 empty] | 0 | [7 empty] | 0 | [6 empty] | 0 | [7 empty] | 0
Телефон +7(910)4557682, E-mail: slg85@mail.ru | [10 empty] | Телефон +7(910)4557682, E-mail: slg85@mail.ru | [10 empty] | 5 | [7 empty] | 5 | [6 empty] | 5 | [7 empty] | 5
[22 empty] | 10 | [7 empty] | 10 | [6 empty] | 10 | [7 empty] | 10
Протокол испытаний № 13-63/39 от 07-12-2022 | [21 empty] | 15 | [7 empty] | 15 | [6 empty] | 15 | [7 empty] | 15
Наименование и адрес заказчика: Переход трубопровода через р. Енисей | [21 empty] | 20 | [7 empty] | 20 | [6 empty] | 20 | [7 empty] | 20
Наименование объекта: ООО Регионстрой | [21 empty] | 25 | [7 empty] | 25 | [6 empty] | 25 | [7 empty] | 25
Наименование используемого метода/методики: ГОСТ 12248.4-2020 | [21 empty] | 30 | [7 empty] | 30 | [6 empty] | 30 | [7 empty] | 30
Условия проведения испытания: температура окружающей среды (18 - 25)0С, влажность воздуха (40 - 75)% | [21 empty] | 35 | [7 empty] | 35 | [6 empty] | 35 | [7 empty] | 35
Дата получение объекта подлежащего испытаниям: 10-11-2022 | [21 empty] | 40 | [7 empty] | 40 | [6 empty] | 40 | [7 empty] | 40
Дата испытания: 25.10.2022-19.11.2039 | [21 empty] | 45 | [7 empty] | 45 | [6 empty] | 45 | [7 empty] | 45
Испытание грунтов методом трехосного сжатия | [10 empty] | Испытание грунтов методом трехосного сжатия | [10 empty] | 50 | [7 empty] | 50 | [6 empty] | 50 | [7 empty] | 50
Лабораторный номер: |  | 1074 | [5 empty] | We, % = | 0.568577864 |  | Лабораторный номер: | [6 empty] | We, % = |  |  |  | 55 | [7 empty] | 55 | [6 empty] | 55 | [7 empty] | 55
Номер скважины: |  | BH-006 | [5 empty] | ρ, г/см3 = | 1.52 |  | Номер скважины: | [6 empty] | ρ, г/см3 = |  |  |  | 60 | [7 empty] | 60 | [6 empty] | 60 | [7 empty] | 60
Глубина отбора, м: |  | 1.6 | [5 empty] | ρs, г/см3 = | 2.73 |  | Глубина отбора, м: | [6 empty] | ρs, г/см3 = |  |  |  | 65 | [7 empty] | 65 | [6 empty] | 65 | [7 empty] | 65
Наименование грунта: |  | Суглинок, после оттаивания текучий, тяжелый песчанистый | [5 empty] | e, д.е. = | 1.817248 |  | Наименование грунта: | [6 empty] | e, д.е. = |  |  |  | 70 | [7 empty] | 70 | [6 empty] | 70 | [7 empty] | 70
Схема проведения опыта: |  | КД | [5 empty] | IL, д.е. = | 3.153 |  | Схема проведения опыта: | [6 empty] | IL, д.е. = |  |  |  | 75 | [7 empty] | 75 | [6 empty] | 75 | [7 empty] | 75
Результаты испытаний | [10 empty] | Результаты испытаний | [10 empty] | 80 | [7 empty] | 80 | [6 empty] | 80 | [7 empty] | 80
[22 empty] | 85 | [7 empty] | 85 | [6 empty] | 85 | [7 empty] | 85
[22 empty] | 90 | [7 empty] | 90 | [6 empty] | 90 | [7 empty] | 90
[22 empty] | 95 | [7 empty] | 95 | [6 empty] | 95 | [7 empty] | 95
[22 empty] | 100 | [7 empty] | 100 | [6 empty] | 100 | [7 empty] | 100
[22 empty] | 105 | [7 empty] | 105 | [6 empty] | 105 | [7 empty] | 105
[22 empty] | 110 | [7 empty] | 110 | [6 empty] | 110 | [7 empty] | 110
[22 empty] | 115 | [7 empty] | 115 | [6 empty] | 115 | [7 empty] | 115
[22 empty] | 120 | [7 empty] | 120 | [6 empty] | 120 | [7 empty] | 120
[22 empty] | 125 | [7 empty] | 125 | [6 empty] | 125 | [7 empty] | 125
[22 empty] | 130 | [7 empty] | 130 | [6 empty] | 130 | [7 empty] | 130
[22 empty] | 135 | [7 empty] | 135 | [6 empty] | 135 | [7 empty] | 135
[22 empty] | 140 | [7 empty] | 140 | [6 empty] | 140 | [7 empty] | 140
[22 empty] | 145 | [7 empty] | 145 | [6 empty] | 145 | [7 empty] | 145
[22 empty] | 150 | [7 empty] | 150 | [6 empty] | 150 | [7 empty] | 150
[22 empty] | 155 | [7 empty] | 155 | [6 empty] | 155 | [7 empty] | 155
[22 empty] | 160 | [7 empty] | 160 | [6 empty] | 160 | [7 empty] | 160
[22 empty] | 165 | [7 empty] | 165 | [6 empty] | 165 | [7 empty] | 165
[22 empty] | 170 | [7 empty] | 170 | [6 empty] | 170 | [7 empty] | 170
[22 empty] | 175 | [7 empty] | 175 | [6 empty] | 175 | [7 empty] | 175
[22 empty] | 180 | [7 empty] | 180 | [6 empty] | 180 | [7 empty] | 180
[13 empty] | Давление в камере, Мпа σ3 | Вертикальная нагрузка, Мпа σ1 | Поровое давление, Мпа u
[13 empty] | 0.05 | 0.08493633 | [5 empty] | 1 | [6 empty] | σ3,кПа | σ1,кПа | u, кПа |  |  |  | 4
[13 empty] | 0.15 | 0.2220252 | [27 empty] | δ3, Мпа | δ1-δ3, МПа | δ1, МПа | δ1, КПа
[13 empty] | 0.25 | 0.3591141 | [21 empty] | С, МПа:
φ, град:
E, Мпа
[27 empty] | x | 0
[27 empty] | y |  |  |  | С, кПа | φ,°
Эффективные значения угла внутреннего трения и удельного сцепления ϕ', С'
[13 empty] | ϕ', град. = | 9
[13 empty] | С', МПа = | 0.007
|  | K0, д.е. | 0.8435655 | Эффективное напряжение, Мпа: |  |  |  |  | 0.04217828
|  | Модуль деформации E0, МПа: |  | Точки нахождения модуля Е0, Мпа (полное напряжение): |  |  |  |  | 0.04217828 | 0.0514364
|  | Модуль деформации E50, МПа: |  | qmax Давление при разрушении образца, Мпа (девиатор): |  |  |  |  | 0.03493633
|  | Коэф. Поперечной деформации, ϑ: |  | 0,5 qmax, Мпа (девиатор): |  |  |  |  | 0.01746816
| Начальник исп. лаборатории: | [6 empty] | Семиколенова Л.Г. |  |  |  |  | Начальник исп. лаборатории: |  |  |  |  | Семиколенова Л.Г.
Лист 1 , всего листов 2 | [11 empty] | Лист 2 , всего листов 2
Частичное воспроизведение протокола испытаний без письменного разрешения ООО «ИнжГео» ЗАПРЕЩАЕТСЯ | [11 empty] | Частичное воспроизведение протокола испытаний без письменного разрешения ООО «ИнжГео» ЗАПРЕЩАЕТСЯ
E0 |  |  | E50 |  | Деформация |  |  |  | Первая прочность |  |  | Вторая прочность |  |  | Третья прочность |  |  |  | К Пуассона
devE0 | epsE0 |  | dev50 | epsE50 | dev | eps | ev |  | dev1 | eps1 | ev1 | dev1 | eps1 | ev2 | dev1 | eps1 | ev3 | Глины
0.009258127 | 0.0006172039 |  | 0.01746816 | 0.001746803 | 0 | 0 | 0 |  | 0 | 0 | 0 | 0.01620567 | 0.0003462724 | 0 | 0 | 0 | 0 | < 0 | 0,20-0,30
[5 empty] | 0.009258127 | 0.0006172039 | -0.003450701 |  | 0.009258127 | 0.0006172039 | -0.003450701 | 0.02940044 | 0.0007603795 | -0.01043114 | 0.05455704 | 0.00101975 | -0.01384284 | 0-0,25 | 0,30-0,38
Секущая модуля Е0 |  |  | Линия Q max |  | 0.01746816 | 0.001746803 | -0.04227682 |  | 0.01746816 | 0.001746803 | -0.04227682 | 0.0360126 | 0.001154241 | -0.01942933 | 0.05706249 | 0.001490435 | -0.02292228 | 0,25< | 0,38-0,45
| 0 |  |  | 0 | 0.01869307 | 0.002303841 | -0.04613326 |  | 0.01869307 | 0.002303841 | -0.04613326 | 0.04182396 | 0.002281138 | -0.01905649 | 0.05856478 | 0.002235652 | -0.02322881 | Суглинки | 0,35-0,37
[5 empty] | 0.01980544 | 0.003071787 | -0.04617165 |  | 0.01980544 | 0.003071787 | -0.04617165 | 0.04255218 | 0.003041518 | -0.01903532 | 0.06383458 | 0.002980869 | -0.02309043 | Пески и супеси | 0,30-0,35
[5 empty] | 0.02058871 | 0.003839734 | -0.04587617 |  | 0.02058871 | 0.003839734 | -0.04587617 | 0.04544751 | 0.003801897 | -0.01899438 | 0.06637854 | 0.003726086 | -0.02297982
|  |  | Линия 0,5 Q max |  | 0.02176132 | 0.004607681 | -0.04590697 |  | 0.02176132 | 0.004607681 | -0.04590697 | 0.04552358 | 0.004562277 | -0.01872016 | 0.06728681 | 0.004471304 | -0.02256254
|  |  |  | 0 | 0.02165963 | 0.005375628 | -0.04541123 |  | 0.02165963 | 0.005375628 | -0.04541123 | 0.04990089 | 0.005322656 | -0.0187755 | 0.07565091 | 0.005216521 | -0.02237373
[5 empty] | 0.02238473 | 0.006143575 | -0.04505544 |  | 0.02238473 | 0.006143575 | -0.04505544 | 0.05137703 | 0.006083036 | -0.01854128 | 0.07297088 | 0.005961738 | -0.02221769
[5 empty] | 0.02278666 | 0.006911522 | -0.04515166 |  | 0.02278666 | 0.006911522 | -0.04515166 | 0.05144332 | 0.006843415 | -0.01813058 | 0.08109043 | 0.006706956 | -0.02213641
[5 empty] | 0.02468283 | 0.007679469 | -0.04432912 |  | 0.02468283 | 0.007679469 | -0.04432912 | 0.05262467 | 0.007603795 | -0.01806395 | 0.07687185 | 0.007452173 | -0.02153849
[5 empty] | 0.02405473 | 0.008447416 | -0.04417235 |  | 0.02405473 | 0.008447416 | -0.04417235 | 0.05321688 | 0.008364174 | -0.01758939 | 0.07999197 | 0.00819739 | -0.0215442
Коэфф. Точки |  |  |  |  | 0.02451666 | 0.009215362 | -0.04332344 |  | 0.02451666 | 0.009215362 | -0.04332344 | 0.05618635 | 0.009124553 | -0.01731936 | 0.08418342 | 0.008942608 | -0.02122442
[5 empty] | 0.02543112 | 0.009983309 | -0.04283038 |  | 0.02543112 | 0.009983309 | -0.04283038 | 0.05907681 | 0.009884933 | -0.01716127 | 0.0872933 | 0.009687825 | -0.02098794
[5 empty] | 0.02668089 | 0.01075126 | -0.04210834 |  | 0.02668089 | 0.01075126 | -0.04210834 | 0.05779695 | 0.01064531 | -0.01675981 | 0.08968789 | 0.01043304 | -0.02046757
[5 empty] | 0.02715721 | 0.0115192 | -0.04140945 |  | 0.02715721 | 0.0115192 | -0.04140945 | 0.06021625 | 0.01140569 | -0.01641087 | 0.091201 | 0.01117826 | -0.0201739
[5 empty] | 0.02656659 | 0.01228715 | -0.04083248 |  | 0.02656659 | 0.01228715 | -0.04083248 | 0.05938793 | 0.01216607 | -0.01630394 | 0.0898345 | 0.01192348 | -0.01962284
[5 empty] | 0.02750903 | 0.0130551 | -0.04008048 |  | 0.02750903 | 0.0130551 | -0.04008048 | 0.06092246 | 0.01292645 | -0.01589499 | 0.08775176 | 0.01266869 | -0.01951149
[5 empty] | 0.02704545 | 0.01382304 | -0.03959332 |  | 0.02704545 | 0.01382304 | -0.03959332 | 0.06270017 | 0.01368683 | -0.01560277 | 0.08867927 | 0.01341391 | -0.01892857
[5 empty] | 0.02840881 | 0.01459099 | -0.03858972 |  | 0.02840881 | 0.01459099 | -0.03858972 | 0.05948883 | 0.01444721 | -0.01515382 | 0.09357603 | 0.01415913 | -0.01845177
[5 empty] | 0.02853691 | 0.01535894 | -0.03781296 |  | 0.02853691 | 0.01535894 | -0.03781296 | 0.06083811 | 0.01520759 | -0.01462605 | 0.08990721 | 0.01490435 | -0.01807667
[5 empty] | 0.02892474 | 0.01612688 | -0.03728183 |  | 0.02892474 | 0.01612688 | -0.03728183 | 0.06184083 | 0.01596797 | -0.01435906 | 0.09595976 | 0.01564956 | -0.01765854
[5 empty] | 0.02797553 | 0.01689483 | -0.03597802 |  | 0.02797553 | 0.01689483 | -0.03597802 | 0.0610573 | 0.01672835 | -0.01398667 | 0.09481515 | 0.01639478 | -0.01719371
[5 empty] | 0.02914714 | 0.01766278 | -0.03580293 |  | 0.02914714 | 0.01766278 | -0.03580293 | 0.06357653 | 0.01748873 | -0.01383718 | 0.09274986 | 0.01714 | -0.01708576
[5 empty] | 0.0287564 | 0.01843072 | -0.0346624 |  | 0.0287564 | 0.01843072 | -0.0346624 | 0.06447421 | 0.01824911 | -0.01337388 | 0.0959431 | 0.01788522 | -0.01662578
[5 empty] | 0.02937485 | 0.01919867 | -0.03401699 |  | 0.02937485 | 0.01919867 | -0.03401699 | 0.06304699 | 0.01900949 | -0.01307921 | 0.09793788 | 0.01863043 | -0.01601495
[5 empty] | 0.02916475 | 0.01996662 | -0.03320061 |  | 0.02916475 | 0.01996662 | -0.03320061 | 0.06542995 | 0.01976987 | -0.01278113 | 0.09455893 | 0.01937565 | -0.0156928
[5 empty] | 0.02907749 | 0.02073457 | -0.03213166 |  | 0.02907749 | 0.02073457 | -0.03213166 | 0.06383289 | 0.02053025 | -0.0123374 | 0.09621312 | 0.02012087 | -0.0152971
[5 empty] | 0.03014464 | 0.02150251 | -0.03155685 |  | 0.03014464 | 0.02150251 | -0.03155685 | 0.06454761 | 0.02129062 | -0.01229125 | 0.09295292 | 0.02086608 | -0.01497147
[5 empty] | 0.02947095 | 0.02227046 | -0.03051937 |  | 0.02947095 | 0.02227046 | -0.03051937 | 0.06324291 | 0.022051 | -0.01176688 | 0.09465476 | 0.0216113 | -0.01482705
[5 empty] | 0.02970434 | 0.02303841 | -0.03003716 |  | 0.02970434 | 0.02303841 | -0.03003716 | 0.06562512 | 0.02281138 | -0.01163843 | 0.09500378 | 0.02235652 | -0.01452058
[5 empty] | 0.03034753 | 0.02380635 | -0.02892412 |  | 0.03034753 | 0.02380635 | -0.02892412 | 0.06316858 | 0.02357176 | -0.0112567 | 0.1011175 | 0.02310174 | -0.01404631
[5 empty] | 0.02984331 | 0.0245743 | -0.02833715 |  | 0.02984331 | 0.0245743 | -0.02833715 | 0.06466344 | 0.02433214 | -0.01094938 | 0.09912753 | 0.02384695 | -0.01371736
[5 empty] | 0.03118791 | 0.02534225 | -0.02757875 |  | 0.03118791 | 0.02534225 | -0.02757875 | 0.06671723 | 0.02509252 | -0.01062081 | 0.1005404 | 0.02459217 | -0.01337314
[5 empty] | 0.03019285 | 0.02611019 | -0.02670879 |  | 0.03019285 | 0.02611019 | -0.02670879 | 0.06585714 | 0.0258529 | -0.01023972 | 0.1008673 | 0.02533739 | -0.01286111
[5 empty] | 0.03143344 | 0.02687814 | -0.02540853 |  | 0.03143344 | 0.02687814 | -0.02540853 | 0.06509822 | 0.02661328 | -0.00992138 | 0.1008379 | 0.02608261 | -0.01244437
[5 empty] | 0.03057418 | 0.02764609 | -0.02425824 |  | 0.03057418 | 0.02764609 | -0.02425824 | 0.0677932 | 0.02737366 | -0.009507867 | 0.1024091 | 0.02682782 | -0.01190689
[5 empty] | 0.03200199 | 0.02841403 | -0.02321975 |  | 0.03200199 | 0.02841403 | -0.02321975 | 0.0680857 | 0.02813404 | -0.009153218 | 0.09739557 | 0.02757304 | -0.01165304
[5 empty] | 0.03079896 | 0.02918198 | -0.0221943 |  | 0.03079896 | 0.02918198 | -0.0221943 | 0.06798374 | 0.02889442 | -0.008857953 | 0.1030506 | 0.02831826 | -0.01113948
[5 empty] | 0.03210397 | 0.02994993 | -0.02095732 |  | 0.03210397 | 0.02994993 | -0.02095732 | 0.06635803 | 0.0296548 | -0.008461662 | 0.1017297 | 0.02906347 | -0.01072786
[5 empty] | 0.03211692 | 0.03071787 | -0.01951286 |  | 0.03211692 | 0.03071787 | -0.01951286 | 0.0691325 | 0.03041518 | -0.008115387 | 0.1021538 | 0.02980869 | -0.01025615
[5 empty] | 0.03206856 | 0.03148582 | -0.01821717 |  | 0.03206856 | 0.03148582 | -0.01821717 | 0.06899474 | 0.03117556 | -0.00775975 | 0.1031685 | 0.03055391 | -0.009722937
[5 empty] | 0.03241067 | 0.03225377 | -0.01679334 |  | 0.03241067 | 0.03225377 | -0.01679334 | 0.06865601 | 0.03193594 | -0.007278821 | 0.1000967 | 0.03129913 | -0.009183437
[5 empty] | 0.03228853 | 0.03302172 | -0.01559777 |  | 0.03228853 | 0.03302172 | -0.01559777 | 0.06774557 | 0.03269632 | -0.006958418 | 0.1000043 | 0.03204434 | -0.00876249
[5 empty] | 0.03332574 | 0.03378966 | -0.0141598 |  | 0.03332574 | 0.03378966 | -0.0141598 | 0.06852875 | 0.0334567 | -0.006523115 | 0.09923439 | 0.03278956 | -0.008281173
[5 empty] | 0.03233572 | 0.03455761 | -0.01263098 |  | 0.03233572 | 0.03455761 | -0.01263098 | 0.0664943 | 0.03421708 | -0.006131789 | 0.1011363 | 0.03353478 | -0.007741905
[5 empty] | 0.0323402 | 0.03532556 | -0.01132389 |  | 0.0323402 | 0.03532556 | -0.01132389 | 0.06862182 | 0.03497745 | -0.005838516 | 0.1052229 | 0.03428 | -0.007364715
[5 empty] | 0.03368504 | 0.0360935 | -0.009829287 |  | 0.03368504 | 0.0360935 | -0.009829287 | 0.06799476 | 0.03573783 | -0.005370817 | 0.1005098 | 0.03502521 | -0.006824904
[5 empty] | 0.03384034 | 0.03686145 | -0.00856318 |  | 0.03384034 | 0.03686145 | -0.00856318 | 0.06795236 | 0.03649821 | -0.005000545 | 0.1057543 | 0.03577043 | -0.006360171
[5 empty] | 0.0332746 | 0.0376294 | -0.007173394 |  | 0.0332746 | 0.0376294 | -0.007173394 | 0.06768625 | 0.03725859 | -0.004611317 | 0.1039913 | 0.03651565 | -0.00575853
[5 empty] | 0.03391186 | 0.03839734 | -0.005735225 |  | 0.03391186 | 0.03839734 | -0.005735225 | 0.06730546 | 0.03801897 | -0.004227765 | 0.1042722 | 0.03726086 | -0.005354471
[5 empty] | 0.0335679 | 0.03916529 | -0.00429266 |  | 0.0335679 | 0.03916529 | -0.00429266 | 0.06871679 | 0.03877935 | -0.00380108 | 0.1058928 | 0.03800608 | -0.004782108
[5 empty] | 0.03423033 | 0.03993324 | -0.002946257 |  | 0.03423033 | 0.03993324 | -0.002946257 | 0.07078351 | 0.03953973 | -0.003428446 | 0.1053793 | 0.0387513 | -0.004311868
[5 empty] | 0.03364 | 0.04070118 | -0.001641762 |  | 0.03364 | 0.04070118 | -0.001641762 | 0.06887524 | 0.04030011 | -0.003001991 | 0.10823 | 0.03949652 | -0.003803186
[5 empty] | 0.03426794 | 0.04146913 | -0.0003298171 |  | 0.03426794 | 0.04146913 | -0.0003298171 | 0.06983715 | 0.04106049 | -0.002645596 | 0.1064225 | 0.04024173 | -0.003319857
[5 empty] | 0.03352992 | 0.04223708 | 0.0009309549 |  | 0.03352992 | 0.04223708 | 0.0009309549 | 0.068092 | 0.04182087 | -0.0022364 | 0.1022937 | 0.04098695 | -0.002833487
[5 empty] | 0.03412226 | 0.04300502 | 0.002146868 |  | 0.03412226 | 0.04300502 | 0.002146868 | 0.07131068 | 0.04258125 | -0.001893461 | 0.1032388 | 0.04173217 | -0.002340079
[5 empty] | 0.03464248 | 0.04377297 | 0.003310233 |  | 0.03464248 | 0.04377297 | 0.003310233 | 0.07113938 | 0.04334163 | -0.001487031 | 0.1073456 | 0.04247739 | -0.001876396
[5 empty] | 0.03452489 | 0.04454092 | 0.004437766 |  | 0.03452489 | 0.04454092 | 0.004437766 | 0.06889312 | 0.04410201 | -0.001129497 | 0.1051446 | 0.0432226 | -0.001391682
[5 empty] | 0.03496638 | 0.04530887 | 0.005551492 |  | 0.03496638 | 0.04530887 | 0.005551492 | 0.06970228 | 0.04486239 | -0.0007679531 | 0.1072813 | 0.04396782 | -0.0009316575
[5 empty] | 0.03525844 | 0.04607681 | 0.006474301 |  | 0.03525844 | 0.04607681 | 0.006474301 | 0.07088245 | 0.04562277 | -0.0004079538 | 0.1041343 | 0.04471304 | -0.0004658605
[5 empty] | 0.03530738 | 0.04684476 | 0.007391497 |  | 0.03530738 | 0.04684476 | 0.007391497 | 0.07210331 | 0.04638315 | -5.211692e-05 | 0.1095754 | 0.04545826 | -1.835282e-05
[5 empty] | 0.03543414 | 0.04761271 | 0.008326129 |  | 0.03543414 | 0.04761271 | 0.008326129 | 0.06941443 | 0.04714353 | 0.0002931206 | 0.1061959 | 0.04620347 | 0.0004212083
[5 empty] | 0.03413913 | 0.04838065 | 0.009092071 |  | 0.03413913 | 0.04838065 | 0.009092071 | 0.07113425 | 0.04790391 | 0.000630647 | 0.1101631 | 0.04694869 | 0.0008491105
[5 empty] | 0.03407301 | 0.0491486 | 0.009842573 |  | 0.03407301 | 0.0491486 | 0.009842573 | 0.07150349 | 0.04866428 | 0.0009542485 | 0.1070858 | 0.04769391 | 0.001277156
[5 empty] | 0.03412678 | 0.04991655 | 0.01046236 |  | 0.03412678 | 0.04991655 | 0.01046236 | 0.0693931 | 0.04942466 | 0.001292017 | 0.1080377 | 0.04843912 | 0.001667303
[5 empty] | 0.03529336 | 0.05068449 | 0.01104262 |  | 0.03529336 | 0.05068449 | 0.01104262 | 0.07143292 | 0.05018504 | 0.001584136 | 0.1051191 | 0.04918434 | 0.002062669
[5 empty] | 0.0351459 | 0.05145244 | 0.01139795 |  | 0.0351459 | 0.05145244 | 0.01139795 | 0.07229744 | 0.05094542 | 0.001896989 | 0.1063767 | 0.04992956 | 0.002448081
[5 empty] | 0.03528773 | 0.05222039 | 0.01159822 |  | 0.03528773 | 0.05222039 | 0.01159822 | 0.07118859 | 0.0517058 | 0.002175056 | 0.1094887 | 0.05067478 | 0.002833176
[5 empty] | 0.03493633 | 0.05298833 | 0.01189592 |  | 0.03493633 | 0.05298833 | 0.01189592 | 0.07069403 | 0.05246618 | 0.002481776 | 0.1065784 | 0.05141999 | 0.003128972
[5 empty] | 0.03413749 | 0.05375628 | 0.01199357 |  | 0.03413749 | 0.05375628 | 0.01199357 | 0.0715895 | 0.05322656 | 0.002730379 | 0.1099987 | 0.05216521 | 0.003513576
[5 empty] | 0.03558949 | 0.05452423 | 0.01200266 |  | 0.03558949 | 0.05452423 | 0.01200266 | 0.07186068 | 0.05398694 | 0.002968705 | 0.1067116 | 0.05291043 | 0.003815902
[5 empty] | 0.03545774 | 0.05529217 | 0.012038 |  | 0.03545774 | 0.05529217 | 0.012038 | 0.07192794 | 0.05474732 | 0.00326225 | 0.1059593 | 0.05365565 | 0.004119228
[5 empty] | 0.03461754 | 0.05606012 | 0.0119727 |  | 0.03461754 | 0.05606012 | 0.0119727 | 0.06948607 | 0.0555077 | 0.003468355 | 0.1100031 | 0.05440086 | 0.004425134
[5 empty] | 0.03567609 | 0.05682807 | 0.01184087 |  | 0.03567609 | 0.05682807 | 0.01184087 | 0.07329002 | 0.05626808 | 0.003690734 | 0.1109921 | 0.05514608 | 0.004670913
[5 empty] | 0.03489712 | 0.05759602 | 0.01163183 |  | 0.03489712 | 0.05759602 | 0.01163183 | 0.07092661 | 0.05702846 | 0.003907907 | 0.1082062 | 0.0558913 | 0.004882338
[5 empty] | 0.03414912 | 0.05836396 | 0.01171586 |  | 0.03414912 | 0.05836396 | 0.01171586 | 0.06999913 | 0.05778884 | 0.004031032 | 0.108676 | 0.05663651 | 0.005091367
[5 empty] | 0.0346457 | 0.05913191 | 0.01157023 |  | 0.0346457 | 0.05913191 | 0.01157023 | 0.07241642 | 0.05854922 | 0.004206417 | 0.1085274 | 0.05738173 | 0.005280452
[5 empty] | 0.03541888 | 0.05989986 | 0.0113167 |  | 0.03541888 | 0.05989986 | 0.0113167 | 0.06985984 | 0.0593096 | 0.004387881 | 0.1093034 | 0.05812695 | 0.005431103
[5 empty] | 0.0346027 | 0.0606678 | 0.01114676 |  | 0.0346027 | 0.0606678 | 0.01114676 | 0.07293438 | 0.06006998 | 0.00451068 | 0.1114713 | 0.05887217 | 0.005631352
[5 empty] | 0.03400458 | 0.06143575 | 0.01106566 |  | 0.03400458 | 0.06143575 | 0.01106566 | 0.06987948 | 0.06083036 | 0.00461835 | 0.1085687 | 0.05961738 | 0.00579712
[5 empty] | 0.03449732 | 0.0622037 | 0.01078346 |  | 0.03449732 | 0.0622037 | 0.01078346 | 0.07150272 | 0.06159074 | 0.004762608 | 0.1097502 | 0.0603626 | 0.005853667
[5 empty] | 0.03501236 | 0.06297164 | 0.01046684 |  | 0.03501236 | 0.06297164 | 0.01046684 | 0.07076855 | 0.06235111 | 0.004846694 | 0.1061833 | 0.06110782 | 0.005945757
[5 empty] | 0.03494858 | 0.06373959 | 0.01025889 |  | 0.03494858 | 0.06373959 | 0.01025889 | 0.0741811 | 0.06311149 | 0.004949338 | 0.1091141 | 0.06185304 | 0.005977905
[5 empty] | 0.03393448 | 0.06450754 | 0.01006308 |  | 0.03393448 | 0.06450754 | 0.01006308 | 0.07368184 | 0.06387187 | 0.004931167 | 0.1057022 | 0.06259825 | 0.006054293
[5 empty] | 0.03533811 | 0.06527548 | 0.009760807 |  | 0.03533811 | 0.06527548 | 0.009760807 | 0.0720252 | 0.06463225 | 0.004992595 | 0.1122711 | 0.06334347 | 0.005983101
[5 empty] | 0.03471742 | 0.06604343 | 0.009502741 |  | 0.03471742 | 0.06604343 | 0.009502741 | 0.07391235 | 0.06539263 | 0.00499987 | 0.1079121 | 0.06408869 | 0.005934127
[5 empty] | 0.03450073 | 0.06681138 | 0.009177198 |  | 0.03450073 | 0.06681138 | 0.009177198 | 0.07332733 | 0.06615301 | 0.004979861 | 0.1115143 | 0.06483391 | 0.005935088
[5 empty] | 0.03461991 | 0.06757932 | 0.009061972 |  | 0.03461991 | 0.06757932 | 0.009061972 | 0.07366214 | 0.06691339 | 0.004935778 | 0.1086428 | 0.06557912 | 0.005834539
[5 empty] | 0.03485504 | 0.06834727 | 0.008738288 |  | 0.03485504 | 0.06834727 | 0.008738288 | 0.07294142 | 0.06767377 | 0.004909929 | 0.106803 | 0.06632434 | 0.005714221
[5 empty] | 0.03375537 | 0.06911522 | 0.008452399 |  | 0.03375537 | 0.06911522 | 0.008452399 | 0.07156563 | 0.06843415 | 0.004763841 | 0.1095486 | 0.06706956 | 0.005581027
[5 empty] | 0.03380994 | 0.06988317 | 0.008082692 |  | 0.03380994 | 0.06988317 | 0.008082692 | 0.0702014 | 0.06919453 | 0.004654878 | 0.1121763 | 0.06781477 | 0.005425452
[5 empty] | 0.03339944 | 0.07065111 | 0.007734236 |  | 0.03339944 | 0.07065111 | 0.007734236 | 0.07024668 | 0.06995491 | 0.004617419 | 0.1065057 | 0.06855999 | 0.005377662
[5 empty] | 0.03366117 | 0.07141906 | 0.007572418 |  | 0.03366117 | 0.07141906 | 0.007572418 | 0.06999336 | 0.07071529 | 0.004446151 | 0.1106579 | 0.06930521 | 0.005166248
[5 empty] | 0.03350044 | 0.07218701 | 0.007155468 |  | 0.03350044 | 0.07218701 | 0.007155468 | 0.07012925 | 0.07147567 | 0.004247001 | 0.1054754 | 0.07005043 | 0.004969476
[5 empty] | 0.03485126 | 0.07295495 | 0.006899806 |  | 0.03485126 | 0.07295495 | 0.006899806 | 0.07149616 | 0.07223605 | 0.004142079 | 0.1084264 | 0.07079564 | 0.004849513
[5 empty] | 0.03400676 | 0.0737229 | 0.006562366 |  | 0.03400676 | 0.0737229 | 0.006562366 | 0.06999618 | 0.07299643 | 0.003969298 | 0.1096119 | 0.07154086 | 0.004567145
[5 empty] | 0.03427835 | 0.07449085 | 0.006296425 |  | 0.03427835 | 0.07449085 | 0.006296425 | 0.07273839 | 0.07375681 | 0.003736951 | 0.1048056 | 0.07228608 | 0.004389502
[5 empty] | 0.03434707 | 0.07525879 | 0.006001345 |  | 0.03434707 | 0.07525879 | 0.006001345 | 0.07177529 | 0.07451719 | 0.00360699 | 0.1101326 | 0.0730313 | 0.004170582
[5 empty] | 0.03392023 | 0.07602674 | 0.005741669 |  | 0.03392023 | 0.07602674 | 0.005741669 | 0.07018639 | 0.07527757 | 0.003393645 | 0.1062469 | 0.07377651 | 0.003965164
[5 empty] | 0.0336605 | 0.07679469 | 0.005354947 |  | 0.0336605 | 0.07679469 | 0.005354947 | 0.06978501 | 0.07603795 | 0.003209026 | 0.1052929 | 0.07452173 | 0.003769138
[5 empty] | 0.03342538 | 0.07756263 | 0.005113686 |  | 0.03342538 | 0.07756263 | 0.005113686 | 0.0709889 | 0.07679832 | 0.002979481 | 0.1092357 | 0.07526695 | 0.003577269
[5 empty] | 0.03440177 | 0.07833058 | 0.004787719 |  | 0.03440177 | 0.07833058 | 0.004787719 | 0.07068421 | 0.0775587 | 0.00277838 | 0.1103087 | 0.07601216 | 0.003324489
[5 empty] | 0.03420665 | 0.07909853 | 0.004542223 |  | 0.03420665 | 0.07909853 | 0.004542223 | 0.06991073 | 0.07831908 | 0.002601289 | 0.11016 | 0.07675738 | 0.003089511
[5 empty] | 0.03411136 | 0.07986647 | 0.00430633 |  | 0.03411136 | 0.07986647 | 0.00430633 | 0.0719307 | 0.07907946 | 0.002372255 | 0.1086844 | 0.0775026 | 0.002885229
[5 empty] | 0.03416577 | 0.08063442 | 0.004041835 |  | 0.03416577 | 0.08063442 | 0.004041835 | 0.07006752 | 0.07983984 | 0.002195623 | 0.1069912 | 0.07824782 | 0.002701815
[5 empty] | 0.03339496 | 0.08140237 | 0.003815235 |  | 0.03339496 | 0.08140237 | 0.003815235 | 0.06851024 | 0.08060022 | 0.002012514 | 0.1080446 | 0.07899303 | 0.002484512
[5 empty] | 0.03277495 | 0.08217032 | 0.003600484 |  | 0.03277495 | 0.08217032 | 0.003600484 | 0.06928091 | 0.0813606 | 0.001830843 | 0.109129 | 0.07973825 | 0.002297614
[5 empty] | 0.03364436 | 0.08293826 | 0.00337668 |  | 0.03364436 | 0.08293826 | 0.00337668 | 0.06987056 | 0.08212098 | 0.00165544 | 0.1043588 | 0.08048347 | 0.002132964
[5 empty] | 0.03233517 | 0.08370621 | 0.0032046 |  | 0.03233517 | 0.08370621 | 0.0032046 | 0.07122362 | 0.08288136 | 0.001511741 | 0.1040825 | 0.08122869 | 0.001959192
[5 empty] | 0.0331037 | 0.08447416 | 0.00299245 |  | 0.0331037 | 0.08447416 | 0.00299245 | 0.070247 | 0.08364174 | 0.001363435 | 0.1033761 | 0.0819739 | 0.001809005
[5 empty] | 0.0330332 | 0.0852421 | 0.002858235 |  | 0.0330332 | 0.0852421 | 0.002858235 | 0.06710041 | 0.08440212 | 0.001252168 | 0.1050189 | 0.08271912 | 0.001679072
[5 empty] | 0.03278064 | 0.08601005 | 0.002718293 |  | 0.03278064 | 0.08601005 | 0.002718293 | 0.06704312 | 0.0851625 | 0.00114758 | 0.1071565 | 0.08346434 | 0.001536981
[5 empty] | 0.03343142 | 0.086778 | 0.002593134 |  | 0.03343142 | 0.086778 | 0.002593134 | 0.06794625 | 0.08592288 | 0.001057505 | 0.1043796 | 0.08420955 | 0.001446814
[5 empty] | 0.03197985 | 0.08754594 | 0.00248419 |  | 0.03197985 | 0.08754594 | 0.00248419 | 0.0703102 | 0.08668326 | 0.0009824464 | 0.1032758 | 0.08495477 | 0.001350984
[5 empty] | 0.03248224 | 0.08831389 | 0.002388453 |  | 0.03248224 | 0.08831389 | 0.002388453 | 0.07039852 | 0.08744364 | 0.0009420394 | 0.102492 | 0.08569999 | 0.00130376
[5 empty] | 0.03248048 | 0.08908184 | 0.002312468 |  | 0.03248048 | 0.08908184 | 0.002312468 | 0.06869755 | 0.08820402 | 0.0009302098 | 0.1068602 | 0.08644521 | 0.00125742
[5 empty] | 0.03332128 | 0.08984978 | 0.002299888 |  | 0.03332128 | 0.08984978 | 0.002299888 | 0.06875049 | 0.0889644 | 0.000923889 | 0.1053643 | 0.08719042 | 0.001244267
[5 empty] | 0.03221519 | 0.09061773 | 0.002286808 |  | 0.03221519 | 0.09061773 | 0.002286808 | 0.06886839 | 0.08972478 | 0.0009295767 | 0.1079065 | 0.08793564 | 0.001244004
[5 empty] | 0.03288125 | 0.09138568 | 0.002290175 |  | 0.03288125 | 0.09138568 | 0.002290175 | 0.06579367 | 0.09048515 | 0.0009515163 | 0.1079757 | 0.08868086 | 0.001235777
[5 empty] | 0.03225781 | 0.09215362 | 0.002283503 |  | 0.03225781 | 0.09215362 | 0.002283503 | 0.06666369 | 0.09124553 | 0.0009752466 | 0.1024935 | 0.08942608 | 0.001258529
[5 empty] | 0.0328656 | 0.09292157 | 0.002290133 |  | 0.0328656 | 0.09292157 | 0.002290133 | 0.06587449 | 0.09200591 | 0.001002775 | 0.1024538 | 0.09017129 | 0.001267649
[5 empty] | 0.03299214 | 0.09368952 | 0.002354748 |  | 0.03299214 | 0.09368952 | 0.002354748 | 0.06832713 | 0.09276629 | 0.001028972 | 0.1067489 | 0.09091651 | 0.001272466
[5 empty] | 0.03145684 | 0.09445747 | 0.002375933 |  | 0.03145684 | 0.09445747 | 0.002375933 | 0.06541568 | 0.09352667 | 0.001062548 | 0.1044764 | 0.09166173 | 0.001291587
[5 empty] | 0.0317096 | 0.09522541 | 0.00239216 |  | 0.0317096 | 0.09522541 | 0.00239216 | 0.06506147 | 0.09428705 | 0.001100568 | 0.1014136 | 0.09240695 | 0.001302868
[5 empty] | 0.03244253 | 0.09599336 | 0.002432002 |  | 0.03244253 | 0.09599336 | 0.002432002 | 0.06480278 | 0.09504743 | 0.001140888 | 0.1030715 | 0.09315216 | 0.001324197
[5 empty] | 0.03253315 | 0.09676131 | 0.002485572 |  | 0.03253315 | 0.09676131 | 0.002485572 | 0.0658239 | 0.09580781 | 0.001189725 | 0.1008322 | 0.09389738 | 0.001337907
[5 empty] | 0.0318121 | 0.09752925 | 0.002555862 |  | 0.0318121 | 0.09752925 | 0.002555862 | 0.06617269 | 0.09656819 | 0.001250171 | 0.09911259 | 0.0946426 | 0.001359424
[5 empty] | 0.03170321 | 0.0982972 | 0.00264257 |  | 0.03170321 | 0.0982972 | 0.00264257 | 0.06164764 | 0.09732857 | 0.001288159 | 0.1040724 | 0.09538781 | 0.001408346
[5 empty] | 0.03136458 | 0.09906515 | 0.002718704 |  | 0.03136458 | 0.09906515 | 0.002718704 | 0.0633101 | 0.09808895 | 0.001366715 | 0.1017323 | 0.09613303 | 0.001419167
[5 empty] | 0.03188893 | 0.09983309 | 0.002751861 |  | 0.03188893 | 0.09983309 | 0.002751861 | 0.06237878 | 0.09884933 | 0.001395114 | 0.1006871 | 0.09687825 | 0.001442523
[5 empty] | 0.03104398 | 0.100601 | 0.002836082 |  | 0.03104398 | 0.100601 | 0.002836082 | 0.06046705 | 0.09960971 | 0.001470564 | 0.1008286 | 0.09762347 | 0.001471412
[5 empty] | 0.03145183 | 0.101369 | 0.002927532 |  | 0.03145183 | 0.101369 | 0.002927532 | 0.06046913 | 0.1003701 | 0.00150751 | 0.1022241 | 0.09836868 | 0.001512191
[5 empty] | 0.03189877 | 0.1021369 | 0.002991707 |  | 0.03189877 | 0.1021369 | 0.002991707 | 0.05983891 | 0.1011305 | 0.001575596 | 0.1005995 | 0.0991139 | 0.001540671
[5 empty] | 0.03152549 | 0.1029049 | 0.003091445 |  | 0.03152549 | 0.1029049 | 0.003091445 | 0.06154376 | 0.1018908 | 0.001634739 | 0.09869394 | 0.09985912 | 0.001570066
[5 empty] | 0.03143657 | 0.1036728 | 0.003207222 |  | 0.03143657 | 0.1036728 | 0.003207222 | 0.06118766 | 0.1026512 | 0.001690104 | 0.100561 | 0.1006043 | 0.001616761
[5 empty] | 0.03083857 | 0.1044408 | 0.003291364 |  | 0.03083857 | 0.1044408 | 0.003291364 | 0.06049177 | 0.1034116 | 0.001723708 | 0.09980473 | 0.1013496 | 0.001659407
[5 empty] | 0.03151907 | 0.1052087 | 0.003367586 |  | 0.03151907 | 0.1052087 | 0.003367586 | 0.05975676 | 0.104172 | 0.001791688 | 0.09532027 | 0.1020948 | 0.001695325
[5 empty] | 0.03093996 | 0.1059767 | 0.003464024 |  | 0.03093996 | 0.1059767 | 0.003464024 | 0.06069207 | 0.1049324 | 0.001850905 | 0.09610162 | 0.10284 | 0.001729069
[5 empty] | 0.03037945 | 0.1067446 | 0.003608923 |  | 0.03037945 | 0.1067446 | 0.003608923 | 0.06238154 | 0.1056927 | 0.001884851 | 0.1007758 | 0.1035852 | 0.001759795
[5 empty] | 0.03028861 | 0.1075126 | 0.003729093 |  | 0.03028861 | 0.1075126 | 0.003729093 | 0.05866976 | 0.1064531 | 0.001921909 | 0.09637831 | 0.1043304 | 0.001831206
[5 empty] | 0.03052942 | 0.1082805 | 0.00378087 |  | 0.03052942 | 0.1082805 | 0.00378087 | 0.05822061 | 0.1072135 | 0.001984481 | 0.09983315 | 0.1050756 | 0.001838949
[5 empty] | 0.03102877 | 0.1090485 | 0.003898541 |  | 0.03102877 | 0.1090485 | 0.003898541 | 0.05857154 | 0.1079739 | 0.002040537 | 0.09372262 | 0.1058209 | 0.001892268
[5 empty] | 0.0310077 | 0.1098164 | 0.003965125 |  | 0.0310077 | 0.1098164 | 0.003965125 | 0.05919653 | 0.1087343 | 0.002065884 | 0.0949338 | 0.1065661 | 0.001951695
[5 empty] | 0.0307327 | 0.1105843 | 0.004140794 |  | 0.0307327 | 0.1105843 | 0.004140794 | 0.05789225 | 0.1094946 | 0.002114438 | 0.09746314 | 0.1073113 | 0.001980659
[5 empty] | 0.02951603 | 0.1113523 | 0.004195518 |  | 0.02951603 | 0.1113523 | 0.004195518 | 0.0587088 | 0.110255 | 0.002176748 | 0.09623136 | 0.1080565 | 0.002006355
[5 empty] | 0.02949706 | 0.1121202 | 0.00430467 |  | 0.02949706 | 0.1121202 | 0.00430467 | 0.06101419 | 0.1110154 | 0.002214848 | 0.09539133 | 0.1088017 | 0.002068522
[5 empty] | 0.03024899 | 0.1128882 | 0.004413358 |  | 0.03024899 | 0.1128882 | 0.004413358 | 0.05791418 | 0.1117758 | 0.002292236 | 0.09325433 | 0.1095469 | 0.002097752
[5 empty] | 0.02915018 | 0.1136561 | 0.00448073 |  | 0.02915018 | 0.1136561 | 0.00448073 | 0.05948808 | 0.1125362 | 0.002311298 | 0.09261415 | 0.1102922 | 0.002131642
[5 empty] | 0.02978897 | 0.1144241 | 0.00462677 |  | 0.02978897 | 0.1144241 | 0.00462677 | 0.05930411 | 0.1132965 | 0.002374792 | 0.09205734 | 0.1110374 | 0.002173686
[5 empty] | 0.03041207 | 0.115192 | 0.004689303 |  | 0.03041207 | 0.115192 | 0.004689303 | 0.0593939 | 0.1140569 | 0.002419082 | 0.09062025 | 0.1117826 | 0.002248659
[5 empty] | 0.02940875 | 0.11596 | 0.004792553 |  | 0.02940875 | 0.11596 | 0.004792553 | 0.06092798 | 0.1148173 | 0.002470322 | 0.09588351 | 0.1125278 | 0.002262599
[5 empty] | 0.0301749 | 0.1167279 | 0.00491453 |  | 0.0301749 | 0.1167279 | 0.00491453 | 0.05867957 | 0.1155777 | 0.002507787 | 0.09088018 | 0.113273 | 0.002335032
[5 empty] | 0.0302797 | 0.1174959 | 0.004957346 |  | 0.0302797 | 0.1174959 | 0.004957346 | 0.05940124 | 0.1163381 | 0.002547581 | 0.0953126 | 0.1140182 | 0.002349337
[5 empty] | 0.0289933 | 0.1182638 | 0.005069415 |  | 0.0289933 | 0.1182638 | 0.005069415 | 0.05939315 | 0.1170984 | 0.002643257 | 0.09086781 | 0.1147635 | 0.002409125
[5 empty] | 0.03009239 | 0.1190318 | 0.005228986 |  | 0.03009239 | 0.1190318 | 0.005228986 | 0.06036777 | 0.1178588 | 0.002689728 | 0.09040074 | 0.1155087 | 0.002441125
[5 empty] | 0.02891981 | 0.1197997 | 0.00534109 |  | 0.02891981 | 0.1197997 | 0.00534109 | 0.05752534 | 0.1186192 | 0.002734654 | 0.08962754 | 0.1162539 | 0.002496438
[5 empty] | 0.02931193 | 0.1205677 | 0.005454111 |  | 0.02931193 | 0.1205677 | 0.005454111 | 0.05771092 | 0.1193796 | 0.00275356 | 0.09497088 | 0.1169991 | 0.002582547
[5 empty] | 0.02947394 | 0.1213356 | 0.00555801 |  | 0.02947394 | 0.1213356 | 0.00555801 | 0.05764793 | 0.12014 | 0.002815556 | 0.0941284 | 0.1177443 | 0.002590797
[5 empty] | 0.02860646 | 0.1221036 | 0.005623854 |  | 0.02860646 | 0.1221036 | 0.005623854 | 0.06029568 | 0.1209003 | 0.002848324 | 0.08984407 | 0.1184896 | 0.002689727
[5 empty] | 0.0286666 | 0.1228715 | 0.005732214 |  | 0.0286666 | 0.1228715 | 0.005732214 | 0.05990199 | 0.1216607 | 0.002927214 | 0.09360876 | 0.1192348 | 0.002745097
[5 empty] | 0.02914619 | 0.1236394 | 0.005840345 |  | 0.02914619 | 0.1236394 | 0.005840345 | 0.05644959 | 0.1224211 | 0.003007355 | 0.0907297 | 0.11998 | 0.002787085
[5 empty] | 0.02929359 | 0.1244074 | 0.006056729 |  | 0.02929359 | 0.1244074 | 0.006056729 | 0.05631101 | 0.1231815 | 0.003002958 | 0.08693809 | 0.1207252 | 0.002850195
[5 empty] | 0.0292517 | 0.1251753 | 0.006075622 |  | 0.0292517 | 0.1251753 | 0.006075622 | 0.05763081 | 0.1239419 | 0.003097088 | 0.0927036 | 0.1214704 | 0.0028827
[5 empty] | 0.02870531 | 0.1259433 | 0.006299469 |  | 0.02870531 | 0.1259433 | 0.006299469 | 0.05799471 | 0.1247022 | 0.003143984 | 0.09115981 | 0.1222156 | 0.002960302
[5 empty] | 0.02819962 | 0.1267112 | 0.006406245 |  | 0.02819962 | 0.1267112 | 0.006406245 | 0.05657206 | 0.1254626 | 0.003197646 | 0.09148569 | 0.1229609 | 0.003039006
[5 empty] | 0.0293578 | 0.1274792 | 0.006456916 |  | 0.0293578 | 0.1274792 | 0.006456916 | 0.05770882 | 0.126223 | 0.003277561 | 0.08645593 | 0.1237061 | 0.003099662
[5 empty] | 0.02908176 | 0.1282471 | 0.006622882 |  | 0.02908176 | 0.1282471 | 0.006622882 | 0.05942849 | 0.1269834 | 0.003277463 | 0.08536473 | 0.1244513 | 0.003145423
[5 empty] | 0.02852337 | 0.1290151 | 0.006694892 |  | 0.02852337 | 0.1290151 | 0.006694892 | 0.05826163 | 0.1277437 | 0.003330523 | 0.0879316 | 0.1251965 | 0.00324302
[5 empty] | 0.02901218 | 0.129783 | 0.006841404 |  | 0.02901218 | 0.129783 | 0.006841404 | 0.05620445 | 0.1285041 | 0.003379071 | 0.09154373 | 0.1259417 | 0.003294009
[5 empty] | 0.0292023 | 0.130551 | 0.006971312 |  | 0.0292023 | 0.130551 | 0.006971312 | 0.05902892 | 0.1292645 | 0.003455783 | 0.08737978 | 0.1266869 | 0.003313413
[5 empty] | 0.02856825 | 0.1313189 | 0.007132857 |  | 0.02856825 | 0.1313189 | 0.007132857 | 0.05581434 | 0.1300249 | 0.00353948 | 0.08919958 | 0.1274322 | 0.003443695
[5 empty] | 0.02780226 | 0.1320869 | 0.007350325 |  | 0.02780226 | 0.1320869 | 0.007350325 | 0.05718877 | 0.1307853 | 0.003567183 | 0.088825 | 0.1281774 | 0.0035139
[5 empty] | 0.02879468 | 0.1328548 | 0.007374376 |  | 0.02879468 | 0.1328548 | 0.007374376 | 0.05736134 | 0.1315456 | 0.003637148 | 0.08464344 | 0.1289226 | 0.003583833
[5 empty] | 0.02762334 | 0.1336228 | 0.007502416 |  | 0.02762334 | 0.1336228 | 0.007502416 | 0.05676848 | 0.132306 | 0.003693107 | 0.08612816 | 0.1296678 | 0.00363051
[5 empty] | 0.02767608 | 0.1343907 | 0.007636336 |  | 0.02767608 | 0.1343907 | 0.007636336 | 0.05868644 | 0.1330664 | 0.003720538 | 0.08508787 | 0.130413 | 0.00368059
[5 empty] | 0.02811304 | 0.1351586 | 0.007803836 |  | 0.02811304 | 0.1351586 | 0.007803836 | 0.05654298 | 0.1338268 | 0.003818834 | 0.08613549 | 0.1311582 | 0.003814397
[5 empty] | 0.02873796 | 0.1359266 | 0.007912391 |  | 0.02873796 | 0.1359266 | 0.007912391 | 0.0570342 | 0.1345872 | 0.003860449 | 0.08422605 | 0.1319035 | 0.003846012
[5 empty] | 0.02763507 | 0.1366945 | 0.008192159 |  | 0.02763507 | 0.1366945 | 0.008192159 | 0.05723715 | 0.1353475 | 0.003890554 | 0.08712221 | 0.1326487 | 0.003903682
[5 empty] | 0.02766727 | 0.1374625 | 0.008229903 |  | 0.02766727 | 0.1374625 | 0.008229903 | 0.05559855 | 0.1361079 | 0.004011533 | 0.08585537 | 0.1333939 | 0.004041538
[5 empty] | 0.0280126 | 0.1382304 | 0.008401056 |  | 0.0280126 | 0.1382304 | 0.008401056 | 0.05773166 | 0.1368683 | 0.004012555 | 0.08204427 | 0.1341391 | 0.004099751
[5 empty] | 0.02774182 | 0.1389984 | 0.008657891 |  | 0.02774182 | 0.1389984 | 0.008657891 | 0.05816816 | 0.1376287 | 0.004086649 | 0.08215975 | 0.1348843 | 0.004135631
[5 empty] | 0.02849403 | 0.1397663 | 0.008660596 |  | 0.02849403 | 0.1397663 | 0.008660596 | 0.05506663 | 0.1383891 | 0.004136218 | 0.08512177 | 0.1356295 | 0.004215496
[5 empty] | 0.02759356 | 0.1405343 | 0.008923646 |  | 0.02759356 | 0.1405343 | 0.008923646 | 0.0567701 | 0.1391494 | 0.004220344 | 0.08316428 | 0.1363748 | 0.004369684
[5 empty] | 0.02854942 | 0.1413022 | 0.00896865 |  | 0.02854942 | 0.1413022 | 0.00896865 | 0.05524674 | 0.1399098 | 0.004268816 | 0.08401883 | 0.13712 | 0.004456468
[5 empty] | 0.02796324 | 0.1420702 | 0.009206495 |  | 0.02796324 | 0.1420702 | 0.009206495 | 0.05631231 | 0.1406702 | 0.004282696 | 0.08457324 | 0.1378652 | 0.004538954
[5 empty] | 0.02827375 | 0.1428381 | 0.009273611 |  | 0.02827375 | 0.1428381 | 0.009273611 | 0.05682107 | 0.1414306 | 0.004371508 | 0.08202492 | 0.1386104 | 0.00463382
[5 empty] | 0.02813369 | 0.1436061 | 0.009564846 |  | 0.02813369 | 0.1436061 | 0.009564846 | 0.05743522 | 0.142191 | 0.004408989 | 0.08648525 | 0.1393556 | 0.004663055
[5 empty] | 0.02752821 | 0.144374 | 0.009617052 |  | 0.02752821 | 0.144374 | 0.009617052 | 0.05548661 | 0.1429513 | 0.004464209 | 0.08567571 | 0.1401009 | 0.004725417
[5 empty] | 0.02823788 | 0.145142 | 0.00985814 |  | 0.02823788 | 0.145142 | 0.00985814 | 0.05542252 | 0.1437117 | 0.004598652 | 0.08133934 | 0.1408461 | 0.00488642
[5 empty] | 0.02717662 | 0.1459099 | 0.009994218 |  | 0.02717662 | 0.1459099 | 0.009994218 | 0.05883458 | 0.1444721 | 0.004594218 | 0.08280119 | 0.1415913 | 0.004972387
[5 empty] | 0.02698711 | 0.1466779 | 0.0100891 |  | 0.02698711 | 0.1466779 | 0.0100891 | 0.05854699 | 0.1452325 | 0.004651219 | 0.0853935 | 0.1423365 | 0.00507274
[5 empty] | 0.02809513 | 0.1474458 | 0.01040251 |  | 0.02809513 | 0.1474458 | 0.01040251 | 0.05700043 | 0.1459929 | 0.004790199 | 0.08306608 | 0.1430817 | 0.00516922
[5 empty] | 0.02711617 | 0.1482137 | 0.01060651 |  | 0.02711617 | 0.1482137 | 0.01060651 | 0.05655197 | 0.1467532 | 0.0048598 | 0.07898389 | 0.1438269 | 0.00521192
[5 empty] | 0.02710086 | 0.1489817 | 0.0106442 |  | 0.02710086 | 0.1489817 | 0.0106442 | 0.05728407 | 0.1475136 | 0.004920165 | 0.07998654 | 0.1445722 | 0.005354731
[5 empty] | 0.02752863 | 0.1497496 | 0.01094731 |  | 0.02752863 | 0.1497496 | 0.01094731 | 0.05865911 | 0.148274 | 0.00492892 | 0.08128833 | 0.1453174 | 0.005425502
[5 empty] | 0.02691875 | 0.1505176 | 0.0109537 |  | 0.02691875 | 0.1505176 | 0.0109537 | 0.0580725 | 0.1490344 | 0.004985161 | 0.07983984 | 0.1460626 | 0.005529332
[5 empty] | 0.02684507 | 0.1512855 | 0.01130484 |  | 0.02684507 | 0.1512855 | 0.01130484 | 0.05670269 | 0.1497948 | 0.005066408 | 0.08243576 | 0.1468078 | 0.00563767
[5 empty] | 0.02705145 | 0.1520535 | 0.01146486 |  | 0.02705145 | 0.1520535 | 0.01146486 | 0.05566585 | 0.1505551 | 0.005119197 | 0.08095961 | 0.147553 | 0.005709642
[5 empty] | 0.02708087 | 0.1528214 | 0.01164887232 |  | 0.02708087 | 0.1528214 | 0.01164887232 | 0.05735967 | 0.1513155 | 0.0051725741 | 0.08362189 | 0.1482982 | 0.00583780482