## 1
Общество с ограниченной ответственностью "Инженерная геология" (ООО "ИнжГео") | [10 empty] | Общество с ограниченной ответственностью "Инженерная геология" (ООО "ИнжГео")
Юр. адрес: 117279, г. Москва, ул. Миклухо-Маклая, 36 а, этаж 5, пом. XXIII к. 76-84 | [10 empty] | Юр. адрес: 117279, г. Москва, ул. Миклухо-Маклая, 36 а, этаж 5, пом. XXIII к. 76-84 | [9 empty] | нагр |  |  | X0 | Y0 | R |  | нагр |  |  |  | X0 | Y0 | R | нагр |  |  |  | X0 | Y0 | R |  | нагр |  |  |  | X0 | Y0 | R
Телефон/факс +7 (495) 132-30-00, Адрес электронной почты inbox@inj-geo.ru | [10 empty] | Телефон/факс +7 (495) 132-30-00, Адрес электронной почты inbox@inj-geo.ru | [13 empty] | 0 | [7 empty] | 0 | [6 empty] | 0 | [7 empty] | 0
[21 empty] | девиатор | [6 empty] | девиатор | [6 empty] | девиатор | [7 empty] | девиатор
Испытательная лаборатория ООО «ИнжГео» | [10 empty] | Испытательная лаборатория ООО «ИнжГео» | [9 empty] | x0 | Угол | X | Y |  |  |  | x0 |  | Угол | X | Y |  |  | x0 |  | Угол | X | Y |  |  |  | x0 |  | Угол | X | Y
Адрес места осуществления деятельности лаборатории: г. Москва, просп. Вернадского, д. 51, стр. 1 | [10 empty] | Адрес места осуществления деятельности лаборатории: г. Москва, просп. Вернадского, д. 51, стр. 1 | [10 empty] | 0 | [7 empty] | 0 | [6 empty] | 0 | [7 empty] | 0
Телефон +7(910)4557682, E-mail: slg85@mail.ru | [10 empty] | Телефон +7(910)4557682, E-mail: slg85@mail.ru | [10 empty] | 5 | [7 empty] | 5 | [6 empty] | 5 | [7 empty] | 5
[22 empty] | 10 | [7 empty] | 10 | [6 empty] | 10 | [7 empty] | 10
Протокол испытаний № 13-63/40 от 08-12-2022 | [21 empty] | 15 | [7 empty] | 15 | [6 empty] | 15 | [7 empty] | 15
Наименование и адрес заказчика: Переход трубопровода через р. Енисей | [21 empty] | 20 | [7 empty] | 20 | [6 empty] | 20 | [7 empty] | 20
Наименование объекта: ООО Регионстрой | [21 empty] | 25 | [7 empty] | 25 | [6 empty] | 25 | [7 empty] | 25
Наименование используемого метода/методики: ГОСТ 12248.4-2020 | [21 empty] | 30 | [7 empty] | 30 | [6 empty] | 30 | [7 empty] | 30
Условия проведения испытания: температура окружающей среды (18 - 25)0С, влажность воздуха (40 - 75)% | [21 empty] | 35 | [7 empty] | 35 | [6 empty] | 35 | [7 empty] | 35
Дата получение объекта подлежащего испытаниям: 11-11-2022 | [21 empty] | 40 | [7 empty] | 40 | [6 empty] | 40 | [7 empty] | 40
Дата испытания: 25.10.2022-19.11.2040 | [21 empty] | 45 | [7 empty] | 45 | [6 empty] | 45 | [7 empty] | 45
Испытание грунтов методом трехосного сжатия | [10 empty] | Испытание грунтов методом трехосного сжатия | [10 empty] | 50 | [7 empty] | 50 | [6 empty] | 50 | [7 empty] | 50
Лабораторный номер: |  | 1075 | [5 empty] | We, % = | 0.538958387 |  | Лабораторный номер: | [6 empty] | We, % = |  |  |  | 55 | [7 empty] | 55 | [6 empty] | 55 | [7 empty] | 55
Номер скважины: |  | BH-007 | [5 empty] | ρ, г/см3 = | 1.51 |  | Номер скважины: | [6 empty] | ρ, г/см3 = |  |  |  | 60 | [7 empty] | 60 | [6 empty] | 60 | [7 empty] | 60
Глубина отбора, м: |  | 1 | [5 empty] | ρs, г/см3 = | 2.72 |  | Глубина отбора, м: | [6 empty] | ρs, г/см3 = |  |  |  | 65 | [7 empty] | 65 | [6 empty] | 65 | [7 empty] | 65
Наименование грунта: |  | Суглинок, после оттаивания текучий, легкий песчанистый | [5 empty] | e, д.е. = | 1.772163 |  | Наименование грунта: | [6 empty] | e, д.е. = |  |  |  | 70 | [7 empty] | 70 | [6 empty] | 70 | [7 empty] | 70
Схема проведения опыта: |  | КД | [5 empty] | IL, д.е. = | 2.651 |  | Схема проведения опыта: | [6 empty] | IL, д.е. = |  |  |  | 75 | [7 empty] | 75 | [6 empty] | 75 | [7 empty] | 75
Результаты испытаний | [10 empty] | Результаты испытаний | [10 empty] | 80 | [7 empty] | 80 | [6 empty] | 80 | [7 empty] | 80
[22 empty] | 85 | [7 empty] | 85 | [6 empty] | 85 | [7 empty] | 85
[22 empty] | 90 | [7 empty] | 90 | [6 empty] | 90 | [7 empty] | 90
[22 empty] | 95 | [7 empty] | 95 | [6 empty] | 95 | [7 empty] | 95
[22 empty] | 100 | [7 empty] | 100 | [6 empty] | 100 | [7 empty] | 100
[22 empty] | 105 | [7 empty] | 105 | [6 empty] | 105 | [7 empty] | 105
[22 empty] | 110 | [7 empty] | 110 | [6 empty] | 110 | [7 empty] | 110
[22 empty] | 115 | [7 empty] | 115 | [6 empty] | 115 | [7 empty] | 115
[22 empty] | 120 | [7 empty] | 120 | [6 empty] | 120 | [7 empty] | 120
[22 empty] | 125 | [7 empty] | 125 | [6 empty] | 125 | [7 empty] | 125
[22 empty] | 130 | [7 empty] | 130 | [6 empty] | 130 | [7 empty] | 130
[22 empty] | 135 | [7 empty] | 135 | [6 empty] | 135 | [7 empty] | 135
[22 empty] | 140 | [7 empty] | 140 | [6 empty] | 140 | [7 empty] | 140
[22 empty] | 145 | [7 empty] | 145 | [6 empty] | 145 | [7 empty] | 145
[22 empty] | 150 | [7 empty] | 150 | [6 empty] | 150 | [7 empty] | 150
[22 empty] | 155 | [7 empty] | 155 | [6 empty] | 155 | [7 empty] | 155
[22 empty] | 160 | [7 empty] | 160 | [6 empty] | 160 | [7 empty] | 160
[22 empty] | 165 | [7 empty] | 165 | [6 empty] | 165 | [7 empty] | 165
[22 empty] | 170 | [7 empty] | 170 | [6 empty] | 170 | [7 empty] | 170
[22 empty] | 175 | [7 empty] | 175 | [6 empty] | 175 | [7 empty] | 175
[22 empty] | 180 | [7 empty] | 180 | [6 empty] | 180 | [7 empty] | 180
[13 empty] | Давление в камере, Мпа σ3 | Вертикальная нагрузка, Мпа σ1 | Поровое давление, Мпа u
[13 empty] | 0.05 | 0.08493633 | [5 empty] | 1 | [6 empty] | σ3,кПа | σ1,кПа | u, кПа |  |  |  | 4
[13 empty] | 0.15 | 0.2220252 | [27 empty] | δ3, Мпа | δ1-δ3, МПа | δ1, МПа | δ1, КПа
[13 empty] | 0.25 | 0.3591141 | [21 empty] | С, МПа:
φ, град:
E, Мпа
[27 empty] | x | 0
[27 empty] | y |  |  |  | С, кПа | φ,°
Эффективные значения угла внутреннего трения и удельного сцепления ϕ', С'
[13 empty] | ϕ', град. = | 9
[13 empty] | С', МПа = | 0.007
|  | K0, д.е. | 0.8435655 | Эффективное напряжение, Мпа: |  |  |  |  | 0.04217828
|  | Модуль деформации E0, МПа: |  | Точки нахождения модуля Е0, Мпа (полное напряжение): |  |  |  |  | 0.04217828 | 0.05213513
|  | Модуль деформации E50, МПа: |  | qmax Давление при разрушении образца, Мпа (девиатор): |  |  |  |  | 0.03493633
|  | Коэф. Поперечной деформации, ϑ: |  | 0,5 qmax, Мпа (девиатор): |  |  |  |  | 0.01746816
| Начальник исп. лаборатории: | [6 empty] | Семиколенова Л.Г. |  |  |  |  | Начальник исп. лаборатории: |  |  |  |  | Семиколенова Л.Г.
Лист 1 , всего листов 2 | [11 empty] | Лист 2 , всего листов 2
Частичное воспроизведение протокола испытаний без письменного разрешения ООО «ИнжГео» ЗАПРЕЩАЕТСЯ | [11 empty] | Частичное воспроизведение протокола испытаний без письменного разрешения ООО «ИнжГео» ЗАПРЕЩАЕТСЯ
E0 |  |  | E50 |  | Деформация |  |  |  | Первая прочность |  |  | Вторая прочность |  |  | Третья прочность |  |  |  | К Пуассона
devE0 | epsE0 |  | dev50 | epsE50 | dev | eps | ev |  | dev1 | eps1 | ev1 | dev1 | eps1 | ev2 | dev1 | eps1 | ev3 | Глины
0.009956854 | 0.0006637853 |  | 0.01746816 | 0.001746803 | 0 | 0 | 0 |  | 0 | 0 | 0 | 0 | 0 | 0 | 0.02618738 | 0.0003325356 | 0 | < 0 | 0,20-0,30
[5 empty] | 0.009956854 | 0.0006637853 | -0.001959149 |  | 0.009956854 | 0.0006637853 | -0.001959149 | 0.01764617 | 0.0004309168 | -0.0191656 | 0.05455704 | 0.001039174 | -0.02702557 | 0-0,25 | 0,30-0,38
Секущая модуля Е0 |  |  | Линия Q max |  | 0.01746816 | 0.001746803 | -0.02774223 |  | 0.01746816 | 0.001746803 | -0.02774223 | 0.0360126 | 0.001319133 | -0.05826958 | 0.05704332 | 0.001499236 | -0.04208889 | 0,25< | 0,38-0,45
| 0 |  |  | 0 | 0.0176165 | 0.002293729 | -0.03056031 |  | 0.0176165 | 0.002293729 | -0.03056031 | 0.03766924 | 0.002293306 | -0.05731496 | 0.06232737 | 0.002248853 | -0.04190662 | Суглинки | 0,35-0,37
[5 empty] | 0.0195249 | 0.003058305 | -0.03073889 |  | 0.0195249 | 0.003058305 | -0.03073889 | 0.04227669 | 0.003057741 | -0.05755187 | 0.06218404 | 0.002998471 | -0.04221617 | Пески и супеси | 0,30-0,35
[5 empty] | 0.02037066 | 0.003822881 | -0.03084762 |  | 0.02037066 | 0.003822881 | -0.03084762 | 0.04185389 | 0.003822176 | -0.05735231 | 0.06570338 | 0.003748089 | -0.04166077
|  |  | Линия 0,5 Q max |  | 0.02065571 | 0.004587458 | -0.03054452 |  | 0.02065571 | 0.004587458 | -0.03054452 | 0.04328948 | 0.004586611 | -0.05748224 | 0.06952435 | 0.004497707 | -0.04185121
|  |  |  | 0 | 0.02225762 | 0.005352034 | -0.03024688 |  | 0.02225762 | 0.005352034 | -0.03024688 | 0.04452748 | 0.005351046 | -0.056383 | 0.07121297 | 0.005247324 | -0.04158096
[5 empty] | 0.02304515 | 0.00611661 | -0.02985198 |  | 0.02304515 | 0.00611661 | -0.02985198 | 0.04583059 | 0.006115482 | -0.05590788 | 0.07399438 | 0.005996942 | -0.04053625
[5 empty] | 0.02335 | 0.006881187 | -0.0299882 |  | 0.02335 | 0.006881187 | -0.0299882 | 0.0501755 | 0.006879917 | -0.05602764 | 0.07804242 | 0.00674656 | -0.04022388
[5 empty] | 0.02479401 | 0.007645763 | -0.02962413 |  | 0.02479401 | 0.007645763 | -0.02962413 | 0.05021865 | 0.007644352 | -0.05487477 | 0.07969396 | 0.007496178 | -0.03991525
[5 empty] | 0.02538473 | 0.008410339 | -0.02921583 |  | 0.02538473 | 0.008410339 | -0.02921583 | 0.05048143 | 0.008408787 | -0.05476286 | 0.07925048 | 0.008245795 | -0.0395211
Коэфф. Точки |  |  |  |  | 0.02511994 | 0.009174916 | -0.02836877 |  | 0.02511994 | 0.009174916 | -0.02836877 | 0.053792 | 0.009173222 | -0.05367945 | 0.08190961 | 0.008995413 | -0.03853344
[5 empty] | 0.02662231 | 0.009939492 | -0.02825205 |  | 0.02662231 | 0.009939492 | -0.02825205 | 0.05289963 | 0.009937658 | -0.05285927 | 0.08346733 | 0.009745031 | -0.03850063
[5 empty] | 0.02644243 | 0.01070407 | -0.02788496 |  | 0.02644243 | 0.01070407 | -0.02788496 | 0.05494631 | 0.01070209 | -0.05186776 | 0.08992706 | 0.01049465 | -0.03790393
[5 empty] | 0.02684372 | 0.01146864 | -0.02713015 |  | 0.02684372 | 0.01146864 | -0.02713015 | 0.05609987 | 0.01146653 | -0.05123782 | 0.08991059 | 0.01124427 | -0.03664713
[5 empty] | 0.02714249 | 0.01223322 | -0.0268628 |  | 0.02714249 | 0.01223322 | -0.0268628 | 0.05551332 | 0.01223096 | -0.05079334 | 0.08794568 | 0.01199388 | -0.03649374
[5 empty] | 0.02854044 | 0.0129978 | -0.02622376 |  | 0.02854044 | 0.0129978 | -0.02622376 | 0.05749146 | 0.0129954 | -0.04935573 | 0.08996011 | 0.0127435 | -0.03594974
[5 empty] | 0.02744163 | 0.01376237 | -0.02566186 |  | 0.02744163 | 0.01376237 | -0.02566186 | 0.0590213 | 0.01375983 | -0.04866413 | 0.0895417 | 0.01349312 | -0.03482294
[5 empty] | 0.02882881 | 0.01452695 | -0.02554951 |  | 0.02882881 | 0.01452695 | -0.02554951 | 0.05659836 | 0.01452427 | -0.04771511 | 0.09196041 | 0.01424274 | -0.03438968
[5 empty] | 0.02932922 | 0.01529153 | -0.02491919 |  | 0.02932922 | 0.01529153 | -0.02491919 | 0.05818847 | 0.0152887 | -0.0468109 | 0.09254357 | 0.01499236 | -0.03326158
[5 empty] | 0.02948999 | 0.0160561 | -0.02427084 |  | 0.02948999 | 0.0160561 | -0.02427084 | 0.05846907 | 0.01605314 | -0.0459295 | 0.09067229 | 0.01574197 | -0.03289118
[5 empty] | 0.02878031 | 0.01682068 | -0.02358 |  | 0.02878031 | 0.01682068 | -0.02358 | 0.06048734 | 0.01681757 | -0.04449316 | 0.09127313 | 0.01649159 | -0.03208353
[5 empty] | 0.02911969 | 0.01758525 | -0.02315612 |  | 0.02911969 | 0.01758525 | -0.02315612 | 0.06055696 | 0.01758201 | -0.04351974 | 0.09326585 | 0.01724121 | -0.03139385
[5 empty] | 0.03000175 | 0.01834983 | -0.02273725 |  | 0.03000175 | 0.01834983 | -0.02273725 | 0.06022487 | 0.01834644 | -0.04223312 | 0.09735857 | 0.01799083 | -0.03073897
[5 empty] | 0.03030762 | 0.01911441 | -0.0223258 |  | 0.03030762 | 0.01911441 | -0.0223258 | 0.06006247 | 0.01911088 | -0.04194331 | 0.09485191 | 0.01874044 | -0.03002536
[5 empty] | 0.02992455 | 0.01987898 | -0.02142532 |  | 0.02992455 | 0.01987898 | -0.02142532 | 0.06108582 | 0.01987532 | -0.04108045 | 0.09380346 | 0.01949006 | -0.02918
[5 empty] | 0.0295328 | 0.02064356 | -0.02098249 |  | 0.0295328 | 0.02064356 | -0.02098249 | 0.05960323 | 0.02063975 | -0.0399827 | 0.09350181 | 0.02023968 | -0.02869622
[5 empty] | 0.03025998 | 0.02140814 | -0.02049975 |  | 0.03025998 | 0.02140814 | -0.02049975 | 0.05980383 | 0.02140419 | -0.03871473 | 0.09375255 | 0.0209893 | -0.02786626
[5 empty] | 0.03061898 | 0.02217271 | -0.020048 |  | 0.03061898 | 0.02217271 | -0.020048 | 0.06136385 | 0.02216862 | -0.03801972 | 0.1007893 | 0.02173892 | -0.02733031
[5 empty] | 0.03005272 | 0.02293729 | -0.01959337 |  | 0.03005272 | 0.02293729 | -0.01959337 | 0.05934984 | 0.02293306 | -0.0369302 | 0.09844648 | 0.02248853 | -0.02679613
[5 empty] | 0.03124289 | 0.02370187 | -0.0192555 |  | 0.03124289 | 0.02370187 | -0.0192555 | 0.06179179 | 0.02369749 | -0.03597302 | 0.1008283 | 0.02323815 | -0.02620902
[5 empty] | 0.03161719 | 0.02446644 | -0.01883339 |  | 0.03161719 | 0.02446644 | -0.01883339 | 0.06074032 | 0.02446193 | -0.03529091 | 0.1016735 | 0.02398777 | -0.02507564
[5 empty] | 0.03083028 | 0.02523102 | -0.0180535 |  | 0.03083028 | 0.02523102 | -0.0180535 | 0.06329163 | 0.02522636 | -0.03453359 | 0.09992952 | 0.02473739 | -0.02439993
[5 empty] | 0.03138622 | 0.02599559 | -0.01769635 |  | 0.03138622 | 0.02599559 | -0.01769635 | 0.06203767 | 0.0259908 | -0.03347357 | 0.09827903 | 0.025487 | -0.02401223
[5 empty] | 0.03174588 | 0.02676017 | -0.01700738 |  | 0.03174588 | 0.02676017 | -0.01700738 | 0.06201053 | 0.02675523 | -0.03241767 | 0.1021105 | 0.02623662 | -0.02289985
[5 empty] | 0.03181031 | 0.02752475 | -0.0163606 |  | 0.03181031 | 0.02752475 | -0.0163606 | 0.0618927 | 0.02751967 | -0.03131764 | 0.1011443 | 0.02698624 | -0.02253162
[5 empty] | 0.03111229 | 0.02828932 | -0.01584222 |  | 0.03111229 | 0.02828932 | -0.01584222 | 0.06221809 | 0.0282841 | -0.03044324 | 0.09732874 | 0.02773586 | -0.02171114
[5 empty] | 0.03239718 | 0.0290539 | -0.01515907 |  | 0.03239718 | 0.0290539 | -0.01515907 | 0.06534351 | 0.02904854 | -0.02885319 | 0.1030787 | 0.02848548 | -0.02058232
[5 empty] | 0.0319458 | 0.02981848 | -0.01445704 |  | 0.0319458 | 0.02981848 | -0.01445704 | 0.06326285 | 0.02981297 | -0.02771152 | 0.1045117 | 0.02923509 | -0.01986878
[5 empty] | 0.03240113 | 0.03058305 | -0.01378217 |  | 0.03240113 | 0.03058305 | -0.01378217 | 0.06640943 | 0.03057741 | -0.02656364 | 0.1026699 | 0.02998471 | -0.01917799
[5 empty] | 0.03300287 | 0.03134763 | -0.01290543 |  | 0.03300287 | 0.03134763 | -0.01290543 | 0.06543095 | 0.03134184 | -0.02560043 | 0.1011689 | 0.03073433 | -0.01798625
[5 empty] | 0.03161854 | 0.0321122 | -0.01227511 |  | 0.03161854 | 0.0321122 | -0.01227511 | 0.06334567 | 0.03210628 | -0.02436043 | 0.1032156 | 0.03148395 | -0.01726511
[5 empty] | 0.03309734 | 0.03287678 | -0.01163502 |  | 0.03309734 | 0.03287678 | -0.01163502 | 0.065669 | 0.03287071 | -0.02301961 | 0.1001108 | 0.03223356 | -0.01621245
[5 empty] | 0.03339615 | 0.03364136 | -0.01082892 |  | 0.03339615 | 0.03364136 | -0.01082892 | 0.0677768 | 0.03363515 | -0.02175463 | 0.1044742 | 0.03298318 | -0.01532609
[5 empty] | 0.03337 | 0.03440593 | -0.01008501 |  | 0.03337 | 0.03440593 | -0.01008501 | 0.06607886 | 0.03439958 | -0.02060373 | 0.1021976 | 0.0337328 | -0.0144765
[5 empty] | 0.03273576 | 0.03517051 | -0.009346043 |  | 0.03273576 | 0.03517051 | -0.009346043 | 0.06792069 | 0.03516402 | -0.0192264 | 0.1060249 | 0.03448242 | -0.01357343
[5 empty] | 0.03242839 | 0.03593509 | -0.008558877 |  | 0.03242839 | 0.03593509 | -0.008558877 | 0.06785339 | 0.03592845 | -0.01779874 | 0.101219 | 0.03523204 | -0.01278227
[5 empty] | 0.03383674 | 0.03669966 | -0.007893635 |  | 0.03383674 | 0.03669966 | -0.007893635 | 0.06541375 | 0.03669289 | -0.0163487 | 0.1027708 | 0.03598165 | -0.01179889
[5 empty] | 0.03289961 | 0.03746424 | -0.007146437 |  | 0.03289961 | 0.03746424 | -0.007146437 | 0.06837258 | 0.03745732 | -0.0151202 | 0.1065141 | 0.03673127 | -0.01079691
[5 empty] | 0.03281476 | 0.03822881 | -0.006338457 |  | 0.03281476 | 0.03822881 | -0.006338457 | 0.06956967 | 0.03822176 | -0.01381374 | 0.106497 | 0.03748089 | -0.009878898
[5 empty] | 0.03336027 | 0.03899339 | -0.005663745 |  | 0.03336027 | 0.03899339 | -0.005663745 | 0.06836682 | 0.0389862 | -0.01230681 | 0.1043431 | 0.03823051 | -0.008897771
[5 empty] | 0.03289342 | 0.03975797 | -0.004828084 |  | 0.03289342 | 0.03975797 | -0.004828084 | 0.06645659 | 0.03975063 | -0.01110347 | 0.1041317 | 0.03898012 | -0.008047535
[5 empty] | 0.03411925 | 0.04052254 | -0.004118913 |  | 0.03411925 | 0.04052254 | -0.004118913 | 0.06887966 | 0.04051507 | -0.009804373 | 0.1066839 | 0.03972974 | -0.007139207
[5 empty] | 0.03448247 | 0.04128712 | -0.003379014 |  | 0.03448247 | 0.04128712 | -0.003379014 | 0.06880961 | 0.0412795 | -0.008424305 | 0.1034362 | 0.04047936 | -0.006184097
[5 empty] | 0.03302489 | 0.0420517 | -0.002667444 |  | 0.03302489 | 0.0420517 | -0.002667444 | 0.06884175 | 0.04204394 | -0.007076277 | 0.1081465 | 0.04122898 | -0.005313871
[5 empty] | 0.03326349 | 0.04281627 | -0.001955193 |  | 0.03326349 | 0.04281627 | -0.001955193 | 0.06788132 | 0.04280837 | -0.005831002 | 0.1039902 | 0.0419786 | -0.00432112
[5 empty] | 0.03461585 | 0.04358085 | -0.001276166 |  | 0.03461585 | 0.04358085 | -0.001276166 | 0.07048494 | 0.04357281 | -0.00449803 | 0.1083352 | 0.04272821 | -0.003460209
[5 empty] | 0.03332848 | 0.04434543 | -0.000591655 |  | 0.03332848 | 0.04434543 | -0.000591655 | 0.07016791 | 0.04433724 | -0.003245903 | 0.1087569 | 0.04347783 | -0.002590101
[5 empty] | 0.03428124 | 0.04511 | 8.282393e-05 |  | 0.03428124 | 0.04511 | 8.282393e-05 | 0.06854705 | 0.04510168 | -0.001956506 | 0.1032867 | 0.04422745 | -0.001725668
[5 empty] | 0.03414609 | 0.04587458 | 0.0007377765 |  | 0.03414609 | 0.04587458 | 0.0007377765 | 0.06946565 | 0.04586611 | -0.0007434627 | 0.1057246 | 0.04497707 | -0.000877469
[5 empty] | 0.03457178 | 0.04663915 | 0.001368668 |  | 0.03457178 | 0.04663915 | 0.001368668 | 0.06925621 | 0.04663055 | 0.0004587885 | 0.1055154 | 0.04572668 | -3.763011e-05
[5 empty] | 0.03468255 | 0.04740373 | 0.002009993 |  | 0.03468255 | 0.04740373 | 0.002009993 | 0.07088827 | 0.04739498 | 0.001643241 | 0.1096919 | 0.0464763 | 0.0007789091
[5 empty] | 0.03411469 | 0.04816831 | 0.002588247 |  | 0.03411469 | 0.04816831 | 0.002588247 | 0.0724049 | 0.04815942 | 0.002786482 | 0.1052165 | 0.04722592 | 0.001579081
[5 empty] | 0.03367753 | 0.04893288 | 0.003182275 |  | 0.03367753 | 0.04893288 | 0.003182275 | 0.07014496 | 0.04892385 | 0.003916926 | 0.1098103 | 0.04797554 | 0.00235684
[5 empty] | 0.03462228 | 0.04969746 | 0.003712765 |  | 0.03462228 | 0.04969746 | 0.003712765 | 0.07133834 | 0.04968829 | 0.004940382 | 0.1063169 | 0.04872516 | 0.003091213
[5 empty] | 0.03401688 | 0.05046204 | 0.004216897 |  | 0.03401688 | 0.05046204 | 0.004216897 | 0.07144318 | 0.05045272 | 0.005985238 | 0.1049597 | 0.04947477 | 0.003803165
[5 empty] | 0.03420255 | 0.05122661 | 0.004700887 |  | 0.03420255 | 0.05122661 | 0.004700887 | 0.07063394 | 0.05121716 | 0.007028281 | 0.1069586 | 0.05022439 | 0.004514746
[5 empty] | 0.03465567 | 0.05199119 | 0.005165004 |  | 0.03465567 | 0.05199119 | 0.005165004 | 0.07125253 | 0.05198159 | 0.007850901 | 0.1090586 | 0.05097401 | 0.005249727
[5 empty] | 0.03519024 | 0.05275576 | 0.005585835 |  | 0.03519024 | 0.05275576 | 0.005585835 | 0.07044757 | 0.05274603 | 0.008743784 | 0.1082866 | 0.05172363 | 0.005904057
[5 empty] | 0.03405184 | 0.05352034 | 0.006011018 |  | 0.03405184 | 0.05352034 | 0.006011018 | 0.07268769 | 0.05351046 | 0.009682506 | 0.1108028 | 0.05247324 | 0.00649009
[5 empty] | 0.03435858 | 0.05428492 | 0.006401354 |  | 0.03435858 | 0.05428492 | 0.006401354 | 0.07040389 | 0.0542749 | 0.01052346 | 0.107506 | 0.05322286 | 0.007054433
[5 empty] | 0.03507736 | 0.05504949 | 0.006742692 |  | 0.03507736 | 0.05504949 | 0.006742692 | 0.06990376 | 0.05503933 | 0.01114051 | 0.1063148 | 0.05397248 | 0.007662368
[5 empty] | 0.0351988 | 0.05581407 | 0.00698512 |  | 0.0351988 | 0.05581407 | 0.00698512 | 0.07338381 | 0.05580377 | 0.01185507 | 0.1060475 | 0.0547221 | 0.008130895
[5 empty] | 0.03460343 | 0.05657865 | 0.007267016 |  | 0.03460343 | 0.05657865 | 0.007267016 | 0.07280014 | 0.0565682 | 0.01241438 | 0.1097899 | 0.05547172 | 0.008526384
[5 empty] | 0.0345047 | 0.05734322 | 0.007578661 |  | 0.0345047 | 0.05734322 | 0.007578661 | 0.07205169 | 0.05733264 | 0.01308177 | 0.105489 | 0.05622133 | 0.009118023
[5 empty] | 0.03416421 | 0.0581078 | 0.007786401 |  | 0.03416421 | 0.0581078 | 0.007786401 | 0.07342333 | 0.05809708 | 0.01357978 | 0.1090016 | 0.05697095 | 0.009491378
[5 empty] | 0.03525483 | 0.05887237 | 0.00785447 |  | 0.03525483 | 0.05887237 | 0.00785447 | 0.07270045 | 0.05886151 | 0.01401238 | 0.109672 | 0.05772057 | 0.009802013
[5 empty] | 0.03493633 | 0.05963695 | 0.007974475 |  | 0.03493633 | 0.05963695 | 0.007974475 | 0.07343264 | 0.05962595 | 0.01448467 | 0.1116269 | 0.05847019 | 0.01006112
[5 empty] | 0.03479145 | 0.06040153 | 0.007994333 |  | 0.03479145 | 0.06040153 | 0.007994333 | 0.06976028 | 0.06039038 | 0.01465224 | 0.1073991 | 0.0592198 | 0.01029955
[5 empty] | 0.03525844 | 0.0611661 | 0.008059846 |  | 0.03525844 | 0.0611661 | 0.008059846 | 0.07324816 | 0.06115482 | 0.01476768 | 0.1126413 | 0.05996942 | 0.01059139
[5 empty] | 0.03446371 | 0.06193068 | 0.007970108 |  | 0.03446371 | 0.06193068 | 0.007970108 | 0.0720252 | 0.06191925 | 0.01491616 | 0.1119874 | 0.06071904 | 0.0108597
[5 empty] | 0.03471753 | 0.06269526 | 0.007923399 |  | 0.03471753 | 0.06269526 | 0.007923399 | 0.0711371 | 0.06268369 | 0.01499998 | 0.1067287 | 0.06146866 | 0.0109076
[5 empty] | 0.03452531 | 0.06345983 | 0.007845221 |  | 0.03452531 | 0.06345983 | 0.007845221 | 0.07242026 | 0.06344812 | 0.01486229 | 0.1091141 | 0.06221828 | 0.01101839
[5 empty] | 0.03433736 | 0.06422441 | 0.00769839 |  | 0.03433736 | 0.06422441 | 0.00769839 | 0.07182911 | 0.06421256 | 0.01486231 | 0.1078212 | 0.06296789 | 0.01099989
[5 empty] | 0.03544385 | 0.06498898 | 0.007637833 |  | 0.03544385 | 0.06498898 | 0.007637833 | 0.07067407 | 0.06497699 | 0.01480506 | 0.1116842 | 0.06371751 | 0.01101774
[5 empty] | 0.03562093 | 0.06575356 | 0.007474188 |  | 0.03562093 | 0.06575356 | 0.007474188 | 0.07057601 | 0.06574143 | 0.0145488 | 0.1100982 | 0.06446713 | 0.01083079
[5 empty] | 0.03564984 | 0.06651814 | 0.007346809 |  | 0.03564984 | 0.06651814 | 0.007346809 | 0.07146823 | 0.06650586 | 0.01404666 | 0.1066566 | 0.06521675 | 0.01071203
[5 empty] | 0.03476793 | 0.06728271 | 0.007282717 |  | 0.03476793 | 0.06728271 | 0.007282717 | 0.0721967 | 0.0672703 | 0.01382407 | 0.111196 | 0.06596636 | 0.01051357
[5 empty] | 0.03482384 | 0.06804729 | 0.007004815 |  | 0.03482384 | 0.06804729 | 0.007004815 | 0.07045494 | 0.06803473 | 0.01350312 | 0.1102919 | 0.06671598 | 0.01030949
[5 empty] | 0.03453756 | 0.06881187 | 0.006917457 |  | 0.03453756 | 0.06881187 | 0.006917457 | 0.07063584 | 0.06879917 | 0.01312707 | 0.1102272 | 0.0674656 | 0.01024639
[5 empty] | 0.03383356 | 0.06957644 | 0.006687074 |  | 0.03383356 | 0.06957644 | 0.006687074 | 0.07382424 | 0.0695636 | 0.01271878 | 0.1065566 | 0.06821522 | 0.009893575
[5 empty] | 0.03460794 | 0.07034102 | 0.006400529 |  | 0.03460794 | 0.07034102 | 0.006400529 | 0.07374608 | 0.07032804 | 0.01202973 | 0.1106452 | 0.06896484 | 0.009535165
[5 empty] | 0.03476973 | 0.0711056 | 0.006227888 |  | 0.03476973 | 0.0711056 | 0.006227888 | 0.07253161 | 0.07109247 | 0.01155814 | 0.106295 | 0.06971445 | 0.009182433
[5 empty] | 0.03371172 | 0.07187017 | 0.005961683 |  | 0.03371172 | 0.07187017 | 0.005961683 | 0.07089107 | 0.07185691 | 0.01099486 | 0.1100566 | 0.07046407 | 0.008872429
[5 empty] | 0.03483978 | 0.07263475 | 0.005747118 |  | 0.03483978 | 0.07263475 | 0.005747118 | 0.07347326 | 0.07262134 | 0.01053684 | 0.1066435 | 0.07121369 | 0.008593114
[5 empty] | 0.03448704 | 0.07339932 | 0.005540121 |  | 0.03448704 | 0.07339932 | 0.005540121 | 0.07082651 | 0.07338578 | 0.01002608 | 0.1080805 | 0.07196331 | 0.008094101
[5 empty] | 0.03381205 | 0.0741639 | 0.00527508 |  | 0.03381205 | 0.0741639 | 0.00527508 | 0.07275402 | 0.07415021 | 0.009315816 | 0.1048578 | 0.07271292 | 0.007696395
[5 empty] | 0.0340798 | 0.07492848 | 0.005050263 |  | 0.0340798 | 0.07492848 | 0.005050263 | 0.06930405 | 0.07491465 | 0.008820981 | 0.1036967 | 0.07346254 | 0.007328186
[5 empty] | 0.03467365 | 0.07569305 | 0.004827994 |  | 0.03467365 | 0.07569305 | 0.004827994 | 0.07247959 | 0.07567908 | 0.008197738 | 0.1043798 | 0.07421216 | 0.006924214
[5 empty] | 0.03454116 | 0.07645763 | 0.004583244 |  | 0.03454116 | 0.07645763 | 0.004583244 | 0.06909038 | 0.07644352 | 0.007646738 | 0.1074737 | 0.07496178 | 0.006486707
[5 empty] | 0.03334784 | 0.07722221 | 0.00429515 |  | 0.03334784 | 0.07722221 | 0.00429515 | 0.06876773 | 0.07720796 | 0.00697909 | 0.1093775 | 0.07571139 | 0.006138057
[5 empty] | 0.03336474 | 0.07798678 | 0.004066288 |  | 0.03336474 | 0.07798678 | 0.004066288 | 0.07221242 | 0.07797239 | 0.006508292 | 0.1076763 | 0.07646101 | 0.005704537
[5 empty] | 0.03415259 | 0.07875136 | 0.003810186 |  | 0.03415259 | 0.07875136 | 0.003810186 | 0.06996357 | 0.07873683 | 0.00595346 | 0.1078182 | 0.07721063 | 0.005227534
[5 empty] | 0.03326054 | 0.07951593 | 0.003610942 |  | 0.03326054 | 0.07951593 | 0.003610942 | 0.06974045 | 0.07950126 | 0.005425649 | 0.1043312 | 0.07796025 | 0.004912083
[5 empty] | 0.03360927 | 0.08028051 | 0.003371232 |  | 0.03360927 | 0.08028051 | 0.003371232 | 0.0708133 | 0.0802657 | 0.004901294 | 0.1016609 | 0.07870987 | 0.004540919
[5 empty] | 0.03429989 | 0.08104509 | 0.003188811 |  | 0.03429989 | 0.08104509 | 0.003188811 | 0.06869257 | 0.08103013 | 0.004464835 | 0.1017555 | 0.07945948 | 0.004136097
[5 empty] | 0.03283863 | 0.08180966 | 0.002988319 |  | 0.03283863 | 0.08180966 | 0.002988319 | 0.07105668 | 0.08179457 | 0.00408492 | 0.1034398 | 0.0802091 | 0.003856567
[5 empty] | 0.03285052 | 0.08257424 | 0.002772378 |  | 0.03285052 | 0.08257424 | 0.002772378 | 0.06851675 | 0.082559 | 0.003729241 | 0.106392 | 0.08095872 | 0.003484775
[5 empty] | 0.03315434 | 0.08333882 | 0.002567893 |  | 0.03315434 | 0.08333882 | 0.002567893 | 0.07107166 | 0.08332344 | 0.00336297 | 0.1040716 | 0.08170834 | 0.003235194
[5 empty] | 0.03307364 | 0.08410339 | 0.002419699 |  | 0.03307364 | 0.08410339 | 0.002419699 | 0.06976049 | 0.08408787 | 0.003080761 | 0.1021439 | 0.08245795 | 0.003013548
[5 empty] | 0.03271795 | 0.08486797 | 0.002261848 |  | 0.03271795 | 0.08486797 | 0.002261848 | 0.06969962 | 0.08485231 | 0.002863049 | 0.1040303 | 0.08320757 | 0.002807336
[5 empty] | 0.03309603 | 0.08563254 | 0.002125153 |  | 0.03309603 | 0.08563254 | 0.002125153 | 0.0696161 | 0.08561674 | 0.002709194 | 0.1034133 | 0.08395719 | 0.002582008
[5 empty] | 0.03267482 | 0.08639712 | 0.001992345 |  | 0.03267482 | 0.08639712 | 0.001992345 | 0.06975113 | 0.08638118 | 0.002630884 | 0.101146 | 0.08470681 | 0.002494572
[5 empty] | 0.0332277 | 0.0871617 | 0.001899033 |  | 0.0332277 | 0.0871617 | 0.001899033 | 0.06953557 | 0.08714561 | 0.002560587 | 0.09902798 | 0.08545643 | 0.002398733
[5 empty] | 0.03300763 | 0.08792627 | 0.001833028 |  | 0.03300763 | 0.08792627 | 0.001833028 | 0.07039474 | 0.08791005 | 0.002603968 | 0.0984304 | 0.08620604 | 0.002341969
[5 empty] | 0.03351925 | 0.08869085 | 0.001763302 |  | 0.03351925 | 0.08869085 | 0.001763302 | 0.06672231 | 0.08867448 | 0.002607708 | 0.1007062 | 0.08695566 | 0.002341821
[5 empty] | 0.03216475 | 0.08945543 | 0.001740962 |  | 0.03216475 | 0.08945543 | 0.001740962 | 0.06883285 | 0.08943892 | 0.002618239 | 0.1001044 | 0.08770528 | 0.00236999
[5 empty] | 0.03250431 | 0.09022 | 0.001708154 |  | 0.03250431 | 0.09022 | 0.001708154 | 0.06895045 | 0.09020335 | 0.002618083 | 0.1029768 | 0.0884549 | 0.002376149
[5 empty] | 0.03298304 | 0.09098458 | 0.001707095 |  | 0.03298304 | 0.09098458 | 0.001707095 | 0.0655165 | 0.09096779 | 0.002654512 | 0.09724049 | 0.08920451 | 0.002393469
[5 empty] | 0.03270398 | 0.09174916 | 0.001728235 |  | 0.03270398 | 0.09174916 | 0.001728235 | 0.06706832 | 0.09173222 | 0.002653889 | 0.09774817 | 0.08995413 | 0.002380917
[5 empty] | 0.03236375 | 0.09251373 | 0.001724978 |  | 0.03236375 | 0.09251373 | 0.001724978 | 0.06694489 | 0.09249666 | 0.002715098 | 0.09631105 | 0.09070375 | 0.002430982
[5 empty] | 0.03292902 | 0.09327831 | 0.001738268 |  | 0.03292902 | 0.09327831 | 0.001738268 | 0.06712744 | 0.09326109 | 0.002731903 | 0.09987548 | 0.09145337 | 0.002464
[5 empty] | 0.03169966 | 0.09404288 | 0.001756137 |  | 0.03169966 | 0.09404288 | 0.001756137 | 0.06802735 | 0.09402553 | 0.002814854 | 0.09613616 | 0.09220299 | 0.002483233
[5 empty] | 0.03282688 | 0.09480746 | 0.001759498 |  | 0.03282688 | 0.09480746 | 0.001759498 | 0.06549563 | 0.09478996 | 0.002855971 | 0.09715197 | 0.0929526 | 0.00249221
[5 empty] | 0.03206371 | 0.09557204 | 0.001792672 |  | 0.03206371 | 0.09557204 | 0.001792672 | 0.06729248 | 0.0955544 | 0.00291174 | 0.09617203 | 0.09370222 | 0.002526748
[5 empty] | 0.03294449 | 0.09633661 | 0.001822136 |  | 0.03294449 | 0.09633661 | 0.001822136 | 0.064013 | 0.09631884 | 0.00297373 | 0.09809297 | 0.09445184 | 0.002551131
[5 empty] | 0.03274502 | 0.09710119 | 0.00183269 |  | 0.03274502 | 0.09710119 | 0.00183269 | 0.06496721 | 0.09708327 | 0.003007847 | 0.09726494 | 0.09520146 | 0.002625705
[5 empty] | 0.0319123 | 0.09786577 | 0.001885189 |  | 0.0319123 | 0.09786577 | 0.001885189 | 0.064773 | 0.09784771 | 0.003077487 | 0.09560283 | 0.09595107 | 0.002625607
[5 empty] | 0.03171913 | 0.09863034 | 0.001918 |  | 0.03171913 | 0.09863034 | 0.001918 | 0.06268977 | 0.09861214 | 0.003122574 | 0.09607837 | 0.09670069 | 0.002668724
[5 empty] | 0.03174609 | 0.09939492 | 0.001939543 |  | 0.03174609 | 0.09939492 | 0.001939543 | 0.06172053 | 0.09937658 | 0.003231144 | 0.09572307 | 0.09745031 | 0.002716416
[5 empty] | 0.03127317 | 0.1001595 | 0.001988016 |  | 0.03127317 | 0.1001595 | 0.001988016 | 0.06456788 | 0.100141 | 0.003262671 | 0.09564315 | 0.09819993 | 0.002762815
[5 empty] | 0.03178876 | 0.1009241 | 0.002040436 |  | 0.03178876 | 0.1009241 | 0.002040436 | 0.06219097 | 0.1009054 | 0.003387553 | 0.09144763 | 0.09894955 | 0.002844827
[5 empty] | 0.03147878 | 0.1016886 | 0.002077149 |  | 0.03147878 | 0.1016886 | 0.002077149 | 0.06279698 | 0.1016699 | 0.003477218 | 0.09278519 | 0.09969916 | 0.002875631
[5 empty] | 0.03222029 | 0.1024532 | 0.002103446 |  | 0.03222029 | 0.1024532 | 0.002103446 | 0.06204735 | 0.1024343 | 0.00350009 | 0.09029419 | 0.1004488 | 0.002923443
[5 empty] | 0.03182902 | 0.1032178 | 0.002159364 |  | 0.03182902 | 0.1032178 | 0.002159364 | 0.06022681 | 0.1031988 | 0.003638743 | 0.09103006 | 0.1011984 | 0.003032306
[5 empty] | 0.03156907 | 0.1039824 | 0.002219278 |  | 0.03156907 | 0.1039824 | 0.002219278 | 0.060489 | 0.1039632 | 0.003689349 | 0.08887665 | 0.101948 | 0.003036083
[5 empty] | 0.03137534 | 0.104747 | 0.002229867 |  | 0.03137534 | 0.104747 | 0.002229867 | 0.06042192 | 0.1047276 | 0.00381894 | 0.0934511 | 0.1026976 | 0.003111758
[5 empty] | 0.03027483 | 0.1055115 | 0.002305386 |  | 0.03027483 | 0.1055115 | 0.002305386 | 0.05840958 | 0.1054921 | 0.00387202 | 0.08949471 | 0.1034473 | 0.003162087
[5 empty] | 0.03173745 | 0.1062761 | 0.002373323 |  | 0.03173745 | 0.1062761 | 0.002373323 | 0.05971414 | 0.1062565 | 0.004007531 | 0.09038964 | 0.1041969 | 0.00322011
[5 empty] | 0.03013212 | 0.1070407 | 0.002400267 |  | 0.03013212 | 0.1070407 | 0.002400267 | 0.05855523 | 0.1070209 | 0.00409865 | 0.09150706 | 0.1049465 | 0.003283776
[5 empty] | 0.03019689 | 0.1078053 | 0.002455693 |  | 0.03019689 | 0.1078053 | 0.002455693 | 0.05831705 | 0.1077854 | 0.004180653 | 0.08570268 | 0.1056961 | 0.003369441
[5 empty] | 0.03121614 | 0.1085698 | 0.002522248 |  | 0.03121614 | 0.1085698 | 0.002522248 | 0.0569906 | 0.1085498 | 0.004273148 | 0.08771901 | 0.1064457 | 0.003456515
[5 empty] | 0.03116313 | 0.1093344 | 0.002583556 |  | 0.03116313 | 0.1093344 | 0.002583556 | 0.05831906 | 0.1093142 | 0.004403771 | 0.08820522 | 0.1071953 | 0.003518543
[5 empty] | 0.03122573 | 0.110099 | 0.00262967 |  | 0.03122573 | 0.110099 | 0.00262967 | 0.0601884 | 0.1100787 | 0.004501973 | 0.08652745 | 0.107945 | 0.003588938
[5 empty] | 0.03077615 | 0.1108636 | 0.002649587 |  | 0.03077615 | 0.1108636 | 0.002649587 | 0.05989191 | 0.1108431 | 0.00461558 | 0.08718032 | 0.1086946 | 0.003666926
[5 empty] | 0.03114281 | 0.1116281 | 0.002707189 |  | 0.03114281 | 0.1116281 | 0.002707189 | 0.05764685 | 0.1116075 | 0.004714987 | 0.08894715 | 0.1094442 | 0.003719351
[5 empty] | 0.03095009 | 0.1123927 | 0.002758289 |  | 0.03095009 | 0.1123927 | 0.002758289 | 0.05734762 | 0.112372 | 0.004789442 | 0.08411488 | 0.1101938 | 0.003786611
[5 empty] | 0.03046465 | 0.1131573 | 0.002838605 |  | 0.03046465 | 0.1131573 | 0.002838605 | 0.05888742 | 0.1131364 | 0.004902627 | 0.08993438 | 0.1109434 | 0.003885197
[5 empty] | 0.02991202 | 0.1139219 | 0.002898897 |  | 0.02991202 | 0.1139219 | 0.002898897 | 0.05568321 | 0.1139008 | 0.005005483 | 0.08939875 | 0.111693 | 0.003904148
[5 empty] | 0.02988552 | 0.1146864 | 0.002960547 |  | 0.02988552 | 0.1146864 | 0.002960547 | 0.05845303 | 0.1146653 | 0.005089516 | 0.08772847 | 0.1124427 | 0.004016969
[5 empty] | 0.0299407 | 0.115451 | 0.003013341 |  | 0.0299407 | 0.115451 | 0.003013341 | 0.05578016 | 0.1154297 | 0.005243368 | 0.08848996 | 0.1131923 | 0.00409851
[5 empty] | 0.03005197 | 0.1162156 | 0.003026392 |  | 0.03005197 | 0.1162156 | 0.003026392 | 0.05633646 | 0.1161942 | 0.005252924 | 0.08504884 | 0.1139419 | 0.004136324
[5 empty] | 0.03010727 | 0.1169802 | 0.003089642 |  | 0.03010727 | 0.1169802 | 0.003089642 | 0.05839091 | 0.1169586 | 0.005405243 | 0.0853427 | 0.1146915 | 0.004226731
[5 empty] | 0.02933957 | 0.1177447 | 0.003187208 |  | 0.02933957 | 0.1177447 | 0.003187208 | 0.05866071 | 0.117723 | 0.005561947 | 0.08415882 | 0.1154411 | 0.004334714
[5 empty] | 0.02953948 | 0.1185093 | 0.003254981 |  | 0.02953948 | 0.1185093 | 0.003254981 | 0.05729112 | 0.1184875 | 0.005607098 | 0.0880179 | 0.1161908 | 0.004423308
[5 empty] | 0.02901316 | 0.1192739 | 0.003329947 |  | 0.02901316 | 0.1192739 | 0.003329947 | 0.05928339 | 0.1192519 | 0.005720529 | 0.08737439 | 0.1169404 | 0.004495496
[5 empty] | 0.02936508 | 0.1200385 | 0.00335848 |  | 0.02936508 | 0.1200385 | 0.00335848 | 0.05561041 | 0.1200163 | 0.005912957 | 0.08908409 | 0.11769 | 0.004614492
[5 empty] | 0.02918288 | 0.1208031 | 0.003416308 |  | 0.02918288 | 0.1208031 | 0.003416308 | 0.05546531 | 0.1207808 | 0.006054697 | 0.08518573 | 0.1184396 | 0.004652096
[5 empty] | 0.03015604 | 0.1215676 | 0.003545529 |  | 0.03015604 | 0.1215676 | 0.003545529 | 0.0555693 | 0.1215452 | 0.006153492 | 0.08454757 | 0.1191892 | 0.004822031
[5 empty] | 0.02921026 | 0.1223322 | 0.003570887 |  | 0.02921026 | 0.1223322 | 0.003570887 | 0.05758254 | 0.1223096 | 0.006367214 | 0.08592547 | 0.1199388 | 0.004866596
[5 empty] | 0.02941935 | 0.1230968 | 0.003624713 |  | 0.02941935 | 0.1230968 | 0.003624713 | 0.05544546 | 0.1230741 | 0.006458195 | 0.08901619 | 0.1206885 | 0.004982818
[5 empty] | 0.02890535 | 0.1238614 | 0.003763307 |  | 0.02890535 | 0.1238614 | 0.003763307 | 0.05897378 | 0.1238385 | 0.006633327 | 0.08526106 | 0.1214381 | 0.005159498
[5 empty] | 0.02979831 | 0.1246259 | 0.00383198 |  | 0.02979831 | 0.1246259 | 0.00383198 | 0.05627657 | 0.1246029 | 0.006793756 | 0.08499839 | 0.1221877 | 0.005244257
[5 empty] | 0.02909519 | 0.1253905 | 0.003903251 |  | 0.02909519 | 0.1253905 | 0.003903251 | 0.05833171 | 0.1253674 | 0.007009623 | 0.08493861 | 0.1229373 | 0.005378464
[5 empty] | 0.02863147 | 0.1261551 | 0.003951667 |  | 0.02863147 | 0.1261551 | 0.003951667 | 0.05590448 | 0.1261318 | 0.007184093 | 0.08826808 | 0.1236869 | 0.005466326
[5 empty] | 0.02860487 | 0.1269197 | 0.004044792 |  | 0.02860487 | 0.1269197 | 0.004044792 | 0.05652796 | 0.1268962 | 0.007344311 | 0.08388466 | 0.1244366 | 0.005565871
[5 empty] | 0.02948199 | 0.1276842 | 0.004157148 |  | 0.02948199 | 0.1276842 | 0.004157148 | 0.05866651 | 0.1276607 | 0.007508264 | 0.08815511 | 0.1251862 | 0.005762401
[5 empty] | 0.0295194 | 0.1284488 | 0.004285576 |  | 0.0295194 | 0.1284488 | 0.004285576 | 0.05771308 | 0.1284251 | 0.007685043 | 0.08441322 | 0.1259358 | 0.005880875
[5 empty] | 0.02860794 | 0.1292134 | 0.004361135 |  | 0.02860794 | 0.1292134 | 0.004361135 | 0.05906336 | 0.1291895 | 0.007788146 | 0.08791437 | 0.1266854 | 0.005973613
[5 empty] | 0.02950113 | 0.129978 | 0.004391316 |  | 0.02950113 | 0.129978 | 0.004391316 | 0.05775744 | 0.129954 | 0.008095474 | 0.08642232 | 0.127435 | 0.006142212
[5 empty] | 0.02884502 | 0.1307425 | 0.004502887 |  | 0.02884502 | 0.1307425 | 0.004502887 | 0.05593285 | 0.1307184 | 0.00818712 | 0.08486526 | 0.1281846 | 0.006234281
[5 empty] | 0.02878276 | 0.1315071 | 0.004608637 |  | 0.02878276 | 0.1315071 | 0.004608637 | 0.05929672 | 0.1314829 | 0.008489358 | 0.08682829 | 0.1289343 | 0.006355252
[5 empty] | 0.02917125 | 0.1322717 | 0.004740576 |  | 0.02917125 | 0.1322717 | 0.004740576 | 0.05566693 | 0.1322473 | 0.008545092 | 0.0845713 | 0.1296839 | 0.006516808
[5 empty] | 0.02954429 | 0.1330363 | 0.004767801 |  | 0.02954429 | 0.1330363 | 0.004767801 | 0.05573142 | 0.1330117 | 0.008831863 | 0.08479523 | 0.1304335 | 0.006747067
[5 empty] | 0.02923178 | 0.1338009 | 0.004945073 |  | 0.02923178 | 0.1338009 | 0.004945073 | 0.05795453 | 0.1337762 | 0.009110058 | 0.0863604 | 0.1311831 | 0.006890374
[5 empty] | 0.02918838 | 0.1345654 | 0.005059453 |  | 0.02918838 | 0.1345654 | 0.005059453 | 0.05839305 | 0.1345406 | 0.009292412 | 0.08223387 | 0.1319327 | 0.00703246
[5 empty] | 0.0295397 | 0.13533 | 0.005073471 |  | 0.0295397 | 0.13533 | 0.005073471 | 0.05717144 | 0.135305 | 0.009446577 | 0.08477325 | 0.1326823 | 0.007226208
[5 empty] | 0.02843525 | 0.1360946 | 0.005181556 |  | 0.02843525 | 0.1360946 | 0.005181556 | 0.0594576 | 0.1360695 | 0.009743984 | 0.08319563 | 0.133432 | 0.007325728
[5 empty] | 0.0281826 | 0.1368592 | 0.005284942 |  | 0.0281826 | 0.1368592 | 0.005284942 | 0.05663832 | 0.1368339 | 0.009930348 | 0.08269124 | 0.1341816 | 0.007573828
[5 empty] | 0.02873327 | 0.1376237 | 0.005438219 |  | 0.02873327 | 0.1376237 | 0.005438219 | 0.05684949 | 0.1375983 | 0.01018744 | 0.08235598 | 0.1349312 | 0.007733789
[5 empty] | 0.02805822 | 0.1383883 | 0.005602646 |  | 0.02805822 | 0.1383883 | 0.005602646 | 0.05550425 | 0.1383628 | 0.01041184 | 0.08202245 | 0.1356808 | 0.007871607
[5 empty] | 0.02916035 | 0.1391529 | 0.005652865 |  | 0.02916035 | 0.1391529 | 0.005652865 | 0.05748023 | 0.1391272 | 0.01061477 | 0.08751388 | 0.1364304 | 0.008095521
[5 empty] | 0.02834644 | 0.1399175 | 0.005725786 |  | 0.02834644 | 0.1399175 | 0.005725786 | 0.0589169 | 0.1398916 | 0.01089335 | 0.08788604 | 0.1371801 | 0.008186427
[5 empty] | 0.02924547 | 0.140682 | 0.005871116 |  | 0.02924547 | 0.140682 | 0.005871116 | 0.05591188 | 0.1406561 | 0.0111214 | 0.08133337 | 0.1379297 | 0.008374877
[5 empty] | 0.02852859 | 0.1414466 | 0.006006503 |  | 0.02852859 | 0.1414466 | 0.006006503 | 0.05573007 | 0.1414205 | 0.01125093 | 0.08552367 | 0.1386793 | 0.008543941
[5 empty] | 0.02903688 | 0.1422112 | 0.006094409 |  | 0.02903688 | 0.1422112 | 0.006094409 | 0.05945112 | 0.1421849 | 0.01171244 | 0.08429514 | 0.1394289 | 0.008678191
[5 empty] | 0.02769584 | 0.1429758 | 0.006208197 |  | 0.02769584 | 0.1429758 | 0.006208197 | 0.05588633 | 0.1429494 | 0.01173485 | 0.08126199 | 0.1401785 | 0.00884838
[5 empty] | 0.0289822 | 0.1437403 | 0.006346127 |  | 0.0289822 | 0.1437403 | 0.006346127 | 0.05634899 | 0.1437138 | 0.0121944 | 0.08431921 | 0.1409281 | 0.009107641
[5 empty] | 0.02823997 | 0.1445049 | 0.00652898 |  | 0.02823997 | 0.1445049 | 0.00652898 | 0.05926171 | 0.1444783 | 0.01239248 | 0.08329689 | 0.1416778 | 0.009340538
[5 empty] | 0.02904215 | 0.1452695 | 0.006574529 |  | 0.02904215 | 0.1452695 | 0.006574529 | 0.0586664 | 0.1452427 | 0.01269805 | 0.08635714 | 0.1424274 | 0.009572634
[5 empty] | 0.02854563 | 0.1460341 | 0.006744559 |  | 0.02854563 | 0.1460341 | 0.006744559 | 0.05636896 | 0.1460071 | 0.01293737 | 0.08386667 | 0.143177 | 0.009731061
[5 empty] | 0.02851245 | 0.1467986 | 0.006842729 |  | 0.02851245 | 0.1467986 | 0.006842729 | 0.05859789 | 0.1467716 | 0.01312442 | 0.0831508 | 0.1439266 | 0.009821986
[5 empty] | 0.02794084 | 0.1475632 | 0.006973339 |  | 0.02794084 | 0.1475632 | 0.006973339 | 0.05951928 | 0.147536 | 0.01349858 | 0.08243675 | 0.1446762 | 0.01006473
[5 empty] | 0.02862226 | 0.1483278 | 0.00710321 |  | 0.02862226 | 0.1483278 | 0.00710321 | 0.05595616 | 0.1483004 | 0.01377692 | 0.08249372 | 0.1454258 | 0.01022196
[5 empty] | 0.02885122 | 0.1490924 | 0.007216241 |  | 0.02885122 | 0.1490924 | 0.007216241 | 0.05577777 | 0.1490649 | 0.01400354 | 0.08365608 | 0.1461755 | 0.01047364
[5 empty] | 0.02816694 | 0.149857 | 0.007403039 |  | 0.02816694 | 0.149857 | 0.007403039 | 0.05765556 | 0.1498293 | 0.01410116 | 0.08572311 | 0.1469251 | 0.01067795
[5 empty] | 0.0275626 | 0.1506215 | 0.007488518 |  | 0.0275626 | 0.1506215 | 0.007488518 | 0.0590563 | 0.1505937 | 0.01450453 | 0.08565164 | 0.1476747 | 0.01087
[5 empty] | 0.02846794 | 0.1513861 | 0.007717412 |  | 0.02846794 | 0.1513861 | 0.007717412 | 0.05943998 | 0.1513582 | 0.01470954 | 0.08441156 | 0.1484243 | 0.01115968
[5 empty] | 0.02884324 | 0.1521507 | 0.00776389432 |  | 0.02884324 | 0.1521507 | 0.00776389432 | 0.05587812 | 0.1521226 | 0.01492138725 | 0.08183568 | 0.1491739 | 0.01121838861