## 1
Общество с ограниченной ответственностью "Инженерная геология" (ООО "ИнжГео") | [10 empty] | Общество с ограниченной ответственностью "Инженерная геология" (ООО "ИнжГео")
Юр. адрес: 117279, г. Москва, ул. Миклухо-Маклая, 36 а, этаж 5, пом. XXIII к. 76-84 | [10 empty] | Юр. адрес: 117279, г. Москва, ул. Миклухо-Маклая, 36 а, этаж 5, пом. XXIII к. 76-84 | [9 empty] | нагр |  |  | X0 | Y0 | R |  | нагр |  |  |  | X0 | Y0 | R | нагр |  |  |  | X0 | Y0 | R |  | нагр |  |  |  | X0 | Y0 | R
Телефон/факс +7 (495) 132-30-00, Адрес электронной почты inbox@inj-geo.ru | [10 empty] | Телефон/факс +7 (495) 132-30-00, Адрес электронной почты inbox@inj-geo.ru | [13 empty] | 0 | [7 empty] | 0 | [6 empty] | 0 | [7 empty] | 0
[21 empty] | девиатор | [6 empty] | девиатор | [6 empty] | девиатор | [7 empty] | девиатор
Испытательная лаборатория ООО «ИнжГео» | [10 empty] | Испытательная лаборатория ООО «ИнжГео» | [9 empty] | x0 | Угол | X | Y |  |  |  | x0 |  | Угол | X | Y |  |  | x0 |  | Угол | X | Y |  |  |  | x0 |  | Угол | X | Y
Адрес места осуществления деятельности лаборатории: г. Москва, просп. Вернадского, д. 51, стр. 1 | [10 empty] | Адрес места осуществления деятельности лаборатории: г. Москва, просп. Вернадского, д. 51, стр. 1 | [10 empty] | 0 | [7 empty] | 0 | [6 empty] | 0 | [7 empty] | 0
Телефон +7(910)4557682, E-mail: slg85@mail.ru | [10 empty] | Телефон +7(910)4557682, E-mail: slg85@mail.ru | [10 empty] | 5 | [7 empty] | 5 | [6 empty] | 5 | [7 empty] | 5
[22 empty] | 10 | [7 empty] | 10 | [6 empty] | 10 | [7 empty] | 10
Протокол испытаний № 13-63/41 от 09-12-2022 | [21 empty] | 15 | [7 empty] | 15 | [6 empty] | 15 | [7 empty] | 15
Наименование и адрес заказчика: Переход трубопровода через р. Енисей | [21 empty] | 20 | [7 empty] | 20 | [6 empty] | 20 | [7 empty] | 20
Наименование объекта: ООО Регионстрой | [21 empty] | 25 | [7 empty] | 25 | [6 empty] | 25 | [7 empty] | 25
Наименование используемого метода/методики: ГОСТ 12248.4-2020 | [21 empty] | 30 | [7 empty] | 30 | [6 empty] | 30 | [7 empty] | 30
Условия проведения испытания: температура окружающей среды (18 - 25)0С, влажность воздуха (40 - 75)% | [21 empty] | 35 | [7 empty] | 35 | [6 empty] | 35 | [7 empty] | 35
Дата получение объекта подлежащего испытаниям: 12-11-2022 | [21 empty] | 40 | [7 empty] | 40 | [6 empty] | 40 | [7 empty] | 40
Дата испытания: 25.10.2022-19.11.2041 | [21 empty] | 45 | [7 empty] | 45 | [6 empty] | 45 | [7 empty] | 45
Испытание грунтов методом трехосного сжатия | [10 empty] | Испытание грунтов методом трехосного сжатия | [10 empty] | 50 | [7 empty] | 50 | [6 empty] | 50 | [7 empty] | 50
Лабораторный номер: |  | 1076 | [5 empty] | We, % = | 0.473392464 |  | Лабораторный номер: | [6 empty] | We, % = |  |  |  | 55 | [7 empty] | 55 | [6 empty] | 55 | [7 empty] | 55
Номер скважины: |  | BH-007 | [5 empty] | ρ, г/см3 = |  |  | Номер скважины: | [6 empty] | ρ, г/см3 = |  |  |  | 60 | [7 empty] | 60 | [6 empty] | 60 | [7 empty] | 60
Глубина отбора, м: |  | 2.9 | [5 empty] | ρs, г/см3 = | 2.71 |  | Глубина отбора, м: | [6 empty] | ρs, г/см3 = |  |  |  | 65 | [7 empty] | 65 | [6 empty] | 65 | [7 empty] | 65
Наименование грунта: |  | Суглинок, после оттаивания текучий, легкий песчанистый | [5 empty] | e, д.е. = |  |  | Наименование грунта: | [6 empty] | e, д.е. = |  |  |  | 70 | [7 empty] | 70 | [6 empty] | 70 | [7 empty] | 70
Схема проведения опыта: |  | КД | [5 empty] | IL, д.е. = | 2.488 |  | Схема проведения опыта: | [6 empty] | IL, д.е. = |  |  |  | 75 | [7 empty] | 75 | [6 empty] | 75 | [7 empty] | 75
Результаты испытаний | [10 empty] | Результаты испытаний | [10 empty] | 80 | [7 empty] | 80 | [6 empty] | 80 | [7 empty] | 80
[22 empty] | 85 | [7 empty] | 85 | [6 empty] | 85 | [7 empty] | 85
[22 empty] | 90 | [7 empty] | 90 | [6 empty] | 90 | [7 empty] | 90
[22 empty] | 95 | [7 empty] | 95 | [6 empty] | 95 | [7 empty] | 95
[22 empty] | 100 | [7 empty] | 100 | [6 empty] | 100 | [7 empty] | 100
[22 empty] | 105 | [7 empty] | 105 | [6 empty] | 105 | [7 empty] | 105
[22 empty] | 110 | [7 empty] | 110 | [6 empty] | 110 | [7 empty] | 110
[22 empty] | 115 | [7 empty] | 115 | [6 empty] | 115 | [7 empty] | 115
[22 empty] | 120 | [7 empty] | 120 | [6 empty] | 120 | [7 empty] | 120
[22 empty] | 125 | [7 empty] | 125 | [6 empty] | 125 | [7 empty] | 125
[22 empty] | 130 | [7 empty] | 130 | [6 empty] | 130 | [7 empty] | 130
[22 empty] | 135 | [7 empty] | 135 | [6 empty] | 135 | [7 empty] | 135
[22 empty] | 140 | [7 empty] | 140 | [6 empty] | 140 | [7 empty] | 140
[22 empty] | 145 | [7 empty] | 145 | [6 empty] | 145 | [7 empty] | 145
[22 empty] | 150 | [7 empty] | 150 | [6 empty] | 150 | [7 empty] | 150
[22 empty] | 155 | [7 empty] | 155 | [6 empty] | 155 | [7 empty] | 155
[22 empty] | 160 | [7 empty] | 160 | [6 empty] | 160 | [7 empty] | 160
[22 empty] | 165 | [7 empty] | 165 | [6 empty] | 165 | [7 empty] | 165
[22 empty] | 170 | [7 empty] | 170 | [6 empty] | 170 | [7 empty] | 170
[22 empty] | 175 | [7 empty] | 175 | [6 empty] | 175 | [7 empty] | 175
[22 empty] | 180 | [7 empty] | 180 | [6 empty] | 180 | [7 empty] | 180
[13 empty] | Давление в камере, Мпа σ3 | Вертикальная нагрузка, Мпа σ1 | Поровое давление, Мпа u
[13 empty] | 0.05 | 0.08493633 | [5 empty] | 1 | [6 empty] | σ3,кПа | σ1,кПа | u, кПа |  |  |  | 4
[13 empty] | 0.15 | 0.2220252 | [27 empty] | δ3, Мпа | δ1-δ3, МПа | δ1, МПа | δ1, КПа
[13 empty] | 0.25 | 0.3591141 | [21 empty] | С, МПа:
φ, град:
E, Мпа
[27 empty] | x | 0
[27 empty] | y |  |  |  | С, кПа | φ,°
Эффективные значения угла внутреннего трения и удельного сцепления ϕ', С'
[13 empty] | ϕ', град. = | 9
[13 empty] | С', МПа = | 0.007
|  | K0, д.е. | 0.8435655 | Эффективное напряжение, Мпа: |  |  |  |  | 0.04217828
|  | Модуль деформации E0, МПа: |  | Точки нахождения модуля Е0, Мпа (полное напряжение): |  |  |  |  | 0.04217828 | 0.05038831
|  | Модуль деформации E50, МПа: |  | qmax Давление при разрушении образца, Мпа (девиатор): |  |  |  |  | 0.03493633
|  | Коэф. Поперечной деформации, ϑ: |  | 0,5 qmax, Мпа (девиатор): |  |  |  |  | 0.01746816
| Начальник исп. лаборатории: | [6 empty] | Семиколенова Л.Г. |  |  |  |  | Начальник исп. лаборатории: |  |  |  |  | Семиколенова Л.Г.
Лист 1 , всего листов 2 | [11 empty] | Лист 2 , всего листов 2
Частичное воспроизведение протокола испытаний без письменного разрешения ООО «ИнжГео» ЗАПРЕЩАЕТСЯ | [11 empty] | Частичное воспроизведение протокола испытаний без письменного разрешения ООО «ИнжГео» ЗАПРЕЩАЕТСЯ
E0 |  |  | E50 |  | Деформация |  |  |  | Первая прочность |  |  | Вторая прочность |  |  | Третья прочность |  |  |  | К Пуассона
devE0 | epsE0 |  | dev50 | epsE50 | dev | eps | ev |  | dev1 | eps1 | ev1 | dev1 | eps1 | ev2 | dev1 | eps1 | ev3 | Глины
0.008210037 | 0.0005473317 |  | 0.01746816 | 0.001746803 | 0 | 0 | 0 |  | 0 | 0 | 0 | 0.01620567 | 0.0003530621 | 0 | 0.02345953 | 0.0003127913 | 0 | < 0 | 0,20-0,30
[5 empty] | 0.008210037 | 0.0005473317 | -0.006154682 |  | 0.008210037 | 0.0005473317 | -0.006154682 | 0.02865213 | 0.0007465806 | -0.02391113 | 0.05455704 | 0.001091133 | -0.02921587 | 0-0,25 | 0,30-0,38
Секущая модуля Е0 |  |  | Линия Q max |  | 0.01746816 | 0.001746803 | -0.0498905 |  | 0.01746816 | 0.001746803 | -0.0498905 | 0.0360126 | 0.001176874 | -0.04953933 | 0.05698927 | 0.001540348 | -0.04657671 | 0,25< | 0,38-0,45
| 0 |  |  | 0 | 0.01781036 | 0.002320837 | -0.05395208 |  | 0.01781036 | 0.002320837 | -0.05395208 | 0.0382164 | 0.002239742 | -0.0502531 | 0.06157605 | 0.002310522 | -0.04568208 | Суглинки | 0,35-0,37
[5 empty] | 0.01971811 | 0.003094449 | -0.0533504 |  | 0.01971811 | 0.003094449 | -0.0533504 | 0.04129686 | 0.002986322 | -0.04997278 | 0.06217852 | 0.003080696 | -0.04605677 | Пески и супеси | 0,30-0,35
[5 empty] | 0.0203051 | 0.003868062 | -0.05384035 |  | 0.0203051 | 0.003868062 | -0.05384035 | 0.04169253 | 0.003732903 | -0.04904499 | 0.06790827 | 0.00385087 | -0.04612111
|  |  | Линия 0,5 Q max |  | 0.02213928 | 0.004641674 | -0.05356245 |  | 0.02213928 | 0.004641674 | -0.05356245 | 0.0456085 | 0.004479483 | -0.0489864 | 0.07037374 | 0.004621044 | -0.04494662
|  |  |  | 0 | 0.02255798 | 0.005415286 | -0.05300838 |  | 0.02255798 | 0.005415286 | -0.05300838 | 0.04862048 | 0.005226064 | -0.04872342 | 0.07555719 | 0.005391218 | -0.04537764
[5 empty] | 0.02407469 | 0.006188898 | -0.0526125 |  | 0.02407469 | 0.006188898 | -0.0526125 | 0.04884732 | 0.005972645 | -0.04842771 | 0.07828767 | 0.006161392 | -0.04424936
[5 empty] | 0.02342526 | 0.006962511 | -0.05202583 |  | 0.02342526 | 0.006962511 | -0.05202583 | 0.04981764 | 0.006719225 | -0.04820737 | 0.07826 | 0.006931566 | -0.04367052
[5 empty] | 0.02451029 | 0.007736123 | -0.05138025 |  | 0.02451029 | 0.007736123 | -0.05138025 | 0.0503723 | 0.007465806 | -0.04681226 | 0.0782504 | 0.007701741 | -0.04313827
[5 empty] | 0.02595009 | 0.008509735 | -0.05040194 |  | 0.02595009 | 0.008509735 | -0.05040194 | 0.05280198 | 0.008212386 | -0.04676509 | 0.08184445 | 0.008471915 | -0.04270897
Коэфф. Точки |  |  |  |  | 0.0257931 | 0.009283348 | -0.05018679 |  | 0.0257931 | 0.009283348 | -0.05018679 | 0.05431994 | 0.008958967 | -0.04599199 | 0.08536952 | 0.009242089 | -0.04211756
[5 empty] | 0.02662202 | 0.01005696 | -0.04879914 |  | 0.02662202 | 0.01005696 | -0.04879914 | 0.05285804 | 0.009705548 | -0.04493824 | 0.08493355 | 0.01001226 | -0.0420357
[5 empty] | 0.02787586 | 0.01083057 | -0.04869356 |  | 0.02787586 | 0.01083057 | -0.04869356 | 0.05368091 | 0.01045213 | -0.0444753 | 0.08982409 | 0.01078244 | -0.04081713
[5 empty] | 0.02707433 | 0.01160418 | -0.0480525 |  | 0.02707433 | 0.01160418 | -0.0480525 | 0.0545821 | 0.01119871 | -0.04302443 | 0.09092667 | 0.01155261 | -0.04047818
[5 empty] | 0.02755075 | 0.0123778 | -0.04710139 |  | 0.02755075 | 0.0123778 | -0.04710139 | 0.05773993 | 0.01194529 | -0.04215637 | 0.0880416 | 0.01232278 | -0.03937073
[5 empty] | 0.02904728 | 0.01315141 | -0.04564023 |  | 0.02904728 | 0.01315141 | -0.04564023 | 0.05837754 | 0.01269187 | -0.04196604 | 0.08899927 | 0.01309296 | -0.03897284
[5 empty] | 0.02867569 | 0.01392502 | -0.04465051 |  | 0.02867569 | 0.01392502 | -0.04465051 | 0.05841308 | 0.01343845 | -0.04049999 | 0.09401963 | 0.01386313 | -0.03812301
[5 empty] | 0.02906446 | 0.01469863 | -0.04388793 |  | 0.02906446 | 0.01469863 | -0.04388793 | 0.05728922 | 0.01418503 | -0.03993463 | 0.09645335 | 0.01463331 | -0.03683344
[5 empty] | 0.02902073 | 0.01547225 | -0.04266654 |  | 0.02902073 | 0.01547225 | -0.04266654 | 0.05953339 | 0.01493161 | -0.03883049 | 0.09619041 | 0.01540348 | -0.03656422
[5 empty] | 0.0293158 | 0.01624586 | -0.04164213 |  | 0.0293158 | 0.01624586 | -0.04164213 | 0.06103703 | 0.01567819 | -0.0378453 | 0.09191809 | 0.01617366 | -0.03512641
[5 empty] | 0.03050705 | 0.01701947 | -0.04078525 |  | 0.03050705 | 0.01701947 | -0.04078525 | 0.06065271 | 0.01642477 | -0.03700176 | 0.09795201 | 0.01694383 | -0.03462925
[5 empty] | 0.03048542 | 0.01779308 | -0.03972018 |  | 0.03048542 | 0.01779308 | -0.03972018 | 0.05974202 | 0.01717135 | -0.03646492 | 0.09876597 | 0.017714 | -0.03379332
[5 empty] | 0.03003093 | 0.0185667 | -0.03872018 |  | 0.03003093 | 0.0185667 | -0.03872018 | 0.05854207 | 0.01791793 | -0.03500203 | 0.09341359 | 0.01848418 | -0.03313991
[5 empty] | 0.02983552 | 0.01934031 | -0.03834485 |  | 0.02983552 | 0.01934031 | -0.03834485 | 0.05998346 | 0.01866451 | -0.03467105 | 0.09664831 | 0.01925435 | -0.03193883
[5 empty] | 0.03127388 | 0.02011392 | -0.03674649 |  | 0.03127388 | 0.02011392 | -0.03674649 | 0.05974755 | 0.0194111 | -0.03373235 | 0.09550214 | 0.02002453 | -0.03093561
[5 empty] | 0.03143019 | 0.02088753 | -0.03586204 |  | 0.03143019 | 0.02088753 | -0.03586204 | 0.06032427 | 0.02015768 | -0.03278374 | 0.09452278 | 0.0207947 | -0.03066591
[5 empty] | 0.03129463 | 0.02166114 | -0.03522873 |  | 0.03129463 | 0.02166114 | -0.03522873 | 0.06018297 | 0.02090426 | -0.03173083 | 0.09821197 | 0.02156487 | -0.02958468
[5 empty] | 0.03154919 | 0.02243476 | -0.03433864 |  | 0.03154919 | 0.02243476 | -0.03433864 | 0.06204716 | 0.02165084 | -0.0312867 | 0.09711568 | 0.02233505 | -0.02917243
[5 empty] | 0.03181102 | 0.02320837 | -0.03319487 |  | 0.03181102 | 0.02320837 | -0.03319487 | 0.06132499 | 0.02239742 | -0.03025862 | 0.0968118 | 0.02310522 | -0.0278183
[5 empty] | 0.03145194 | 0.02398198 | -0.03196995 |  | 0.03145194 | 0.02398198 | -0.03196995 | 0.06169948 | 0.023144 | -0.02920913 | 0.1015286 | 0.0238754 | -0.02740179
[5 empty] | 0.03168331 | 0.02475559 | -0.031275 |  | 0.03168331 | 0.02475559 | -0.031275 | 0.06324018 | 0.02389058 | -0.02828521 | 0.09722295 | 0.02464557 | -0.02620277
[5 empty] | 0.0316097 | 0.02552921 | -0.03001274 |  | 0.0316097 | 0.02552921 | -0.03001274 | 0.06198661 | 0.02463716 | -0.02756679 | 0.09801046 | 0.02541574 | -0.02526313
[5 empty] | 0.0313275 | 0.02630282 | -0.02856857 |  | 0.0313275 | 0.02630282 | -0.02856857 | 0.06326447 | 0.02538374 | -0.02652199 | 0.1018412 | 0.02618592 | -0.02409214
[5 empty] | 0.03273063 | 0.02707643 | -0.02711236 |  | 0.03273063 | 0.02707643 | -0.02711236 | 0.06182295 | 0.02613032 | -0.02531675 | 0.1044776 | 0.02695609 | -0.02295306
[5 empty] | 0.03275445 | 0.02785004 | -0.02605926 |  | 0.03275445 | 0.02785004 | -0.02605926 | 0.06401355 | 0.0268769 | -0.02401877 | 0.1048957 | 0.02772627 | -0.02173321
[5 empty] | 0.03270867 | 0.02862366 | -0.02447605 |  | 0.03270867 | 0.02862366 | -0.02447605 | 0.06532455 | 0.02762348 | -0.02300384 | 0.101539 | 0.02849644 | -0.02075136
[5 empty] | 0.03222988 | 0.02939727 | -0.02309431 |  | 0.03222988 | 0.02939727 | -0.02309431 | 0.06459046 | 0.02837006 | -0.02183644 | 0.1041186 | 0.02926661 | -0.0197074
[5 empty] | 0.03300986 | 0.03017088 | -0.02127725 |  | 0.03300986 | 0.03017088 | -0.02127725 | 0.06419171 | 0.02911664 | -0.02073681 | 0.1022142 | 0.03003679 | -0.01823425
[5 empty] | 0.03315113 | 0.03094449 | -0.01983732 |  | 0.03315113 | 0.03094449 | -0.01983732 | 0.06747254 | 0.02986322 | -0.0196315 | 0.1048854 | 0.03080696 | -0.01709614
[5 empty] | 0.03343805 | 0.0317181 | -0.01808317 |  | 0.03343805 | 0.0317181 | -0.01808317 | 0.06542126 | 0.0306098 | -0.01821828 | 0.1005532 | 0.03157714 | -0.01579147
[5 empty] | 0.03295772 | 0.03249172 | -0.01663297 |  | 0.03295772 | 0.03249172 | -0.01663297 | 0.06763934 | 0.03135638 | -0.01696743 | 0.1040561 | 0.03234731 | -0.01460597
[5 empty] | 0.03297077 | 0.03326533 | -0.01488849 |  | 0.03297077 | 0.03326533 | -0.01488849 | 0.06799352 | 0.03210296 | -0.01584217 | 0.106351 | 0.03311748 | -0.01312601
[5 empty] | 0.03296296 | 0.03403894 | -0.01333577 |  | 0.03296296 | 0.03403894 | -0.01333577 | 0.06688781 | 0.03284955 | -0.0144536 | 0.1013368 | 0.03388766 | -0.01187552
[5 empty] | 0.03325117 | 0.03481255 | -0.01164728 |  | 0.03325117 | 0.03481255 | -0.01164728 | 0.06522833 | 0.03359613 | -0.0131766 | 0.1071597 | 0.03465783 | -0.01057794
[5 empty] | 0.03424597 | 0.03558617 | -0.009951505 |  | 0.03424597 | 0.03558617 | -0.009951505 | 0.06590555 | 0.03434271 | -0.01193597 | 0.102683 | 0.03542801 | -0.009117368
[5 empty] | 0.03410966 | 0.03635978 | -0.008450385 |  | 0.03410966 | 0.03635978 | -0.008450385 | 0.0662282 | 0.03508929 | -0.01071749 | 0.1018839 | 0.03619818 | -0.007892374
[5 empty] | 0.03367527 | 0.03713339 | -0.006733643 |  | 0.03367527 | 0.03713339 | -0.006733643 | 0.06806997 | 0.03583587 | -0.009444273 | 0.1072618 | 0.03696835 | -0.006480728
[5 empty] | 0.03429198 | 0.037907 | -0.005190833 |  | 0.03429198 | 0.037907 | -0.005190833 | 0.06851087 | 0.03658245 | -0.008181028 | 0.1030957 | 0.03773853 | -0.005192973
[5 empty] | 0.03425056 | 0.03868062 | -0.003589536 |  | 0.03425056 | 0.03868062 | -0.003589536 | 0.06680245 | 0.03732903 | -0.006909474 | 0.1091726 | 0.0385087 | -0.003926784
[5 empty] | 0.03412023 | 0.03945423 | -0.002049596 |  | 0.03412023 | 0.03945423 | -0.002049596 | 0.07066161 | 0.03807561 | -0.005653169 | 0.1047285 | 0.03927888 | -0.002662089
[5 empty] | 0.03467495 | 0.04022784 | -0.0005427321 |  | 0.03467495 | 0.04022784 | -0.0005427321 | 0.07031471 | 0.03882219 | -0.004473166 | 0.107081 | 0.04004905 | -0.001435137
[5 empty] | 0.0348637 | 0.04100145 | 0.0009255376 |  | 0.0348637 | 0.04100145 | 0.0009255376 | 0.07144948 | 0.03956877 | -0.003257503 | 0.1052117 | 0.04081922 | -0.0002344384
[5 empty] | 0.03460092 | 0.04177506 | 0.002326607 |  | 0.03460092 | 0.04177506 | 0.002326607 | 0.06877984 | 0.04031535 | -0.002039071 | 0.104864 | 0.0415894 | 0.0009527317
[5 empty] | 0.03515139 | 0.04254868 | 0.003701304 |  | 0.03515139 | 0.04254868 | 0.003701304 | 0.07000724 | 0.04106193 | -0.0008694922 | 0.1091866 | 0.04235957 | 0.002085531
[5 empty] | 0.03500499 | 0.04332229 | 0.005031075 |  | 0.03500499 | 0.04332229 | 0.005031075 | 0.07041402 | 0.04180851 | 0.0002783436 | 0.1041306 | 0.04312975 | 0.0032089
[5 empty] | 0.03517446 | 0.0440959 | 0.00627735 |  | 0.03517446 | 0.0440959 | 0.00627735 | 0.07175888 | 0.04255509 | 0.001385414 | 0.1100788 | 0.04389992 | 0.004251796
[5 empty] | 0.03464512 | 0.04486951 | 0.007448409 |  | 0.03464512 | 0.04486951 | 0.007448409 | 0.07036436 | 0.04330167 | 0.002494575 | 0.1070336 | 0.0446701 | 0.005288893
[5 empty] | 0.03405049 | 0.04564313 | 0.008585093 |  | 0.03405049 | 0.04564313 | 0.008585093 | 0.06935484 | 0.04404825 | 0.003494585 | 0.1099546 | 0.04544027 | 0.006188558
[5 empty] | 0.03494084 | 0.04641674 | 0.009572106 |  | 0.03494084 | 0.04641674 | 0.009572106 | 0.07179895 | 0.04479483 | 0.004502741 | 0.1090666 | 0.04621044 | 0.007068284
[5 empty] | 0.03398733 | 0.04719035 | 0.01051638 |  | 0.03398733 | 0.04719035 | 0.01051638 | 0.06968718 | 0.04554142 | 0.005469694 | 0.1059063 | 0.04698062 | 0.007892032
[5 empty] | 0.03427404 | 0.04796396 | 0.011274 |  | 0.03427404 | 0.04796396 | 0.011274 | 0.06935262 | 0.046288 | 0.006365516 | 0.1109426 | 0.04775079 | 0.008765727
[5 empty] | 0.0356754 | 0.04873758 | 0.01207296 |  | 0.0356754 | 0.04873758 | 0.01207296 | 0.07095369 | 0.04703458 | 0.00725626 | 0.1097271 | 0.04852097 | 0.009314585
[5 empty] | 0.03493329 | 0.04951119 | 0.01274838 |  | 0.03493329 | 0.04951119 | 0.01274838 | 0.0701787 | 0.04778116 | 0.008180962 | 0.1108295 | 0.04929114 | 0.01008437
[5 empty] | 0.03460943 | 0.0502848 | 0.01312479 |  | 0.03460943 | 0.0502848 | 0.01312479 | 0.06932601 | 0.04852774 | 0.008927284 | 0.1114881 | 0.05006131 | 0.0106683
[5 empty] | 0.03445791 | 0.05105841 | 0.01346 |  | 0.03445791 | 0.05105841 | 0.01346 | 0.07218345 | 0.04927432 | 0.009561767 | 0.1113433 | 0.05083149 | 0.01103441
[5 empty] | 0.03420703 | 0.05183202 | 0.01383607 |  | 0.03420703 | 0.05183202 | 0.01383607 | 0.07199666 | 0.0500209 | 0.01025859 | 0.110538 | 0.05160166 | 0.011513
[5 empty] | 0.03493633 | 0.05260564 | 0.01397867 |  | 0.03493633 | 0.05260564 | 0.01397867 | 0.07113367 | 0.05076748 | 0.01080709 | 0.1084616 | 0.05237184 | 0.01177143
[5 empty] | 0.03412082 | 0.05337925 | 0.01387212 |  | 0.03412082 | 0.05337925 | 0.01387212 | 0.07254343 | 0.05151406 | 0.01128691 | 0.1091141 | 0.05314201 | 0.01189877
[5 empty] | 0.03517286 | 0.05415286 | 0.01396807 |  | 0.03517286 | 0.05415286 | 0.01396807 | 0.07358792 | 0.05226064 | 0.01193518 | 0.1081792 | 0.05391218 | 0.01199153
[5 empty] | 0.03430415 | 0.05492647 | 0.01384491 |  | 0.03430415 | 0.05492647 | 0.01384491 | 0.07016107 | 0.05300722 | 0.01212398 | 0.105916 | 0.05468236 | 0.01207931
[5 empty] | 0.03412221 | 0.05570009 | 0.01378324 |  | 0.03412221 | 0.05570009 | 0.01378324 | 0.07182629 | 0.0537538 | 0.01252195 | 0.1111111 | 0.05545253 | 0.01185356
[5 empty] | 0.03563758 | 0.0564737 | 0.01378386 |  | 0.03563758 | 0.0564737 | 0.01378386 | 0.07281446 | 0.05450038 | 0.01283086 | 0.1068153 | 0.05622271 | 0.01181787
[5 empty] | 0.03537675 | 0.05724731 | 0.0136231 |  | 0.03537675 | 0.05724731 | 0.0136231 | 0.0720252 | 0.05524696 | 0.0128619 | 0.1092958 | 0.05699288 | 0.01180361
[5 empty] | 0.03520816 | 0.05802092 | 0.01332158 |  | 0.03520816 | 0.05802092 | 0.01332158 | 0.07417827 | 0.05599354 | 0.01299595 | 0.1093962 | 0.05776305 | 0.01172768
[5 empty] | 0.0350554 | 0.05879454 | 0.01311762 |  | 0.0350554 | 0.05879454 | 0.01311762 | 0.07157888 | 0.05674012 | 0.01288302 | 0.1062921 | 0.05853323 | 0.01156006
[5 empty] | 0.03427329 | 0.05956815 | 0.01291164 |  | 0.03427329 | 0.05956815 | 0.01291164 | 0.07405433 | 0.0574867 | 0.0130629 | 0.1059789 | 0.0593034 | 0.01134696
[5 empty] | 0.03495867 | 0.06034176 | 0.01275346 |  | 0.03495867 | 0.06034176 | 0.01275346 | 0.07132571 | 0.05823329 | 0.01288578 | 0.1082399 | 0.06007358 | 0.01107445
[5 empty] | 0.03478552 | 0.06111537 | 0.01253701 |  | 0.03478552 | 0.06111537 | 0.01253701 | 0.07396041 | 0.05897987 | 0.01282325 | 0.1098094 | 0.06084375 | 0.01093035
[5 empty] | 0.03428032 | 0.06188898 | 0.01204846 |  | 0.03428032 | 0.06188898 | 0.01204846 | 0.07063809 | 0.05972645 | 0.01266188 | 0.1116204 | 0.06161392 | 0.0106181
[5 empty] | 0.03472441 | 0.0626626 | 0.01174708 |  | 0.03472441 | 0.0626626 | 0.01174708 | 0.07207913 | 0.06047303 | 0.01257443 | 0.1066095 | 0.0623841 | 0.01048476
[5 empty] | 0.03442072 | 0.06343621 | 0.01157238 |  | 0.03442072 | 0.06343621 | 0.01157238 | 0.07289031 | 0.06121961 | 0.01231784 | 0.1075792 | 0.06315427 | 0.01018026
[5 empty] | 0.03469275 | 0.06420982 | 0.01120244 |  | 0.03469275 | 0.06420982 | 0.01120244 | 0.07189687 | 0.06196619 | 0.01206527 | 0.1066412 | 0.06392445 | 0.009848781
[5 empty] | 0.03425977 | 0.06498343 | 0.01091364 |  | 0.03425977 | 0.06498343 | 0.01091364 | 0.06992091 | 0.06271277 | 0.01200575 | 0.1060185 | 0.06469462 | 0.009566193
[5 empty] | 0.0340039 | 0.06575705 | 0.01047502 |  | 0.0340039 | 0.06575705 | 0.01047502 | 0.07062048 | 0.06345935 | 0.01157322 | 0.1071434 | 0.06546479 | 0.009244902
[5 empty] | 0.03510315 | 0.06653066 | 0.01007028 |  | 0.03510315 | 0.06653066 | 0.01007028 | 0.07129024 | 0.06420593 | 0.01154225 | 0.1097994 | 0.06623497 | 0.008993079
[5 empty] | 0.03463318 | 0.06730427 | 0.009783 |  | 0.03463318 | 0.06730427 | 0.009783 | 0.06982666 | 0.06495251 | 0.0112118 | 0.1094052 | 0.06700514 | 0.008609399
[5 empty] | 0.03423862 | 0.06807788 | 0.009456921 |  | 0.03423862 | 0.06807788 | 0.009456921 | 0.06984067 | 0.06569909 | 0.01082637 | 0.1075024 | 0.06777532 | 0.008318977
[5 empty] | 0.03454613 | 0.0688515 | 0.009097523 |  | 0.03454613 | 0.0688515 | 0.009097523 | 0.07015794 | 0.06644567 | 0.01063107 | 0.1084548 | 0.06854549 | 0.007971611
[5 empty] | 0.03388721 | 0.06962511 | 0.008574771 |  | 0.03388721 | 0.06962511 | 0.008574771 | 0.07217138 | 0.06719225 | 0.01027066 | 0.1082568 | 0.06931566 | 0.007675443
[5 empty] | 0.03514897 | 0.07039872 | 0.008278968 |  | 0.03514897 | 0.07039872 | 0.008278968 | 0.0729169 | 0.06793883 | 0.009849594 | 0.1070887 | 0.07008584 | 0.007297515
[5 empty] | 0.03491124 | 0.07117233 | 0.007844934 |  | 0.03491124 | 0.07117233 | 0.007844934 | 0.0701656 | 0.06868541 | 0.009634776 | 0.1049879 | 0.07085601 | 0.006869527
[5 empty] | 0.03522243 | 0.07194595 | 0.007435959 |  | 0.03522243 | 0.07194595 | 0.007435959 | 0.07125318 | 0.06943199 | 0.009172633 | 0.1057027 | 0.07162619 | 0.006560957
[5 empty] | 0.03484745 | 0.07271956 | 0.007049811 |  | 0.03484745 | 0.07271956 | 0.007049811 | 0.07264299 | 0.07017857 | 0.008969478 | 0.1054131 | 0.07239636 | 0.006227757
[5 empty] | 0.03469993 | 0.07349317 | 0.006764938 |  | 0.03469993 | 0.07349317 | 0.006764938 | 0.06884421 | 0.07092516 | 0.008553662 | 0.1050834 | 0.07316654 | 0.005831327
[5 empty] | 0.03392618 | 0.07426678 | 0.006389968 |  | 0.03392618 | 0.07426678 | 0.006389968 | 0.07178825 | 0.07167174 | 0.008249302 | 0.1036095 | 0.07393671 | 0.005559478
[5 empty] | 0.03506946 | 0.07504039 | 0.005958224 |  | 0.03506946 | 0.07504039 | 0.005958224 | 0.07098015 | 0.07241832 | 0.007825765 | 0.1053374 | 0.07470688 | 0.00522322
[5 empty] | 0.03484298 | 0.07581401 | 0.005566873 |  | 0.03484298 | 0.07581401 | 0.005566873 | 0.07054276 | 0.0731649 | 0.007438326 | 0.1030738 | 0.07547706 | 0.004875324
[5 empty] | 0.03405017 | 0.07658762 | 0.005308454 |  | 0.03405017 | 0.07658762 | 0.005308454 | 0.07144314 | 0.07391148 | 0.007058443 | 0.1069617 | 0.07624723 | 0.004583545
[5 empty] | 0.03393198 | 0.07736123 | 0.004950144 |  | 0.03393198 | 0.07736123 | 0.004950144 | 0.06954743 | 0.07465806 | 0.006798635 | 0.1036263 | 0.07701741 | 0.004295627
[5 empty] | 0.0335346 | 0.07813484 | 0.004650174 |  | 0.0335346 | 0.07813484 | 0.004650174 | 0.06940737 | 0.07540464 | 0.006377006 | 0.1041635 | 0.07778758 | 0.003991275
[5 empty] | 0.03429994 | 0.07890846 | 0.004271537 |  | 0.03429994 | 0.07890846 | 0.004271537 | 0.070383 | 0.07615122 | 0.006112965 | 0.1056201 | 0.07855775 | 0.003725549
[5 empty] | 0.03379971 | 0.07968207 | 0.004032771 |  | 0.03379971 | 0.07968207 | 0.004032771 | 0.06841586 | 0.0768978 | 0.005758496 | 0.1045532 | 0.07932793 | 0.003468442
[5 empty] | 0.03348427 | 0.08045568 | 0.003723658 |  | 0.03348427 | 0.08045568 | 0.003723658 | 0.06714973 | 0.07764438 | 0.005450625 | 0.1067828 | 0.0800981 | 0.003253118
[5 empty] | 0.03485191 | 0.08122929 | 0.003461832 |  | 0.03485191 | 0.08122929 | 0.003461832 | 0.0669116 | 0.07839096 | 0.00508883 | 0.1026644 | 0.08086828 | 0.00301316
[5 empty] | 0.03360877 | 0.08200291 | 0.00323283 |  | 0.03360877 | 0.08200291 | 0.00323283 | 0.06839918 | 0.07913754 | 0.004747033 | 0.1051363 | 0.08163845 | 0.002840068
[5 empty] | 0.03351815 | 0.08277652 | 0.003053145 |  | 0.03351815 | 0.08277652 | 0.003053145 | 0.06669112 | 0.07988412 | 0.004522613 | 0.1016575 | 0.08240862 | 0.002648002
[5 empty] | 0.0346961 | 0.08355013 | 0.002864815 |  | 0.0346961 | 0.08355013 | 0.002864815 | 0.07009353 | 0.0806307 | 0.004165695 | 0.1019664 | 0.0831788 | 0.002495127
[5 empty] | 0.03393101 | 0.08432374 | 0.002675242 |  | 0.03393101 | 0.08432374 | 0.002675242 | 0.06757549 | 0.08137728 | 0.003942072 | 0.1026272 | 0.08394897 | 0.002386834
[5 empty] | 0.03478662 | 0.08509735 | 0.002571852 |  | 0.03478662 | 0.08509735 | 0.002571852 | 0.06900581 | 0.08212386 | 0.003660077 | 0.1008843 | 0.08471915 | 0.002304568
[5 empty] | 0.03464997 | 0.08587097 | 0.002431876 |  | 0.03464997 | 0.08587097 | 0.002431876 | 0.0678184 | 0.08287044 | 0.003452043 | 0.1062742 | 0.08548932 | 0.002225797
[5 empty] | 0.03358977 | 0.08664458 | 0.002344268 |  | 0.03358977 | 0.08664458 | 0.002344268 | 0.0675023 | 0.08361702 | 0.003232924 | 0.1060122 | 0.08625949 | 0.002196121
[5 empty] | 0.03439959 | 0.08741819 | 0.002296997 |  | 0.03439959 | 0.08741819 | 0.002296997 | 0.06901228 | 0.08436361 | 0.003066787 | 0.09933065 | 0.08702967 | 0.002200751
[5 empty] | 0.03378291 | 0.0881918 | 0.002284662 |  | 0.03378291 | 0.0881918 | 0.002284662 | 0.06567399 | 0.08511019 | 0.002923979 | 0.09901037 | 0.08779984 | 0.002165888
[5 empty] | 0.03452328 | 0.08896542 | 0.002323229 |  | 0.03452328 | 0.08896542 | 0.002323229 | 0.06496749 | 0.08585677 | 0.002775797 | 0.09968359 | 0.08857002 | 0.002194321
[5 empty] | 0.03399735 | 0.08973903 | 0.00232126 |  | 0.03399735 | 0.08973903 | 0.00232126 | 0.06868639 | 0.08660335 | 0.002703853 | 0.1009977 | 0.08934019 | 0.002224855
[5 empty] | 0.03369833 | 0.09051264 | 0.002399879 |  | 0.03369833 | 0.09051264 | 0.002399879 | 0.06715469 | 0.08734993 | 0.002577595 | 0.1042528 | 0.09011036 | 0.002223665
[5 empty] | 0.03296852 | 0.09128625 | 0.002416971 |  | 0.03296852 | 0.09128625 | 0.002416971 | 0.06828892 | 0.08809651 | 0.002526894 | 0.1015455 | 0.09088054 | 0.002269448
[5 empty] | 0.03296101 | 0.09205987 | 0.002475793 |  | 0.03296101 | 0.09205987 | 0.002475793 | 0.06483547 | 0.08884309 | 0.002521805 | 0.09724454 | 0.09165071 | 0.002305682
[5 empty] | 0.03377313 | 0.09283348 | 0.00257633 |  | 0.03377313 | 0.09283348 | 0.00257633 | 0.06630439 | 0.08958967 | 0.0025229 | 0.09839819 | 0.09242089 | 0.00235348
[5 empty] | 0.03319668 | 0.09360709 | 0.002659986 |  | 0.03319668 | 0.09360709 | 0.002659986 | 0.06569269 | 0.09033625 | 0.002560103 | 0.1020157 | 0.09319106 | 0.002394384
[5 empty] | 0.03259898 | 0.0943807 | 0.002764072 |  | 0.03259898 | 0.0943807 | 0.002764072 | 0.06587739 | 0.09108283 | 0.002586312 | 0.1020791 | 0.09396123 | 0.002421159
[5 empty] | 0.03230375 | 0.09515431 | 0.002876112 |  | 0.03230375 | 0.09515431 | 0.002876112 | 0.06545784 | 0.09182941 | 0.002621616 | 0.09731149 | 0.09473141 | 0.002507682
[5 empty] | 0.03155422 | 0.09592793 | 0.002986813 |  | 0.03155422 | 0.09592793 | 0.002986813 | 0.06476127 | 0.09257599 | 0.002729711 | 0.0993756 | 0.09550158 | 0.00254457
[5 empty] | 0.03124968 | 0.09670154 | 0.003075247 |  | 0.03124968 | 0.09670154 | 0.003075247 | 0.0653807 | 0.09332257 | 0.002776732 | 0.09975269 | 0.09627176 | 0.002620483
[5 empty] | 0.03207455 | 0.09747515 | 0.003203976 |  | 0.03207455 | 0.09747515 | 0.003203976 | 0.06482462 | 0.09406915 | 0.002865894 | 0.09434882 | 0.09704193 | 0.00267483
[5 empty] | 0.03137273 | 0.09824876 | 0.003362452 |  | 0.03137273 | 0.09824876 | 0.003362452 | 0.06387155 | 0.09481573 | 0.002942612 | 0.09961088 | 0.0978121 | 0.002760977
[5 empty] | 0.03183203 | 0.09902238 | 0.00353219 |  | 0.03183203 | 0.09902238 | 0.00353219 | 0.06169187 | 0.09556231 | 0.003086917 | 0.09649765 | 0.09858228 | 0.002807986
[5 empty] | 0.03044828 | 0.09979599 | 0.003677566 |  | 0.03044828 | 0.09979599 | 0.003677566 | 0.06149585 | 0.09630889 | 0.003176232 | 0.09903298 | 0.09935245 | 0.002872434
[5 empty] | 0.03076725 | 0.1005696 | 0.003817967 |  | 0.03076725 | 0.1005696 | 0.003817967 | 0.06152864 | 0.09705548 | 0.003322563 | 0.09312328 | 0.1001226 | 0.002967665
[5 empty] | 0.03112582 | 0.1013432 | 0.003919891 |  | 0.03112582 | 0.1013432 | 0.003919891 | 0.06198286 | 0.09780206 | 0.00340632 | 0.09237458 | 0.1008928 | 0.003036905
[5 empty] | 0.03057136 | 0.1021168 | 0.004136837 |  | 0.03057136 | 0.1021168 | 0.004136837 | 0.06154185 | 0.09854864 | 0.003556407 | 0.09614678 | 0.101663 | 0.003135484
[5 empty] | 0.02999375 | 0.1028904 | 0.004279864 |  | 0.02999375 | 0.1028904 | 0.004279864 | 0.0616119 | 0.09929522 | 0.003707181 | 0.09398998 | 0.1024331 | 0.003164782
[5 empty] | 0.02957053 | 0.103664 | 0.004433167 |  | 0.02957053 | 0.103664 | 0.004433167 | 0.06342059 | 0.1000418 | 0.003882665 | 0.09603989 | 0.1032033 | 0.003254545
[5 empty] | 0.03028022 | 0.1044377 | 0.004584716 |  | 0.03028022 | 0.1044377 | 0.004584716 | 0.06227007 | 0.1007884 | 0.003974877 | 0.09362747 | 0.1039735 | 0.003390442
[5 empty] | 0.02921377 | 0.1052113 | 0.004762045 |  | 0.02921377 | 0.1052113 | 0.004762045 | 0.06007609 | 0.101535 | 0.004136406 | 0.09359728 | 0.1047437 | 0.00346432
[5 empty] | 0.02959818 | 0.1059849 | 0.004890128 |  | 0.02959818 | 0.1059849 | 0.004890128 | 0.05863655 | 0.1022815 | 0.004299969 | 0.09272209 | 0.1055138 | 0.003562533
[5 empty] | 0.0281342 | 0.1067585 | 0.005025691 |  | 0.0281342 | 0.1067585 | 0.005025691 | 0.05874959 | 0.1030281 | 0.004430762 | 0.09357291 | 0.106284 | 0.003619983
[5 empty] | 0.0281908 | 0.1075321 | 0.005175803 |  | 0.0281908 | 0.1075321 | 0.005175803 | 0.06160827 | 0.1037747 | 0.004590828 | 0.09204469 | 0.1070542 | 0.003684197
[5 empty] | 0.02878615 | 0.1083057 | 0.005363236 |  | 0.02878615 | 0.1083057 | 0.005363236 | 0.05860252 | 0.1045213 | 0.004805683 | 0.0886936 | 0.1078244 | 0.003774486
[5 empty] | 0.02895439 | 0.1090793 | 0.005521847 |  | 0.02895439 | 0.1090793 | 0.005521847 | 0.0574473 | 0.1052679 | 0.004931775 | 0.09123365 | 0.1085945 | 0.003903392
[5 empty] | 0.02892714 | 0.1098529 | 0.005606559 |  | 0.02892714 | 0.1098529 | 0.005606559 | 0.05914269 | 0.1060144 | 0.005049042 | 0.08881571 | 0.1093647 | 0.00396555
[5 empty] | 0.02849478 | 0.1106266 | 0.005747829 |  | 0.02849478 | 0.1106266 | 0.005747829 | 0.05864294 | 0.106761 | 0.005196318 | 0.09013471 | 0.1101349 | 0.004095578
[5 empty] | 0.0286822 | 0.1114002 | 0.00583803 |  | 0.0286822 | 0.1114002 | 0.00583803 | 0.05869374 | 0.1075076 | 0.005385226 | 0.08970771 | 0.1109051 | 0.004159071
[5 empty] | 0.02791541 | 0.1121738 | 0.006002815 |  | 0.02791541 | 0.1121738 | 0.006002815 | 0.05741722 | 0.1082542 | 0.005474966 | 0.08893416 | 0.1116752 | 0.00425283
[5 empty] | 0.02891769 | 0.1129474 | 0.006161663 |  | 0.02891769 | 0.1129474 | 0.006161663 | 0.0595534 | 0.1090008 | 0.005563332 | 0.09158137 | 0.1124454 | 0.004323335
[5 empty] | 0.02813764 | 0.113721 | 0.006256974 |  | 0.02813764 | 0.113721 | 0.006256974 | 0.05729659 | 0.1097473 | 0.005682404 | 0.08934202 | 0.1132156 | 0.004421225
[5 empty] | 0.02836678 | 0.1144946 | 0.006440343 |  | 0.02836678 | 0.1144946 | 0.006440343 | 0.05796147 | 0.1104939 | 0.005802398 | 0.08785186 | 0.1139858 | 0.004476872
[5 empty] | 0.02815935 | 0.1152682 | 0.006600874 |  | 0.02815935 | 0.1152682 | 0.006600874 | 0.05858522 | 0.1112405 | 0.005950833 | 0.08988795 | 0.1147559 | 0.004605569
[5 empty] | 0.02724323 | 0.1160418 | 0.006715705 |  | 0.02724323 | 0.1160418 | 0.006715705 | 0.0574188 | 0.1119871 | 0.006109366 | 0.0901609 | 0.1155261 | 0.004735282
[5 empty] | 0.02764628 | 0.1168155 | 0.006743951 |  | 0.02764628 | 0.1168155 | 0.006743951 | 0.05844018 | 0.1127337 | 0.006195716 | 0.08793011 | 0.1162963 | 0.004815145
[5 empty] | 0.02751214 | 0.1175891 | 0.006903801 |  | 0.02751214 | 0.1175891 | 0.006903801 | 0.05731919 | 0.1134802 | 0.006413152 | 0.09151907 | 0.1170665 | 0.004887285
[5 empty] | 0.02729333 | 0.1183627 | 0.007015769 |  | 0.02729333 | 0.1183627 | 0.007015769 | 0.05934033 | 0.1142268 | 0.006501252 | 0.08827828 | 0.1178366 | 0.005021397
[5 empty] | 0.0285771 | 0.1191363 | 0.007198732 |  | 0.0285771 | 0.1191363 | 0.007198732 | 0.05928265 | 0.1149734 | 0.006546633 | 0.08521175 | 0.1186068 | 0.005042538
[5 empty] | 0.02779971 | 0.1199099 | 0.007318799 |  | 0.02779971 | 0.1199099 | 0.007318799 | 0.0560274 | 0.11572 | 0.006781472 | 0.08781967 | 0.119377 | 0.005224084
[5 empty] | 0.02832178 | 0.1206835 | 0.007427655 |  | 0.02832178 | 0.1206835 | 0.007427655 | 0.05701235 | 0.1164666 | 0.006830644 | 0.08826717 | 0.1201472 | 0.005344704
[5 empty] | 0.02829267 | 0.1214571 | 0.007674472 |  | 0.02829267 | 0.1214571 | 0.007674472 | 0.05955444 | 0.1172132 | 0.007006167 | 0.08837854 | 0.1209173 | 0.00545774
[5 empty] | 0.02779873 | 0.1222307 | 0.007738532 |  | 0.02779873 | 0.1222307 | 0.007738532 | 0.05892181 | 0.1179597 | 0.007101945 | 0.08367551 | 0.1216875 | 0.005523293
[5 empty] | 0.02805869 | 0.1230044 | 0.007891108 |  | 0.02805869 | 0.1230044 | 0.007891108 | 0.05878895 | 0.1187063 | 0.007287117 | 0.08520665 | 0.1224577 | 0.005679903
[5 empty] | 0.02759039 | 0.123778 | 0.007987091 |  | 0.02759039 | 0.123778 | 0.007987091 | 0.05550731 | 0.1194529 | 0.007365346 | 0.0892602 | 0.1232278 | 0.005789708
[5 empty] | 0.02681348 | 0.1245516 | 0.008100934 |  | 0.02681348 | 0.1245516 | 0.008100934 | 0.05801042 | 0.1201995 | 0.007597388 | 0.08487404 | 0.123998 | 0.005886635
[5 empty] | 0.02668113 | 0.1253252 | 0.008319753 |  | 0.02668113 | 0.1253252 | 0.008319753 | 0.05846284 | 0.1209461 | 0.007616616 | 0.08593734 | 0.1247682 | 0.005943942
[5 empty] | 0.02678978 | 0.1260988 | 0.008468538 |  | 0.02678978 | 0.1260988 | 0.008468538 | 0.05879237 | 0.1216926 | 0.007740839 | 0.08612886 | 0.1255384 | 0.006144043
[5 empty] | 0.02800574 | 0.1268724 | 0.008581364 |  | 0.02800574 | 0.1268724 | 0.008581364 | 0.05614356 | 0.1224392 | 0.007920114 | 0.08679234 | 0.1263085 | 0.006210018
[5 empty] | 0.02680836 | 0.127646 | 0.008675585 |  | 0.02680836 | 0.127646 | 0.008675585 | 0.05631172 | 0.1231858 | 0.008115278 | 0.08752474 | 0.1270787 | 0.006428066
[5 empty] | 0.02773894 | 0.1284196 | 0.008878517 |  | 0.02773894 | 0.1284196 | 0.008878517 | 0.05664694 | 0.1239324 | 0.008245782 | 0.08226124 | 0.1278489 | 0.006451423
[5 empty] | 0.02709326 | 0.1291933 | 0.009046278 |  | 0.02709326 | 0.1291933 | 0.009046278 | 0.05535082 | 0.124679 | 0.008400902 | 0.08370453 | 0.1286191 | 0.006673012
[5 empty] | 0.02685845 | 0.1299669 | 0.009152477 |  | 0.02685845 | 0.1299669 | 0.009152477 | 0.05769397 | 0.1254255 | 0.008421517 | 0.08270607 | 0.1293892 | 0.006739742
[5 empty] | 0.02714204 | 0.1307405 | 0.00925997 |  | 0.02714204 | 0.1307405 | 0.00925997 | 0.05780663 | 0.1261721 | 0.008565659 | 0.08117685 | 0.1301594 | 0.006874869
[5 empty] | 0.02707907 | 0.1315141 | 0.009366016 |  | 0.02707907 | 0.1315141 | 0.009366016 | 0.05511305 | 0.1269187 | 0.00869314 | 0.08266147 | 0.1309296 | 0.007066243
[5 empty] | 0.02789652 | 0.1322877 | 0.009634795 |  | 0.02789652 | 0.1322877 | 0.009634795 | 0.05743891 | 0.1276653 | 0.008943738 | 0.08494989 | 0.1316998 | 0.007125902
[5 empty] | 0.02748053 | 0.1330613 | 0.009714104 |  | 0.02748053 | 0.1330613 | 0.009714104 | 0.05644313 | 0.1284119 | 0.009026763 | 0.08720616 | 0.1324699 | 0.007328727
[5 empty] | 0.02647231 | 0.1338349 | 0.009897273 |  | 0.02647231 | 0.1338349 | 0.009897273 | 0.05522309 | 0.1291584 | 0.009098543 | 0.08706091 | 0.1332401 | 0.007429813
[5 empty] | 0.02714558 | 0.1346085 | 0.0100572 |  | 0.02714558 | 0.1346085 | 0.0100572 | 0.05794448 | 0.129905 | 0.009244362 | 0.08478496 | 0.1340103 | 0.007655339
[5 empty] | 0.02727248 | 0.1353822 | 0.01020395 |  | 0.02727248 | 0.1353822 | 0.01020395 | 0.054255 | 0.1306516 | 0.009404254 | 0.08511621 | 0.1347805 | 0.007694083
[5 empty] | 0.02748499 | 0.1361558 | 0.01023424 |  | 0.02748499 | 0.1361558 | 0.01023424 | 0.05430001 | 0.1313982 | 0.009641267 | 0.08035276 | 0.1355506 | 0.007994084
[5 empty] | 0.02628205 | 0.1369294 | 0.01046591 |  | 0.02628205 | 0.1369294 | 0.01046591 | 0.05686076 | 0.1321448 | 0.009836932 | 0.08139421 | 0.1363208 | 0.008069446
[5 empty] | 0.02711239 | 0.137703 | 0.01064039 |  | 0.02711239 | 0.137703 | 0.01064039 | 0.05449932 | 0.1328913 | 0.009882424 | 0.0815737 | 0.137091 | 0.008183199
[5 empty] | 0.02680472 | 0.1384766 | 0.01065773 |  | 0.02680472 | 0.1384766 | 0.01065773 | 0.0567747 | 0.1336379 | 0.01010838 | 0.08461982 | 0.1378612 | 0.008360953
[5 empty] | 0.02690586 | 0.1392502 | 0.01088588 |  | 0.02690586 | 0.1392502 | 0.01088588 | 0.05693062 | 0.1343845 | 0.01019479 | 0.08583872 | 0.1386313 | 0.008517517
[5 empty] | 0.027477 | 0.1400238 | 0.01095508 |  | 0.027477 | 0.1400238 | 0.01095508 | 0.0552774 | 0.1351311 | 0.01031011 | 0.08277243 | 0.1394015 | 0.008617666
[5 empty] | 0.02681905 | 0.1407974 | 0.01123683 |  | 0.02681905 | 0.1407974 | 0.01123683 | 0.05531467 | 0.1358777 | 0.01042943 | 0.08297121 | 0.1401717 | 0.008826314
[5 empty] | 0.02659283 | 0.1415711 | 0.01141312 |  | 0.02659283 | 0.1415711 | 0.01141312 | 0.05615664 | 0.1366242 | 0.0107006 | 0.08161373 | 0.1409419 | 0.009074591
[5 empty] | 0.02758169 | 0.1423447 | 0.01135367 |  | 0.02758169 | 0.1423447 | 0.01135367 | 0.05393562 | 0.1373708 | 0.01068613 | 0.08401585 | 0.141712 | 0.009107538
[5 empty] | 0.02755727 | 0.1431183 | 0.01170573 |  | 0.02755727 | 0.1431183 | 0.01170573 | 0.05673607 | 0.1381174 | 0.01096601 | 0.08492801 | 0.1424822 | 0.009305625
[5 empty] | 0.02626681 | 0.1438919 | 0.01169466 |  | 0.02626681 | 0.1438919 | 0.01169466 | 0.05400647 | 0.138864 | 0.0111749 | 0.08026965 | 0.1432524 | 0.009441017
[5 empty] | 0.02674394 | 0.1446655 | 0.01199421 |  | 0.02674394 | 0.1446655 | 0.01199421 | 0.05387075 | 0.1396106 | 0.01117961 | 0.07883871 | 0.1440225 | 0.009737661
[5 empty] | 0.02644663 | 0.1454391 | 0.01203416 |  | 0.02644663 | 0.1454391 | 0.01203416 | 0.05482702 | 0.1403571 | 0.01130162 | 0.08162732 | 0.1447927 | 0.00977361
[5 empty] | 0.02638848 | 0.1462127 | 0.01232086 |  | 0.02638848 | 0.1462127 | 0.01232086 | 0.05541555 | 0.1411037 | 0.01155151 | 0.07828606 | 0.1455629 | 0.01003799
[5 empty] | 0.02736752 | 0.1469863 | 0.01232972 |  | 0.02736752 | 0.1469863 | 0.01232972 | 0.05695182 | 0.1418503 | 0.01171014 | 0.08082089 | 0.1463331 | 0.01011965
[5 empty] | 0.02725011 | 0.14776 | 0.01249824 |  | 0.02725011 | 0.14776 | 0.01249824 | 0.05557235 | 0.1425969 | 0.01178209 | 0.08475318 | 0.1471032 | 0.01043624
[5 empty] | 0.02699576 | 0.1485336 | 0.01258158 |  | 0.02699576 | 0.1485336 | 0.01258158 | 0.05509984 | 0.1433435 | 0.01194731 | 0.07865015 | 0.1478734 | 0.01054937
[5 empty] | 0.02617489 | 0.1493072 | 0.01280742 |  | 0.02617489 | 0.1493072 | 0.01280742 | 0.05469167 | 0.1440901 | 0.01208807 | 0.07855313 | 0.1486436 | 0.01072091
[5 empty] | 0.02671313 | 0.1500808 | 0.01309143 |  | 0.02671313 | 0.1500808 | 0.01309143 | 0.05432731 | 0.1448366 | 0.01218986 | 0.08257067 | 0.1494138 | 0.01100288
[5 empty] | 0.02681522 | 0.1508544 | 0.01318604 |  | 0.02681522 | 0.1508544 | 0.01318604 | 0.05710867 | 0.1455832 | 0.01243173 | 0.08119572 | 0.1501839 | 0.01099368
[5 empty] | 0.0260287 | 0.151628 | 0.01332496 |  | 0.0260287 | 0.151628 | 0.01332496 | 0.05601013 | 0.1463298 | 0.01273072 | 0.08423292 | 0.1509541 | 0.01125928
[5 empty] | 0.02637858 | 0.1524016 | 0.01336319 |  | 0.02637858 | 0.1524016 | 0.01336319 | 0.05505823 | 0.1470764 | 0.01264341 | 0.07810509 | 0.1517243 | 0.01143632
[5 empty] | 0.0264535 | 0.1531752 | 0.01347543 |  | 0.0264535 | 0.1531752 | 0.01347543 | 0.0554032 | 0.147823 | 0.01280403 | 0.08334249 | 0.1524945 | 0.01169383
[5 empty] | 0.02726591 | 0.1539489 | 0.0138295542 |  | 0.02726591 | 0.1539489 | 0.0138295542 | 0.05363533 | 0.1485695 | 0.01309105733 | 0.08352169 | 0.1532646 | 0.01173263028