## 1
Общество с ограниченной ответственностью "Инженерная геология" (ООО "ИнжГео")
Юр. адрес: 117279, г. Москва, ул. Миклухо-Маклая, 36 а, этаж 5, пом. XXIII к. 76-84
Телефон/факс +7 (495) 132-30-00, Адрес электронной почты inbox@inj-geo.ru
Испытательная лаборатория ООО «ИнжГео»
Адрес места осуществления деятельности лаборатории: г. Москва, просп. Вернадского, д. 51, стр. 1
Телефон +7(910)4557682, E-mail: slg85@mail.ru
Протокол испытаний № 13-63/22 от 20-11-2022
Наименование и адрес заказчика: ООО Регионстрой
Наименование объекта: Переход трубопровода через р. Енисей
Наименование используемого метода/методики: ГОСТ 12248.3-2020
Условия проведения испытания: температура окружающей среды (18 - 25)0С, влажность воздуха (40 - 75)%
Дата получение объекта подлежащего испытаниям: 24.10.2022
Дата испытания: 25.10.2022-19.11.2022
Испытание грунтов методом одноплоскостного среза
[6 empty] | Лабораторный номер: |  | 1057 |  |  |  | We, д.е. = | 0.406669122
[6 empty] | Номер скважины: |  | BH-001 |  |  |  | ρ, г/см3 = | 1.9
[6 empty] | Глубина отбора, м: |  | 1.7 |  |  |  | ρs, г/см3 = | 2.7
[6 empty] | Наименование грунта: |  | Суглинок, после оттаивания текучий, легкий песчанистый |  |  |  | e, д.е. = | 1.1
[6 empty] | Схема проведения опыта: |  | КД |  |  |  | IL, д.е. = | 1.082
Результаты испытаний
[7 empty] | Нормальное напряжение σ, МПа | Касательное напряжение t, МПа | tg ϕ | Угол внутреннего трения ϕ, град. | Удельное сцепление C, МПа
Эффективные значения угла внутреннего трения и удельного сцепления ϕ', С'
[7 empty] | ϕ', град. = | 20
[7 empty] | С', МПа = | 0.015
[7 empty] | Начальник исп. лаборатории: |  |  |  |  | Семиколенова Л.Г.
Лист 1 , всего листов 1
Частичное воспроизведение протокола испытаний без письменного разрешения ООО «ИнжГео» ЗАПРЕЩАЕТСЯ
второй график |  | первый график
dev | eps | sigma | dev1 | eps1 | dev2 | eps2 | dev3 | eps3
0 | 0 |  | 0 | 0 | 0 | 0 | 0 | 0
0.00220014 | 0.0330136 |  | 0.00220014 | 0.0330136 | 0.002323891 | 0.0330136 | 0.002344826 | 0.0330136
0.004383195 | 0.06602721 |  | 0.004383195 | 0.06602721 | 0.00441378 | 0.06602721 | 0.004768281 | 0.06602721
0.0065125 | 0.09904081 |  | 0.0065125 | 0.09904081 | 0.006708607 | 0.09904081 | 0.006940128 | 0.09904081
0.008661367 | 0.1320544 |  | 0.008661367 | 0.1320544 | 0.00912693 | 0.1320544 | 0.009519616 | 0.1320544
0.01067542 | 0.165068 |  | 0.01067542 | 0.165068 | 0.01103534 | 0.165068 | 0.01213196 | 0.165068
0.01257335 | 0.1980816 |  | 0.01257335 | 0.1980816 | 0.01335129 | 0.1980816 | 0.0140028 | 0.1980816
0.01434085 | 0.2310952 |  | 0.01434085 | 0.2310952 | 0.01603016 | 0.2310952 | 0.01658861 | 0.2310952
0.01553395 | 0.2641088 |  | 0.01553395 | 0.2641088 | 0.01762394 | 0.2641088 | 0.0185223 | 0.2641088
0.01741146 | 0.2971224 |  | 0.01741146 | 0.2971224 | 0.01985356 | 0.2971224 | 0.02111395 | 0.2971224
0.01839429 | 0.330136 |  | 0.01839429 | 0.330136 | 0.02277138 | 0.330136 | 0.02405799 | 0.330136
0.01952202 | 0.3631496 |  | 0.01952202 | 0.3631496 | 0.02410485 | 0.3631496 | 0.02573663 | 0.3631496
0.02039459 | 0.3961632 |  | 0.02039459 | 0.3961632 | 0.02646285 | 0.3961632 | 0.02845929 | 0.3961632
0.02107333 | 0.4291768 |  | 0.02107333 | 0.4291768 | 0.02977893 | 0.4291768 | 0.03151021 | 0.4291768
0.02176294 | 0.4621904 |  | 0.02176294 | 0.4621904 | 0.03233911 | 0.4621904 | 0.03384306 | 0.4621904
0.02206591 | 0.4952041 |  | 0.02206591 | 0.4952041 | 0.03371876 | 0.4952041 | 0.03735379 | 0.4952041
0.02326525 | 0.5282177 |  | 0.02326525 | 0.5282177 | 0.0362158 | 0.5282177 | 0.03927945 | 0.5282177
0.02334321 | 0.5612313 |  | 0.02334321 | 0.5612313 | 0.03821492 | 0.5612313 | 0.04341022 | 0.5612313
0.02434701 | 0.5942449 |  | 0.02434701 | 0.5942449 | 0.04252413 | 0.5942449 | 0.04489387 | 0.5942449
0.02439227 | 0.6272585 |  | 0.02439227 | 0.6272585 | 0.04247372 | 0.6272585 | 0.04918691 | 0.6272585
0.02521996 | 0.6602721 |  | 0.02521996 | 0.6602721 | 0.04473615 | 0.6602721 | 0.05147677 | 0.6602721
0.02530956 | 0.6932857 |  | 0.02530956 | 0.6932857 | 0.04770917 | 0.6932857 | 0.0536231 | 0.6932857
0.0262748 | 0.7262993 |  | 0.0262748 | 0.7262993 | 0.04981535 | 0.7262993 | 0.05470653 | 0.7262993
0.02618944 | 0.7593129 |  | 0.02618944 | 0.7593129 | 0.05246497 | 0.7593129 | 0.05527389 | 0.7593129
0.02644806 | 0.7923265 |  | 0.02644806 | 0.7923265 | 0.05284358 | 0.7923265 | 0.05891286 | 0.7923265
0.02811253 | 0.8253401 |  | 0.02811253 | 0.8253401 | 0.05595051 | 0.8253401 | 0.05792074 | 0.8253401
0.02887976 | 0.8583537 |  | 0.02887976 | 0.8583537 | 0.05859283 | 0.8583537 | 0.06029305 | 0.8583537
0.02856094 | 0.8913673 |  | 0.02856094 | 0.8913673 | 0.05727399 | 0.8913673 | 0.06395736 | 0.8913673
0.03075574 | 0.9243809 |  | 0.03075574 | 0.9243809 | 0.06165471 | 0.9243809 | 0.06224968 | 0.9243809
0.03083459 | 0.9573945 |  | 0.03083459 | 0.9573945 | 0.06139011 | 0.9573945 | 0.06564385 | 0.9573945
0.0321398 | 0.9904081 |  | 0.0321398 | 0.9904081 | 0.06504322 | 0.9904081 | 0.0656849 | 0.9904081
0.03206118 | 1.023422 |  | 0.03206118 | 1.023422 | 0.06685076 | 1.023422 | 0.06485972 | 1.023422
0.03378004 | 1.056435 |  | 0.03378004 | 1.056435 | 0.06821891 | 1.056435 | 0.06761578 | 1.056435
0.03445069 | 1.089449 |  | 0.03445069 | 1.089449 | 0.06923837 | 1.089449 | 0.07027477 | 1.089449
0.03554294 | 1.122463 |  | 0.03554294 | 1.122463 | 0.06923384 | 1.122463 | 0.07138862 | 1.122463
0.03657452 | 1.155476 |  | 0.03657452 | 1.155476 | 0.07236698 | 1.155476 | 0.07247818 | 1.155476
0.03693462 | 1.18849 |  | 0.03693462 | 1.18849 | 0.07471551 | 1.18849 | 0.07089012 | 1.18849
0.03765949 | 1.221503 |  | 0.03765949 | 1.221503 | 0.07545671 | 1.221503 | 0.07198544 | 1.221503
0.03860315 | 1.254517 |  | 0.03860315 | 1.254517 | 0.07715133 | 1.254517 | 0.07371423 | 1.254517
0.03957224 | 1.287531 |  | 0.03957224 | 1.287531 | 0.07594729 | 1.287531 | 0.07552098 | 1.287531
0.04072876 | 1.320544 |  | 0.04072876 | 1.320544 | 0.07959554 | 1.320544 | 0.07532499 | 1.320544
0.04022822 | 1.353558 |  | 0.04022822 | 1.353558 | 0.07934945 | 1.353558 | 0.07636321 | 1.353558
0.04169108 | 1.386571 |  | 0.04169108 | 1.386571 | 0.0808153 | 1.386571 | 0.07525223 | 1.386571
0.04287005 | 1.419585 |  | 0.04287005 | 1.419585 | 0.08219064 | 1.419585 | 0.07493557 | 1.419585
0.04328603 | 1.452599 |  | 0.04328603 | 1.452599 | 0.08195603 | 1.452599 | 0.07871872 | 1.452599
0.04329322 | 1.485612 |  | 0.04329322 | 1.485612 | 0.0813208 | 1.485612 | 0.07877072 | 1.485612
0.04470513 | 1.518626 |  | 0.04470513 | 1.518626 | 0.08257331 | 1.518626 | 0.07890655 | 1.518626
0.04277137 | 1.551639 |  | 0.04277137 | 1.551639 | 0.08424049 | 1.551639 | 0.07988263 | 1.551639
0.04462002 | 1.584653 |  | 0.04462002 | 1.584653 | 0.08516942 | 1.584653 | 0.07944558 | 1.584653
0.04430684 | 1.617667 |  | 0.04430684 | 1.617667 | 0.08173788 | 1.617667 | 0.07689125 | 1.617667
0.04556051 | 1.65068 |  | 0.04556051 | 1.65068 | 0.08355567 | 1.65068 | 0.07985592 | 1.65068
0.04557291 | 1.683694 |  | 0.04557291 | 1.683694 | 0.08288927 | 1.683694 | 0.07768113 | 1.683694
0.04408236 | 1.716707 |  | 0.04408236 | 1.716707 | 0.08291609 | 1.716707 | 0.08008379 | 1.716707
0.0444708 | 1.749721 |  | 0.0444708 | 1.749721 | 0.08557316 | 1.749721 | 0.07853113 | 1.749721
0.04509481 | 1.782735 |  | 0.04509481 | 1.782735 | 0.08215314 | 1.782735 | 0.0806891 | 1.782735
0.04449543 | 1.815748 |  | 0.04449543 | 1.815748 | 0.08343381 | 1.815748 | 0.08033471 | 1.815748
0.04432642 | 1.848762 |  | 0.04432642 | 1.848762 | 0.08597131 | 1.848762 | 0.07961688 | 1.848762
0.04634881 | 1.881775 |  | 0.04634881 | 1.881775 | 0.08521648 | 1.881775 | 0.07954513 | 1.881775
0.0465774 | 1.914789 |  | 0.0465774 | 1.914789 | 0.08306773 | 1.914789 | 0.08117247 | 1.914789
0.04573239 | 1.947803 |  | 0.04573239 | 1.947803 | 0.08449558 | 1.947803 | 0.08302529 | 1.947803
0.04580883 | 1.980816 |  | 0.04580883 | 1.980816 | 0.08360506 | 1.980816 | 0.08341147 | 1.980816
0.04667533 | 2.01383 |  | 0.04667533 | 2.01383 | 0.08539609 | 2.01383 | 0.08029777 | 2.01383
0.04647327 | 2.046843 |  | 0.04647327 | 2.046843 | 0.08503305 | 2.046843 | 0.08082985 | 2.046843
0.04655399 | 2.079857 |  | 0.04655399 | 2.079857 | 0.08452908 | 2.079857 | 0.08190034 | 2.079857
0.04622541 | 2.112871 |  | 0.04622541 | 2.112871 | 0.08163366 | 2.112871 | 0.0794423 | 2.112871
0.04615256 | 2.145884 |  | 0.04615256 | 2.145884 | 0.08119419 | 2.145884 | 0.08125431 | 2.145884
0.04545225 | 2.178898 |  | 0.04545225 | 2.178898 | 0.08367885 | 2.178898 | 0.08189706 | 2.178898
0.04616974 | 2.211911 |  | 0.04616974 | 2.211911 | 0.07999183 | 2.211911 | 0.08339309 | 2.211911
0.04698039 | 2.244925 |  | 0.04698039 | 2.244925 | 0.08120819 | 2.244925 | 0.08049657 | 2.244925
0.04513872 | 2.277939 |  | 0.04513872 | 2.277939 | 0.08349352 | 2.277939 | 0.08301739 | 2.277939
0.04763662 | 2.310952 |  | 0.04763662 | 2.310952 | 0.0797458 | 2.310952 | 0.08015437 | 2.310952
0.04672992 | 2.343966 |  | 0.04672992 | 2.343966 | 0.08143955 | 2.343966 | 0.08102118 | 2.343966
0.04701602 | 2.376979 |  | 0.04701602 | 2.376979 | 0.08003816 | 2.376979 | 0.08295948 | 2.376979
0.04565093 | 2.409993 |  | 0.04565093 | 2.409993 | 0.07958818 | 2.409993 | 0.08067005 | 2.409993
0.04714931 | 2.443007 |  | 0.04714931 | 2.443007 | 0.08114923 | 2.443007 | 0.0822368 | 2.443007
0.04639702 | 2.47602 |  | 0.04639702 | 2.47602 | 0.08139709 | 2.47602 | 0.08279405 | 2.47602
0.04531916 | 2.509034 |  | 0.04531916 | 2.509034 | 0.07770365 | 2.509034 | 0.08046409 | 2.509034
0.04631463 | 2.542047 |  | 0.04631463 | 2.542047 | 0.07902393 | 2.542047 | 0.0851903 | 2.542047
0.04622271 | 2.575061 |  | 0.04622271 | 2.575061 | 0.07786228 | 2.575061 | 0.0804859 | 2.575061
0.04481797 | 2.608075 |  | 0.04481797 | 2.608075 | 0.08041662 | 2.608075 | 0.08156553 | 2.608075
0.04730591 | 2.641088 |  | 0.04730591 | 2.641088 | 0.07641648 | 2.641088 | 0.08002658 | 2.641088
0.04687237 | 2.674102 |  | 0.04687237 | 2.674102 | 0.07631256 | 2.674102 | 0.08400614 | 2.674102
0.04634169 | 2.707115 |  | 0.04634169 | 2.707115 | 0.07819067 | 2.707115 | 0.08380016 | 2.707115
0.04488166 | 2.740129 |  | 0.04488166 | 2.740129 | 0.07452713 | 2.740129 | 0.08051308 | 2.740129
0.04426333 | 2.773143 |  | 0.04426333 | 2.773143 | 0.07517184 | 2.773143 | 0.08063451 | 2.773143
0.04302228 | 2.806156 |  | 0.04302228 | 2.806156 | 0.07358424 | 2.806156 | 0.08202939 | 2.806156
0.04454371 | 2.83917 |  | 0.04454371 | 2.83917 | 0.07152637 | 2.83917 | 0.08041463 | 2.83917
0.04253321 | 2.872183 |  | 0.04253321 | 2.872183 | 0.07227857 | 2.872183 | 0.0783282 | 2.872183
0.04276671 | 2.905197 |  | 0.04276671 | 2.905197 | 0.07039521 | 2.905197 | 0.07542456 | 2.905197
0.04281832 | 2.938211 |  | 0.04281832 | 2.938211 | 0.06944588 | 2.938211 | 0.07803948 | 2.938211
0.04088351 | 2.971224 |  | 0.04088351 | 2.971224 | 0.0696356 | 2.971224 | 0.07632656 | 2.971224
0.04081412 | 3.004238 |  | 0.04081412 | 3.004238 | 0.0664051 | 3.004238 | 0.07612922 | 3.004238
0.03898894 | 3.037252 |  | 0.03898894 | 3.037252 | 0.06648841 | 3.037252 | 0.07248072 | 3.037252
0.03944055 | 3.070265 |  | 0.03944055 | 3.070265 | 0.06281719 | 3.070265 | 0.07398964 | 3.070265
0.03899043 | 3.103279 |  | 0.03899043 | 3.103279 | 0.06490145 | 3.103279 | 0.07153815 | 3.103279
0.03876311 | 3.136292 |  | 0.03876311 | 3.136292 | 0.06139093 | 3.136292 | 0.07207351 | 3.136292
0.03821843 | 3.169306 |  | 0.03821843 | 3.169306 | 0.0615759 | 3.169306 | 0.0707976 | 3.169306
0.03759084 | 3.20232 |  | 0.03759084 | 3.20232 | 0.0585911 | 3.20232 | 0.06849675 | 3.20232
0.03694747 | 3.235333 |  | 0.03694747 | 3.235333 | 0.05829617 | 3.235333 | 0.06923448 | 3.235333
0.03561666 | 3.268347 |  | 0.03561666 | 3.268347 | 0.05754912 | 3.268347 | 0.067883 | 3.268347
0.0361039 | 3.30136 |  | 0.0361039 | 3.30136 | 0.05597774 | 3.30136 | 0.06955484 | 3.30136
0.03390145 | 3.334374 |  | 0.03390145 | 3.334374 | 0.05660601 | 3.334374 | 0.06703537 | 3.334374
0.03455202 | 3.367388 |  | 0.03455202 | 3.367388 | 0.05443803 | 3.367388 | 0.06780077 | 3.367388
0.03267742 | 3.400401 |  | 0.03267742 | 3.400401 | 0.05414289 | 3.400401 | 0.0656644 | 3.400401
0.03368769 | 3.433415 |  | 0.03368769 | 3.433415 | 0.0550028 | 3.433415 | 0.06528747 | 3.433415
0.03264536 | 3.466428 |  | 0.03264536 | 3.466428 | 0.05410626 | 3.466428 | 0.06245517 | 3.466428
0.03297182 | 3.499442 |  | 0.03297182 | 3.499442 | 0.05202427 | 3.499442 | 0.06431377 | 3.499442
0.03125913 | 3.532456 |  | 0.03125913 | 3.532456 | 0.05297574 | 3.532456 | 0.06375982 | 3.532456
0.03243629 | 3.565469 |  | 0.03243629 | 3.565469 | 0.05163231 | 3.565469 | 0.06263035 | 3.565469
0.03159647 | 3.598483 |  | 0.03159647 | 3.598483 | 0.05180324 | 3.598483 | 0.06088074 | 3.598483
0.03036978 | 3.631496 |  | 0.03036978 | 3.631496 | 0.05056518 | 3.631496 | 0.06086215 | 3.631496
0.03081124 | 3.66451 |  | 0.03081124 | 3.66451 | 0.0517759 | 3.66451 | 0.05954818 | 3.66451
0.03123502 | 3.697524 |  | 0.03123502 | 3.697524 | 0.0519878 | 3.697524 | 0.05914363 | 3.697524
0.02968574 | 3.730537 |  | 0.02968574 | 3.730537 | 0.0519443 | 3.730537 | 0.05967189 | 3.730537
0.03055564 | 3.763551 |  | 0.03055564 | 3.763551 | 0.05037422 | 3.763551 | 0.05922928 | 3.763551
0.02950358 | 3.796564 |  | 0.02950358 | 3.796564 | 0.04904655 | 3.796564 | 0.05900958 | 3.796564
0.02990306 | 3.829578 |  | 0.02990306 | 3.829578 | 0.05162508 | 3.829578 | 0.05958273 | 3.829578
0.0300271 | 3.862592 |  | 0.0300271 | 3.862592 | 0.05019794 | 3.862592 | 0.05958543 | 3.862592
0.02894698 | 3.895605 |  | 0.02894698 | 3.895605 | 0.05133385 | 3.895605 | 0.05900507 | 3.895605
0.0282997 | 3.928619 |  | 0.0282997 | 3.928619 | 0.05023791 | 3.928619 | 0.05944451 | 3.928619
0.02892644 | 3.961632 |  | 0.02892644 | 3.961632 | 0.04979299 | 3.961632 | 0.05631142 | 3.961632
0.02862275 | 3.994646 |  | 0.02862275 | 3.994646 | 0.04842185 | 3.994646 | 0.05774537 | 3.994646
0.02771995 | 4.02766 |  | 0.02771995 | 4.02766 | 0.04892862 | 4.02766 | 0.05644213 | 4.02766
0.02732251 | 4.060673 |  | 0.02732251 | 4.060673 | 0.0499609 | 4.060673 | 0.05551787 | 4.060673
0.02822951 | 4.093687 |  | 0.02822951 | 4.093687 | 0.0486488 | 4.093687 | 0.05598489 | 4.093687
0.02698126 | 4.1267 |  | 0.02698126 | 4.1267 | 0.04909363 | 4.1267 | 0.05752642 | 4.1267
0.02672657 | 4.159714 |  | 0.02672657 | 4.159714 | 0.04889854 | 4.159714 | 0.05606588 | 4.159714
0.02656964 | 4.192728 |  | 0.02656964 | 4.192728 | 0.04836903 | 4.192728 | 0.0539415 | 4.192728
0.02730858 | 4.225741 |  | 0.02730858 | 4.225741 | 0.04701768 | 4.225741 | 0.05619022 | 4.225741
0.02711768 | 4.258755 |  | 0.02711768 | 4.258755 | 0.0483919 | 4.258755 | 0.05450271 | 4.258755
0.02628343 | 4.291768 |  | 0.02628343 | 4.291768 | 0.04782856 | 4.291768 | 0.05384912 | 4.291768
0.02632316 | 4.324782 |  | 0.02632316 | 4.324782 | 0.0484899 | 4.324782 | 0.05499891 | 4.324782
0.02621729 | 4.357796 |  | 0.02621729 | 4.357796 | 0.04844352 | 4.357796 | 0.05300842 | 4.357796
0.02605941 | 4.390809 |  | 0.02605941 | 4.390809 | 0.04878361 | 4.390809 | 0.05432997 | 4.390809
0.02558866 | 4.423823 |  | 0.02558866 | 4.423823 | 0.0469063 | 4.423823 | 0.05330423 | 4.423823
0.02540336 | 4.456836 |  | 0.02540336 | 4.456836 | 0.04875881 | 4.456836 | 0.05325114 | 4.456836
0.02525728 | 4.48985 |  | 0.02525728 | 4.48985 | 0.04814592 | 4.48985 | 0.05149743 | 4.48985
0.02536946 | 4.522864 |  | 0.02536946 | 4.522864 | 0.04591222 | 4.522864 | 0.05137377 | 4.522864
0.02436552 | 4.555877 |  | 0.02436552 | 4.555877 | 0.04816762 | 4.555877 | 0.05264768 | 4.555877
0.02547122 | 4.588891 |  | 0.02547122 | 4.588891 | 0.0461358 | 4.588891 | 0.05248648 | 4.588891
0.0242855 | 4.621904 |  | 0.0242855 | 4.621904 | 0.04628738 | 4.621904 | 0.04968667 | 4.621904
0.02410498 | 4.654918 |  | 0.02410498 | 4.654918 | 0.04512197 | 4.654918 | 0.04941816 | 4.654918
0.02501934 | 4.687932 |  | 0.02501934 | 4.687932 | 0.04727498 | 4.687932 | 0.05113984 | 4.687932
0.02495479 | 4.720945 |  | 0.02495479 | 4.720945 | 0.04570358 | 4.720945 | 0.05012252 | 4.720945
0.02391146 | 4.753959 |  | 0.02391146 | 4.753959 | 0.04699439 | 4.753959 | 0.04842887 | 4.753959
0.0242993 | 4.786972 |  | 0.0242993 | 4.786972 | 0.04666328 | 4.786972 | 0.04843838 | 4.786972
0.02395477 | 4.819986 |  | 0.02395477 | 4.819986 | 0.04615 | 4.819986 | 0.05036755 | 4.819986
0.02339244 | 4.853 |  | 0.02339244 | 4.853 | 0.04579955 | 4.853 | 0.04946034 | 4.853
0.02339088 | 4.886013 |  | 0.02339088 | 4.886013 | 0.04530926 | 4.886013 | 0.04744833 | 4.886013
0.02371148 | 4.919027 |  | 0.02371148 | 4.919027 | 0.04462771 | 4.919027 | 0.0480514 | 4.919027
0.024085 | 4.952041 |  | 0.024085 | 4.952041 | 0.04358035 | 4.952041 | 0.0478167 | 4.952041
0.02331499 | 4.985054 |  | 0.02331499 | 4.985054 | 0.04398736 | 4.985054 | 0.04795638 | 4.985054
0.02295672 | 5.018068 |  | 0.02295672 | 5.018068 | 0.04478976 | 5.018068 | 0.04617342 | 5.018068
0.02391802 | 5.051081 |  | 0.02391802 | 5.051081 | 0.04335567 | 5.051081 | 0.04577745 | 5.051081
0.02297443 | 5.084095 |  | 0.02297443 | 5.084095 | 0.04442194 | 5.084095 | 0.04642425 | 5.084095
0.02245226 | 5.117109 |  | 0.02245226 | 5.117109 | 0.04286198 | 5.117109 | 0.04553609 | 5.117109
0.02245527 | 5.150122 |  | 0.02245527 | 5.150122 | 0.04360064 | 5.150122 | 0.04664998 | 5.150122
0.02259963 | 5.183136 |  | 0.02259963 | 5.183136 | 0.0415017 | 5.183136 | 0.04530608 | 5.183136
0.02304894 | 5.216149 |  | 0.02304894 | 5.216149 | 0.04253622 | 5.216149 | 0.04540978 | 5.216149
0.02218485 | 5.249163 |  | 0.02218485 | 5.249163 | 0.04200794 | 5.249163 | 0.04425235 | 5.249163
0.0224504 | 5.282177 |  | 0.0224504 | 5.282177 | 0.04209406 | 5.282177 | 0.04469827 | 5.282177
0.02210347 | 5.31519 |  | 0.02210347 | 5.31519 | 0.04199467 | 5.31519 | 0.04450196 | 5.31519
0.02224761 | 5.348204 |  | 0.02224761 | 5.348204 | 0.04090792 | 5.348204 | 0.04434896 | 5.348204
0.02175541 | 5.381217 |  | 0.02175541 | 5.381217 | 0.04110784 | 5.381217 | 0.04449566 | 5.381217
0.02167185 | 5.414231 |  | 0.02167185 | 5.414231 | 0.04180433 | 5.414231 | 0.04286596 | 5.414231
0.02153278 | 5.447245 |  | 0.02153278 | 5.447245 | 0.04176996 | 5.447245 | 0.04288119 | 5.447245
0.02228914 | 5.480258 |  | 0.02228914 | 5.480258 | 0.04087662 | 5.480258 | 0.0417619 | 5.480258
0.0221395 | 5.513272 |  | 0.0221395 | 5.513272 | 0.04114333 | 5.513272 | 0.04215119 | 5.513272
0.02116748 | 5.546285 |  | 0.02116748 | 5.546285 | 0.03947557 | 5.546285 | 0.04293123 | 5.546285
0.02158671 | 5.579299 |  | 0.02158671 | 5.579299 | 0.04002265 | 5.579299 | 0.04299514 | 5.579299
0.02093906 | 5.612313 |  | 0.02093906 | 5.612313 | 0.03877528 | 5.612313 | 0.04269828 | 5.612313
0.02168958 | 5.645326 |  | 0.02168958 | 5.645326 | 0.0391363 | 5.645326 | 0.04212672 | 5.645326
0.02129874 | 5.67834 |  | 0.02129874 | 5.67834 | 0.03903182 | 5.67834 | 0.04138458 | 5.67834
0.02113099 | 5.711353 |  | 0.02113099 | 5.711353 | 0.0382243 | 5.711353 | 0.04074335 | 5.711353
0.02154275 | 5.744367 |  | 0.02154275 | 5.744367 | 0.0372384 | 5.744367 | 0.0402895 | 5.744367
0.02083604 | 5.777381 |  | 0.02083604 | 5.777381 | 0.03822774 | 5.777381 | 0.04108967 | 5.777381
0.02113628 | 5.810394 |  | 0.02113628 | 5.810394 | 0.03726678 | 5.810394 | 0.03865091 | 5.810394
0.02027513 | 5.843408 |  | 0.02027513 | 5.843408 | 0.03742718 | 5.843408 | 0.03923263 | 5.843408
0.02128061 | 5.876421 |  | 0.02128061 | 5.876421 | 0.03735945 | 5.876421 | 0.03992373 | 5.876421
0.02089172 | 5.909435 |  | 0.02089172 | 5.909435 | 0.03609777 | 5.909435 | 0.03991902 | 5.909435
0.02005905 | 5.942449 |  | 0.02005905 | 5.942449 | 0.03691859 | 5.942449 | 0.03802575 | 5.942449
0.0204665 | 5.975462 |  | 0.0204665 | 5.975462 | 0.03700054 | 5.975462 | 0.03750219 | 5.975462
0.02047529 | 6.008476 |  | 0.02047529 | 6.008476 | 0.03559664 | 6.008476 | 0.03865879 | 6.008476
0.02023049 | 6.041489 |  | 0.02023049 | 6.041489 | 0.03563872 | 6.041489 | 0.03873423 | 6.041489
0.02086432 | 6.074503 |  | 0.02086432 | 6.074503 | 0.03525495 | 6.074503 | 0.03710711 | 6.074503
0.02011369 | 6.107517 |  | 0.02011369 | 6.107517 | 0.03430114 | 6.107517 | 0.0366464 | 6.107517
0.02065066 | 6.14053 |  | 0.02065066 | 6.14053 | 0.03479956 | 6.14053 | 0.03634791 | 6.14053
0.0203158 | 6.173544 |  | 0.0203158 | 6.173544 | 0.03489875 | 6.173544 | 0.03682083 | 6.173544
0.01999967 | 6.206557 |  | 0.01999967 | 6.206557 | 0.03499574 | 6.206557 | 0.03630632 | 6.206557
0.0205669 | 6.239571 |  | 0.0205669 | 6.239571 | 0.03368162 | 6.239571 | 0.03623869 | 6.239571
0.02045565 | 6.272585 |  | 0.02045565 | 6.272585 | 0.03320096 | 6.272585 | 0.03575585 | 6.272585
0.01998172 | 6.305598 |  | 0.01998172 | 6.305598 | 0.03390123 | 6.305598 | 0.03629976 | 6.305598
0.02061256 | 6.338612 |  | 0.02061256 | 6.338612 | 0.03398314 | 6.338612 | 0.03533757 | 6.338612
0.01975523 | 6.371625 |  | 0.01975523 | 6.371625 | 0.03307773 | 6.371625 | 0.03514313 | 6.371625
0.02018538 | 6.404639 |  | 0.02018538 | 6.404639 | 0.03231104 | 6.404639 | 0.0346139 | 6.404639
0.02009731 | 6.437653 |  | 0.02009731 | 6.437653 | 0.03135552 | 6.437653 | 0.03523173 | 6.437653
0.01974481 | 6.470666 |  | 0.01974481 | 6.470666 | 0.03191859 | 6.470666 | 0.03475234 | 6.470666
0.02046359 | 6.50368 |  | 0.02046359 | 6.50368 | 0.03224198 | 6.50368 | 0.0339471 | 6.50368
0.01999307 | 6.536693 |  | 0.01999307 | 6.536693 | 0.03190318 | 6.536693 | 0.03326571 | 6.536693
0.01943872 | 6.569707 |  | 0.01943872 | 6.569707 | 0.03071932 | 6.569707 | 0.03311068 | 6.569707