## 1
Общество с ограниченной ответственностью "Инженерная геология" (ООО "ИнжГео") | [11 empty] | Общество с ограниченной ответственностью "Инженерная геология" (ООО "ИнжГео")
Юр. адрес: 117279, г. Москва, ул. Миклухо-Маклая, 36 а, этаж 5, пом. XXIII к. 76-84 | [11 empty] | Юр. адрес: 117279, г. Москва, ул. Миклухо-Маклая, 36 а, этаж 5, пом. XXIII к. 76-84 | [8 empty] | нагр |  |  | X0 | Y0 | R |  | нагр |  |  |  | X0 | Y0 | R | нагр |  |  |  | X0 | Y0 | R |  | нагр |  |  |  | X0 | Y0 | R
Телефон/факс +7 (495) 132-30-00, Адрес электронной почты inbox@inj-geo.ru | [11 empty] | Телефон/факс +7 (495) 132-30-00, Адрес электронной почты inbox@inj-geo.ru | [12 empty] | 0 | [7 empty] | 0 | [6 empty] | 0 | [7 empty] | 0
[21 empty] | девиатор | [6 empty] | девиатор | [6 empty] | девиатор | [7 empty] | девиатор
Испытательная лаборатория ООО «ИнжГео» | [11 empty] | Испытательная лаборатория ООО «ИнжГео» | [8 empty] | x0 | Угол | X | Y |  |  |  | x0 |  | Угол | X | Y |  |  | x0 |  | Угол | X | Y |  |  |  | x0 |  | Угол | X | Y
Адрес места осуществления деятельности лаборатории: г. Москва, просп. Вернадского, д. 51, стр. 1 | [11 empty] | Адрес места осуществления деятельности лаборатории: г. Москва, просп. Вернадского, д. 51, стр. 1 | [9 empty] | 0 | [7 empty] | 0 | [6 empty] | 0 | [7 empty] | 0
Телефон +7(910)4557682, E-mail: slg85@mail.ru | [11 empty] | Телефон +7(910)4557682, E-mail: slg85@mail.ru | [9 empty] | 5 | [7 empty] | 5 | [6 empty] | 5 | [7 empty] | 5
[22 empty] | 10 | [7 empty] | 10 | [6 empty] | 10 | [7 empty] | 10
[12 empty] | Протокол испытаний № 13-63/22 от 20-11-2022 | [9 empty] | 15 | [7 empty] | 15 | [6 empty] | 15 | [7 empty] | 15
[22 empty] | 20 | [7 empty] | 20 | [6 empty] | 20 | [7 empty] | 20
[12 empty] | Наименование и адрес заказчика: Переход трубопровода через р. Енисей | [9 empty] | 25 | [7 empty] | 25 | [6 empty] | 25 | [7 empty] | 25
[12 empty] | Наименование объекта: ООО Регионстрой | [9 empty] | 30 | [7 empty] | 30 | [6 empty] | 30 | [7 empty] | 30
Наименование используемого метода/методики: ГОСТ 12248.4-2020 | [11 empty] | Наименование используемого метода/методики: ГОСТ 12248.3-2020 | [9 empty] | 35 | [7 empty] | 35 | [6 empty] | 35 | [7 empty] | 35
Условия проведения испытания: температура окружающей среды (18 - 25)0С, влажность воздуха (40 - 75)% | [11 empty] | Условия проведения испытания: температура окружающей среды (18 - 25)0С, влажность воздуха (40 - 75)% | [9 empty] | 40 | [7 empty] | 40 | [6 empty] | 40 | [7 empty] | 40
[12 empty] | Дата получение объекта подлежащего испытаниям: 24.10.2022 | [9 empty] | 45 | [7 empty] | 45 | [6 empty] | 45 | [7 empty] | 45
[12 empty] | Дата испытания: 25.10.2022-19.11.2022 | [9 empty] | 50 | [7 empty] | 50 | [6 empty] | 50 | [7 empty] | 50
[22 empty] | 55 | [7 empty] | 55 | [6 empty] | 55 | [7 empty] | 55
Испытание грунтов методом трехосного сжатия | [11 empty] | Испытание грунтов методом трехосного сжатия | [9 empty] | 60 | [7 empty] | 60 | [6 empty] | 60 | [7 empty] | 60
[22 empty] | 65 | [7 empty] | 65 | [6 empty] | 65 | [7 empty] | 65
Лабораторный номер: | [6 empty] | We, д.е. = |  |  |  |  | Лабораторный номер: |  | 1057 |  |  |  | We, д.е. = | 0.406669122 |  |  | 70 | [7 empty] | 70 | [6 empty] | 70 | [7 empty] | 70
Номер скважины: | [6 empty] | ρ, г/см3 = |  |  |  |  | Номер скважины: |  | BH-001 |  |  |  | ρ, г/см3 = | 1.75 |  |  | 75 | [7 empty] | 75 | [6 empty] | 75 | [7 empty] | 75
Глубина отбора, м: | [6 empty] | ρs, г/см3 = |  |  |  |  | Глубина отбора, м: |  | 1.7 |  |  |  | ρs, г/см3 = | 2.7 |  |  | 80 | [7 empty] | 80 | [6 empty] | 80 | [7 empty] | 80
Наименование грунта: | [6 empty] | e, д.е. = |  |  |  |  | Наименование грунта: |  | Суглинок, после оттаивания текучий, легкий песчанистый |  |  |  | e, д.е. = | 1.17029 |  |  | 85 | [7 empty] | 85 | [6 empty] | 85 | [7 empty] | 85
Схема проведения опыта: | [6 empty] | IL, д.е. = |  |  |  |  | Схема проведения опыта: |  | КД |  |  |  | IL, д.е. = | 1.082 |  |  | 90 | [7 empty] | 90 | [6 empty] | 90 | [7 empty] | 90
[22 empty] | 95 | [7 empty] | 95 | [6 empty] | 95 | [7 empty] | 95
[22 empty] | 100 | [7 empty] | 100 | [6 empty] | 100 | [7 empty] | 100
Результаты испытаний | [11 empty] | Результаты испытаний | [9 empty] | 105 | [7 empty] | 105 | [6 empty] | 105 | [7 empty] | 105
[22 empty] | 110 | [7 empty] | 110 | [6 empty] | 110 | [7 empty] | 110
[22 empty] | 115 | [7 empty] | 115 | [6 empty] | 115 | [7 empty] | 115
[22 empty] | 120 | [7 empty] | 120 | [6 empty] | 120 | [7 empty] | 120
[22 empty] | 125 | [7 empty] | 125 | [6 empty] | 125 | [7 empty] | 125
[22 empty] | 130 | [7 empty] | 130 | [6 empty] | 130 | [7 empty] | 130
[22 empty] | 135 | [7 empty] | 135 | [6 empty] | 135 | [7 empty] | 135
[22 empty] | 140 | [7 empty] | 140 | [6 empty] | 140 | [7 empty] | 140
[22 empty] | 145 | [7 empty] | 145 | [6 empty] | 145 | [7 empty] | 145
[22 empty] | 150 | [7 empty] | 150 | [6 empty] | 150 | [7 empty] | 150
[22 empty] | 155 | [7 empty] | 155 | [6 empty] | 155 | [7 empty] | 155
[22 empty] | 160 | [7 empty] | 160 | [6 empty] | 160 | [7 empty] | 160
[22 empty] | 165 | [7 empty] | 165 | [6 empty] | 165 | [7 empty] | 165
[22 empty] | 170 | [7 empty] | 170 | [6 empty] | 170 | [7 empty] | 170
[22 empty] | 175 | [7 empty] | 175 | [6 empty] | 175 | [7 empty] | 175
[22 empty] | 180 | [7 empty] | 180 | [6 empty] | 180 | [7 empty] | 180
[13 empty] | Давление в камере, Мпа σ3 | Вертикальная нагрузка, Мпа σ1 | Поровое давление, Мпа u
[7 empty] | Коэфф. Точки | [5 empty] | 0.05 | 0.08493633 | [5 empty] | 1 | [6 empty] | σ3,кПа | σ1,кПа | u, кПа |  |  |  | 4
[13 empty] | 0.15 | 0.2220252 | [27 empty] | δ3, Мпа | δ1-δ3, МПа | δ1, МПа | δ1, КПа
|  |  | Модуль деформации, МПа: | [9 empty] | 0.25 | 0.3591141 | [21 empty] | С, МПа:
|  |  | Е0= | [32 empty] | φ, град:
|  |  | E50 = | [32 empty] | E, Мпа
|  |  | Коэф. Поперечной деформации, ϑ = | [9 empty] | Эффективные значения угла внутреннего трения и удельного сцепления ϕ', С' | [13 empty] | x | 0
[13 empty] | ϕ', град. = | 9 | [12 empty] | y |  |  |  | С, кПа | φ,°
[13 empty] | С', МПа = | 0.007
| Исполнитель: | [6 empty] | Морозов Д.С. |  |  |  |  | Исполнитель: |  |  |  |  | Морозов Д.С.
| Начальник исп. лаборатории: | [6 empty] | Семиколенова Л.Г. |  |  |  |  | Начальник исп. лаборатории: |  |  |  |  | Семиколенова Л.Г.
Лист 1 , всего листов 2 | [11 empty] | Лист 2 , всего листов 2
Частичное воспроизведение протокола испытаний без письменного разрешения ООО «ИнжГео» ЗАПРЕЩАЕТСЯ | [11 empty] | Частичное воспроизведение протокола испытаний без письменного разрешения ООО «ИнжГео» ЗАПРЕЩАЕТСЯ
[5 empty] | второй график |  | первый график | [9 empty] | К Пуассона
dev50 | epsE50 | ind | devE0 | epsE0 | dev | eps | sigma |  | dev1 | eps1 | dev2 | eps2 | dev3 | eps3 |  | Глины
0.01746816 | 0.004226408 |  |  |  | 0 | 0 |  |  | 0.004 | 0.000211046 | 0 | 0 | 0 | 0 |  | < 0 | 0,20-0,30
ind |  |  |  |  | 0.006 | 0.001016186 |  |  | 0.01241498 | 0.0007585579 | 0.013 | 0.0004838983 | 0.006 | 0.001016186 |  | 0-0,25 | 0,30-0,38
2 |  |  |  |  | 0.008279819 | 0.001525129 |  |  | 0.02504987 | 0.001517116 | 0.03542617 | 0.001518001 | 0.008279819 | 0.001525129 |  | 0,25< | 0,38-0,45
E0 |  |  |  |  | 0.01151922 | 0.002287693 |  |  | 0.03376756 | 0.002275674 | 0.04896333 | 0.002277002 | 0.01151922 | 0.002287693 |  | Суглинки | 0,35-0,37
epsE0 | devE0 |  |  |  | 0.01456756 | 0.003050257 |  |  | 0.0360126 | 0.002714398 | 0.05455704 | 0.002901105 | 0.01456756 | 0.003050257 |  | Пески и супеси | 0,30-0,35
0.001016186 | 0.006 |  |  |  | 0.01684298 | 0.003812822 |  |  | 0.03836245 | 0.003792789 | 0.05719329 | 0.003795004 | 0.01684298 | 0.003812822
[5 empty] | 0.01746816 | 0.004226408 |  |  | 0.03995492 | 0.004551347 | 0.05890577 | 0.004554004 | 0.01746816 | 0.004226408
График E50 |  | График E |  |  | 0.01847602 | 0.005337951 |  |  | 0.0408983 | 0.005309905 | 0.06184527 | 0.005313005 | 0.01847602 | 0.005337951
eps | q | sigma |  |  | 0.01921104 | 0.006100515 |  |  | 0.04249331 | 0.006068463 | 0.06441283 | 0.006072006 | 0.01921104 | 0.006100515
Горизонтальная линия E50 |  | Касательная |  |  | 0.01972596 | 0.006863079 |  |  | 0.04414066 | 0.006827021 | 0.06640949 | 0.006831007 | 0.01972596 | 0.006863079
0 |  | a | b |  | 0.02072099 | 0.007625644 |  |  | 0.04574108 | 0.007585579 | 0.06823628 | 0.007590007 | 0.02072099 | 0.007625644
|  |  | 0 |  | 0.02129635 | 0.008388208 |  |  | 0.04709529 | 0.008344136 | 0.07019424 | 0.008349008 | 0.02129635 | 0.008388208
Вертикальная линия E50 |  | p1 и p2 |  |  | 0.02205225 | 0.009150772 |  |  | 0.04780401 | 0.009102694 | 0.07218441 | 0.009108009 | 0.02205225 | 0.009150772
| 0 | 0 |  |  | 0.02238891 | 0.009913337 |  |  | 0.04906797 | 0.009861252 | 0.07470782 | 0.009867009 | 0.02238891 | 0.009913337
[5 empty] | 0.02310655 | 0.0106759 |  |  | 0.05028789 | 0.01061981 | 0.07606553 | 0.01062601 | 0.02310655 | 0.0106759
Касательная линия E50 |  |  |  |  | 0.02370538 | 0.01143847 |  |  | 0.05216449 | 0.01137837 | 0.07765856 | 0.01138501 | 0.02370538 | 0.01143847
0 | 0 | Горизонтальная 1 |  |  | 0.02428562 | 0.01220103 |  |  | 0.05269848 | 0.01213693 | 0.07978795 | 0.01214401 | 0.02428562 | 0.01220103
[5 empty] | 0.02494748 | 0.01296359 |  |  | 0.0537906 | 0.01289548 | 0.08115474 | 0.01290301 | 0.02494748 | 0.01296359
Горизонтальная линия qкр |  |  |  |  | 0.02539118 | 0.01372616 |  |  | 0.05524156 | 0.01365404 | 0.08255998 | 0.01366201 | 0.02539118 | 0.01372616
Горизонтальная линия q |  | Горизонтальная 2 |  |  | 0.02611695 | 0.01448872 |  |  | 0.0557521 | 0.0144126 | 0.08500469 | 0.01442101 | 0.02611695 | 0.01448872
0 |  | 0 |  |  | 0.02652498 | 0.01525129 |  |  | 0.05682292 | 0.01517116 | 0.08648991 | 0.01518001 | 0.02652498 | 0.01525129
[5 empty] | 0.02681551 | 0.01601385 |  |  | 0.05825475 | 0.01592971 | 0.08721669 | 0.01593902 | 0.02681551 | 0.01601385
Вертикальная линия q |  |  |  |  | 0.02738874 | 0.01677642 |  |  | 0.05854831 | 0.01668827 | 0.08928606 | 0.01669802 | 0.02738874 | 0.01677642
| 0 |  |  |  | 0.02794489 | 0.01753898 |  |  | 0.06000433 | 0.01744683 | 0.08989906 | 0.01745702 | 0.02794489 | 0.01753898
[5 empty] | 0.02838418 | 0.01830154 |  |  | 0.06082353 | 0.01820539 | 0.09155673 | 0.01821602 | 0.02838418 | 0.01830154
[5 empty] | 0.02890683 | 0.01906411 |  |  | 0.06170662 | 0.01896395 | 0.09206011 | 0.01897502 | 0.02890683 | 0.01906411
[5 empty] | 0.02911304 | 0.01982667 |  |  | 0.06205434 | 0.0197225 | 0.09351023 | 0.01973402 | 0.02911304 | 0.01982667
[5 empty] | 0.02950304 | 0.02058924 |  |  | 0.0630674 | 0.02048106 | 0.09440813 | 0.02049302 | 0.02950304 | 0.02058924
[5 empty] | 0.02977705 | 0.0213518 |  |  | 0.06364652 | 0.02123962 | 0.09575486 | 0.02125202 | 0.02977705 | 0.0213518
[5 empty] | 0.03043527 | 0.02211437 |  |  | 0.06449244 | 0.02199818 | 0.09665144 | 0.02201102 | 0.03043527 | 0.02211437
[5 empty] | 0.03067793 | 0.02287693 |  |  | 0.06510586 | 0.02275674 | 0.09819892 | 0.02277002 | 0.03067793 | 0.02287693
[5 empty] | 0.03110525 | 0.0236395 |  |  | 0.06508751 | 0.02351529 | 0.09889834 | 0.02352902 | 0.03110525 | 0.0236395
[5 empty] | 0.03141743 | 0.02440206 |  |  | 0.06623811 | 0.02427385 | 0.09975073 | 0.02428802 | 0.03141743 | 0.02440206
[5 empty] | 0.03171469 | 0.02516462 |  |  | 0.06615839 | 0.02503241 | 0.1004571 | 0.02504702 | 0.03171469 | 0.02516462
[5 empty] | 0.03179725 | 0.02592719 |  |  | 0.06664907 | 0.02579097 | 0.1013186 | 0.02580602 | 0.03179725 | 0.02592719
[5 empty] | 0.03226533 | 0.02668975 |  |  | 0.06731087 | 0.02654952 | 0.1016361 | 0.02656503 | 0.03226533 | 0.02668975
[5 empty] | 0.03251914 | 0.02745232 |  |  | 0.06814451 | 0.02730808 | 0.1026108 | 0.02732403 | 0.03251914 | 0.02745232
[5 empty] | 0.03265891 | 0.02821488 |  |  | 0.06785071 | 0.02806664 | 0.1027436 | 0.02808303 | 0.03265891 | 0.02821488
[5 empty] | 0.03268483 | 0.02897745 |  |  | 0.06823019 | 0.0288252 | 0.1041357 | 0.02884203 | 0.03268483 | 0.02897745
[5 empty] | 0.03319714 | 0.02974001 |  |  | 0.06918369 | 0.02958376 | 0.1043879 | 0.02960103 | 0.03319714 | 0.02974001
[5 empty] | 0.03319604 | 0.03050257 |  |  | 0.06921191 | 0.03034231 | 0.1048015 | 0.03036003 | 0.03319604 | 0.03050257
[5 empty] | 0.03338176 | 0.03126514 |  |  | 0.06931558 | 0.03110087 | 0.1054774 | 0.03111903 | 0.03338176 | 0.03126514
[5 empty] | 0.03365451 | 0.0320277 |  |  | 0.06959543 | 0.03185943 | 0.1058166 | 0.03187803 | 0.03365451 | 0.0320277
[5 empty] | 0.0338145 | 0.03279027 |  |  | 0.07045217 | 0.03261799 | 0.1060202 | 0.03263703 | 0.0338145 | 0.03279027
[5 empty] | 0.03406196 | 0.03355283 |  |  | 0.07018653 | 0.03337655 | 0.1064893 | 0.03339603 | 0.03406196 | 0.03355283
[5 empty] | 0.03399709 | 0.0343154 |  |  | 0.07069923 | 0.0341351 | 0.1068248 | 0.03415503 | 0.03399709 | 0.0343154
[5 empty] | 0.03422012 | 0.03507796 |  |  | 0.07059099 | 0.03489366 | 0.1072278 | 0.03491403 | 0.03422012 | 0.03507796
[5 empty] | 0.03423126 | 0.03584053 |  |  | 0.07116253 | 0.03565222 | 0.1074994 | 0.03567303 | 0.03423126 | 0.03584053
[5 empty] | 0.03443073 | 0.03660309 |  |  | 0.07111458 | 0.03641078 | 0.1079406 | 0.03643204 | 0.03443073 | 0.03660309
[5 empty] | 0.03431874 | 0.03736565 |  |  | 0.07104785 | 0.03716933 | 0.1081524 | 0.03719104 | 0.03431874 | 0.03736565
[5 empty] | 0.03449551 | 0.03812822 |  |  | 0.07146308 | 0.03792789 | 0.1075358 | 0.03795004 | 0.03449551 | 0.03812822
[5 empty] | 0.03456125 | 0.03889078 |  |  | 0.07176097 | 0.03868645 | 0.108292 | 0.03870904 | 0.03456125 | 0.03889078
[5 empty] | 0.03471619 | 0.03965335 |  |  | 0.07114226 | 0.03944501 | 0.1083218 | 0.03946804 | 0.03471619 | 0.03965335
[5 empty] | 0.03456053 | 0.04041591 |  |  | 0.07140766 | 0.04020357 | 0.1080265 | 0.04022704 | 0.03456053 | 0.04041591
[5 empty] | 0.0347945 | 0.04117848 |  |  | 0.07185791 | 0.04096212 | 0.108607 | 0.04098604 | 0.0347945 | 0.04117848
[5 empty] | 0.03471831 | 0.04194104 |  |  | 0.07159371 | 0.04172068 | 0.1084643 | 0.04174504 | 0.03471831 | 0.04194104
[5 empty] | 0.03493633 | 0.0427036 |  |  | 0.0720252 | 0.04247924 | 0.1091141 | 0.04250404 | 0.03493633 | 0.0427036
[5 empty] | 0.0348363 | 0.04346617 |  |  | 0.07172487 | 0.0432378 | 0.1087137 | 0.04326304 | 0.0348363 | 0.04346617
[5 empty] | 0.03482872 | 0.04422873 |  |  | 0.07182116 | 0.04399636 | 0.1089093 | 0.04402204 | 0.03482872 | 0.04422873
[5 empty] | 0.0348082 | 0.0449913 |  |  | 0.07160395 | 0.04475491 | 0.1087901 | 0.04478104 | 0.0348082 | 0.0449913
[5 empty] | 0.03487524 | 0.04575386 |  |  | 0.07197353 | 0.04551347 | 0.1089564 | 0.04554004 | 0.03487524 | 0.04575386
[5 empty] | 0.03473036 | 0.04651643 |  |  | 0.07163024 | 0.04627203 | 0.1087086 | 0.04629904 | 0.03473036 | 0.04651643
[5 empty] | 0.03477409 | 0.04727899 |  |  | 0.07127441 | 0.04703059 | 0.1081469 | 0.04705805 | 0.03477409 | 0.04727899
[5 empty] | 0.03440693 | 0.04804156 |  |  | 0.07130637 | 0.04778914 | 0.1082716 | 0.04781705 | 0.03440693 | 0.04804156
[5 empty] | 0.03462941 | 0.04880412 |  |  | 0.07112646 | 0.0485477 | 0.1083831 | 0.04857605 | 0.03462941 | 0.04880412
[5 empty] | 0.03424204 | 0.04956668 |  |  | 0.07113501 | 0.04930626 | 0.1086815 | 0.04933505 | 0.03424204 | 0.04956668
[5 empty] | 0.03444534 | 0.05032925 |  |  | 0.07143235 | 0.05006482 | 0.1083672 | 0.05009405 | 0.03444534 | 0.05032925
[5 empty] | 0.03433983 | 0.05109181 |  |  | 0.07141881 | 0.05082338 | 0.1074404 | 0.05085305 | 0.03433983 | 0.05109181
[5 empty] | 0.03422602 | 0.05185438 |  |  | 0.07059472 | 0.05158193 | 0.1082015 | 0.05161205 | 0.03422602 | 0.05185438
[5 empty] | 0.03380443 | 0.05261694 |  |  | 0.07086043 | 0.05234049 | 0.1080507 | 0.05237105 | 0.03380443 | 0.05261694
[5 empty] | 0.03377558 | 0.05337951 |  |  | 0.07041625 | 0.05309905 | 0.1077884 | 0.05313005 | 0.03377558 | 0.05337951
[5 empty] | 0.03363998 | 0.05414207 |  |  | 0.07066254 | 0.05385761 | 0.1071147 | 0.05388905 | 0.03363998 | 0.05414207
[5 empty] | 0.03369816 | 0.05490463 |  |  | 0.0705996 | 0.05461617 | 0.1075301 | 0.05464805 | 0.03369816 | 0.05490463
[5 empty] | 0.03335062 | 0.0556672 |  |  | 0.07042779 | 0.05537472 | 0.1074347 | 0.05540705 | 0.03335062 | 0.0556672
[5 empty] | 0.03309789 | 0.05642976 |  |  | 0.06984743 | 0.05613328 | 0.1072289 | 0.05616605 | 0.03309789 | 0.05642976
[5 empty] | 0.03304049 | 0.05719233 |  |  | 0.07005886 | 0.05689184 | 0.1061129 | 0.05692505 | 0.03304049 | 0.05719233
[5 empty] | 0.03297892 | 0.05795489 |  |  | 0.0698624 | 0.0576504 | 0.106387 | 0.05768406 | 0.03297892 | 0.05795489
[5 empty] | 0.03281371 | 0.05871746 |  |  | 0.06965839 | 0.05840895 | 0.1064516 | 0.05844306 | 0.03281371 | 0.05871746
[5 empty] | 0.03274538 | 0.05948002 |  |  | 0.06944717 | 0.05916751 | 0.1056069 | 0.05920206 | 0.03274538 | 0.05948002
[5 empty] | 0.03247444 | 0.06024259 |  |  | 0.06912906 | 0.05992607 | 0.1059532 | 0.05996106 | 0.03247444 | 0.06024259
[5 empty] | 0.0323014 | 0.06100515 |  |  | 0.0686044 | 0.06068463 | 0.1049907 | 0.06072006 | 0.0323014 | 0.06100515
[5 empty] | 0.0322268 | 0.06176771 |  |  | 0.06837352 | 0.06144319 | 0.1049198 | 0.06147906 | 0.0322268 | 0.06176771
[5 empty] | 0.03175113 | 0.06253028 |  |  | 0.06793676 | 0.06220174 | 0.1052408 | 0.06223806 | 0.03175113 | 0.06253028
[5 empty] | 0.03177493 | 0.06329284 |  |  | 0.06799444 | 0.0629603 | 0.1039539 | 0.06299706 | 0.03177493 | 0.06329284
[5 empty] | 0.0314987 | 0.06405541 |  |  | 0.06764691 | 0.06371886 | 0.1044594 | 0.06375606 | 0.0314987 | 0.06405541
[5 empty] | 0.03132297 | 0.06481797 |  |  | 0.06759448 | 0.06447742 | 0.1035577 | 0.06451506 | 0.03132297 | 0.06481797
[5 empty] | 0.03124825 | 0.06558054 |  |  | 0.0674375 | 0.06523598 | 0.1038489 | 0.06527406 | 0.03124825 | 0.06558054
[5 empty] | 0.03097505 | 0.0663431 |  |  | 0.0667763 | 0.06599453 | 0.1034334 | 0.06603306 | 0.03097505 | 0.0663431
[5 empty] | 0.03090391 | 0.06710566 |  |  | 0.06701121 | 0.06675309 | 0.1026115 | 0.06679206 | 0.03090391 | 0.06710566
[5 empty] | 0.03063532 | 0.06786823 |  |  | 0.06634256 | 0.06751165 | 0.1027834 | 0.06755106 | 0.03063532 | 0.06786823
[5 empty] | 0.03066982 | 0.06863079 |  |  | 0.06657068 | 0.06827021 | 0.1025495 | 0.06831007 | 0.03066982 | 0.06863079
[5 empty] | 0.03040791 | 0.06939336 |  |  | 0.06589592 | 0.06902876 | 0.10141 | 0.06906907 | 0.03040791 | 0.06939336
[5 empty] | 0.03015012 | 0.07015592 |  |  | 0.0655186 | 0.06978732 | 0.1014652 | 0.06982807 | 0.03015012 | 0.07015592
[5 empty] | 0.03009695 | 0.07091849 |  |  | 0.06543905 | 0.07054588 | 0.1012154 | 0.07058707 | 0.03009695 | 0.07091849
[5 empty] | 0.02994254 | 0.07168105 |  |  | 0.06505761 | 0.07130444 | 0.1009609 | 0.07134607 | 0.02994254 | 0.07168105
[5 empty] | 0.02978094 | 0.07244362 |  |  | 0.0651746 | 0.072063 | 0.100002 | 0.07210507 | 0.02978094 | 0.07244362
[5 empty] | 0.02941265 | 0.07320618 |  |  | 0.06419037 | 0.07282155 | 0.1004389 | 0.07286407 | 0.02941265 | 0.07320618
[5 empty] | 0.02933815 | 0.07396874 |  |  | 0.06390525 | 0.07358011 | 0.100172 | 0.07362307 | 0.02933815 | 0.07396874
[5 empty] | 0.02915793 | 0.07473131 |  |  | 0.06401956 | 0.07433867 | 0.09890146 | 0.07438207 | 0.02915793 | 0.07473131
[5 empty] | 0.02917248 | 0.07549387 |  |  | 0.06371316 | 0.07509723 | 0.09932766 | 0.07514107 | 0.02917248 | 0.07549387
[5 empty] | 0.02898227 | 0.07625644 |  |  | 0.06346759 | 0.07585579 | 0.09835087 | 0.07590007 | 0.02898227 | 0.07625644
[5 empty] | 0.02848781 | 0.077019 |  |  | 0.06288514 | 0.07661434 | 0.09847136 | 0.07665907 | 0.02848781 | 0.077019
[5 empty] | 0.02848956 | 0.07778157 |  |  | 0.06216808 | 0.0773729 | 0.09748943 | 0.07741807 | 0.02848956 | 0.07778157
[5 empty] | 0.02818803 | 0.07854413 |  |  | 0.06211869 | 0.07813146 | 0.09750535 | 0.07817708 | 0.02818803 | 0.07854413
[5 empty] | 0.02808369 | 0.07930669 |  |  | 0.06183927 | 0.07889002 | 0.09661942 | 0.07893608 | 0.02808369 | 0.07930669
[5 empty] | 0.02777703 | 0.08006926 |  |  | 0.06113208 | 0.07964857 | 0.09723192 | 0.07969508 | 0.02777703 | 0.08006926
[5 empty] | 0.02776853 | 0.08083182 |  |  | 0.06059941 | 0.08040713 | 0.09654314 | 0.08045408 | 0.02776853 | 0.08083182
[5 empty] | 0.02755869 | 0.08159439 |  |  | 0.06024355 | 0.08116569 | 0.09575336 | 0.08121308 | 0.02755869 | 0.08159439
[5 empty] | 0.02734799 | 0.08235695 |  |  | 0.05916676 | 0.08192425 | 0.09516287 | 0.08197208 | 0.02734799 | 0.08235695
[5 empty] | 0.02703691 | 0.08311952 |  |  | 0.05867134 | 0.08268281 | 0.09547075 | 0.08273108 | 0.02703691 | 0.08311952
[5 empty] | 0.02692594 | 0.08388208 |  |  | 0.05835956 | 0.08344136 | 0.09446911 | 0.08349008 | 0.02692594 | 0.08388208
[5 empty] | 0.02651557 | 0.08464465 |  |  | 0.05783371 | 0.08419992 | 0.09385539 | 0.08424908 | 0.02651557 | 0.08464465
[5 empty] | 0.02620627 | 0.08540721 |  |  | 0.05659607 | 0.08495848 | 0.09442828 | 0.08500808 | 0.02620627 | 0.08540721
[5 empty] | 0.02619855 | 0.08616977 |  |  | 0.05624892 | 0.08571704 | 0.09378648 | 0.08576708 | 0.02619855 | 0.08616977
[5 empty] | 0.02579288 | 0.08693234 |  |  | 0.05579453 | 0.0864756 | 0.09352867 | 0.08652608 | 0.02579288 | 0.08693234
[5 empty] | 0.02588975 | 0.0876949 |  |  | 0.0549352 | 0.08723415 | 0.09285356 | 0.08728508 | 0.02588975 | 0.0876949
[5 empty] | 0.02568965 | 0.08845747 |  |  | 0.05457319 | 0.08799271 | 0.09255982 | 0.08804408 | 0.02568965 | 0.08845747
[5 empty] | 0.02549306 | 0.08922003 |  |  | 0.0540108 | 0.08875127 | 0.09154617 | 0.08880309 | 0.02549306 | 0.08922003
[5 empty] | 0.02510046 | 0.0899826 |  |  | 0.05285031 | 0.08950983 | 0.09141128 | 0.08956209 | 0.02510046 | 0.0899826
[5 empty] | 0.02481235 | 0.09074516 |  |  | 0.05269399 | 0.09026838 | 0.09095385 | 0.09032109 | 0.02481235 | 0.09074516
[5 empty] | 0.02492921 | 0.09150772 |  |  | 0.05134413 | 0.09102694 | 0.09037258 | 0.09108009 | 0.02492921 | 0.09150772
[5 empty] | 0.02445152 | 0.09227029 |  |  | 0.05100301 | 0.0917855 | 0.08976616 | 0.09183909 | 0.02445152 | 0.09227029
[5 empty] | 0.02447977 | 0.09303285 |  |  | 0.0500729 | 0.09254406 | 0.08823328 | 0.09259809 | 0.02447977 | 0.09303285
[5 empty] | 0.02411445 | 0.09379542 |  |  | 0.0501561 | 0.09330262 | 0.08797263 | 0.09335709 | 0.02411445 | 0.09379542
[5 empty] | 0.02405605 | 0.09455798 |  |  | 0.04945488 | 0.09406117 | 0.08778291 | 0.09411609 | 0.02405605 | 0.09455798
[5 empty] | 0.02410504 | 0.09532055 |  |  | 0.04867152 | 0.09481973 | 0.0860628 | 0.09487509 | 0.02410504 | 0.09532055
[5 empty] | 0.02376192 | 0.09608311 |  |  | 0.04820831 | 0.09557829 | 0.08611101 | 0.09563409 | 0.02376192 | 0.09608311
[5 empty] | 0.02372717 | 0.09684568 |  |  | 0.04776752 | 0.09633685 | 0.08532623 | 0.09639309 | 0.02372717 | 0.09684568
[5 empty] | 0.02370127 | 0.09760824 |  |  | 0.04695144 | 0.09709541 | 0.08370714 | 0.09715209 | 0.02370127 | 0.09760824
[5 empty] | 0.02348472 | 0.0983708 |  |  | 0.04626235 | 0.09785396 | 0.08285245 | 0.09791109 | 0.02348472 | 0.0983708
[5 empty] | 0.02317799 | 0.09913337 |  |  | 0.04570253 | 0.09861252 | 0.08206084 | 0.09867009 | 0.02317799 | 0.09913337
[5 empty] | 0.02328159 | 0.09989593 |  |  | 0.04587425 | 0.09937108 | 0.08133101 | 0.0994291 | 0.02328159 | 0.09989593
[5 empty] | 0.02319593 | 0.1006585 |  |  | 0.04557965 | 0.1001296 | 0.08026164 | 0.1001881 | 0.02319593 | 0.1006585
[5 empty] | 0.02291882 | 0.1014211 |  |  | 0.04460691 | 0.1008882 | 0.07965144 | 0.1009471 | 0.02291882 | 0.1014211
[5 empty] | 0.02314828 | 0.1021836 |  |  | 0.0445471 | 0.1016468 | 0.0780991 | 0.1017061 | 0.02314828 | 0.1021836
[5 empty] | 0.02288355 | 0.1029462 |  |  | 0.04399932 | 0.1024053 | 0.077505 | 0.1024651 | 0.02288355 | 0.1029462
[5 empty] | 0.02302386 | 0.1037088 |  |  | 0.04416269 | 0.1031639 | 0.0752061 | 0.1032241 | 0.02302386 | 0.1037088
[5 empty] | 0.02266846 | 0.1044713 |  |  | 0.04323634 | 0.1039224 | 0.0735679 | 0.1039831 | 0.02266846 | 0.1044713
[5 empty] | 0.02271659 | 0.1052339 |  |  | 0.04311938 | 0.104681 | 0.07075932 | 0.1047421 | 0.02271659 | 0.1052339
[5 empty] | 0.02266747 | 0.1059964 |  |  | 0.04261093 | 0.1054395 | 0.06744928 | 0.1055011 | 0.02266747 | 0.1059964
[5 empty] | 0.02252036 | 0.106759 |  |  | 0.04291011 | 0.1061981 | 0.0640067 | 0.1062601 | 0.02252036 | 0.106759
[5 empty] | 0.02247448 | 0.1075216 |  |  | 0.04251603 | 0.1069567 | 0.0608005 | 0.1070191 | 0.02247448 | 0.1075216
[5 empty] | 0.02272909 | 0.1082841 |  |  | 0.04172782 | 0.1077152 | 0.05729961 | 0.1077781 | 0.02272909 | 0.1082841
[5 empty] | 0.02258341 | 0.1090467 |  |  | 0.04144459 | 0.1084738 | 0.05437293 | 0.1085371 | 0.02258341 | 0.1090467
[5 empty] | 0.02243668 | 0.1098093 |  |  | 0.04156547 | 0.1092323 | 0.0513894 | 0.1092961 | 0.02243668 | 0.1098093
[5 empty] | 0.02238816 | 0.1105718 |  |  | 0.04138957 | 0.1099909 | 0.04741793 | 0.1100551 | 0.02238816 | 0.1105718
[5 empty] | 0.02223706 | 0.1113344 |  |  | 0.04121601 | 0.1107494 | 0.04512745 | 0.1108141 | 0.02223706 | 0.1113344
[5 empty] | 0.02218264 | 0.112097 |  |  | 0.04094391 | 0.111508 | 0.04208686 | 0.1115731 | 0.02218264 | 0.112097
[5 empty] | 0.02212412 | 0.1128595 |  |  | 0.03997239 | 0.1122666 | 0.03976511 | 0.1123321 | 0.02212412 | 0.1128595
[5 empty] | 0.02216076 | 0.1136221 |  |  | 0.03970056 | 0.1130251 | 0.03743109 | 0.1130911 | 0.02216076 | 0.1136221
[5 empty] | 0.02229179 | 0.1143847 |  |  | 0.03992755 | 0.1137837 | 0.03525374 | 0.1138501 | 0.02229179 | 0.1143847
[5 empty] | 0.02201644 | 0.1151472 |  |  | 0.03925247 | 0.1145422 | 0.03430197 | 0.1146091 | 0.02201644 | 0.1151472
[5 empty] | 0.02193516 | 0.1159098 |  |  | 0.03887445 | 0.1153008 | 0.03424471 | 0.1153681 | 0.02193516 | 0.1159098
[5 empty] | 0.02204973 | 0.1166723 |  |  | 0.03889259 | 0.1160594 | 0.03380288 | 0.1161271 | 0.02204973 | 0.1166723
[5 empty] | 0.02186022 | 0.1174349 |  |  | 0.03840603 | 0.1168179 | 0.03340289 | 0.1168861 | 0.02186022 | 0.1174349
[5 empty] | 0.02186666 | 0.1181975 |  |  | 0.03851387 | 0.1175765 | 0.03390294 | 0.1176451 | 0.02186666 | 0.1181975
[5 empty] | 0.02156906 | 0.11896 |  |  | 0.03821552 | 0.118335 | 0.03370305 | 0.1184041 | 0.02156906 | 0.11896
[5 empty] | 0.02146745 | 0.1197226 |  |  | 0.03751534 | 0.1190936 | 0.03380323 | 0.1191631 | 0.02146745 | 0.1197226
[5 empty] | 0.02126186 | 0.1204852 |  |  | 0.03731509 | 0.1198521 | 0.03350351 | 0.1199221 | 0.02126186 | 0.1204852
[5 empty] | 0.02135231 | 0.1212477 |  |  | 0.03741479 | 0.1206107 | 0.03410392 | 0.1206811 | 0.02135231 | 0.1212477
[5 empty] | 0.02103882 | 0.1220103 |  |  | 0.03671443 | 0.1213693 | 0.03400446 | 0.1214401 | 0.02103882 | 0.1220103
[5 empty] | 0.02102143 | 0.1227729 |  |  | 0.036514 | 0.1221278 | 0.03320516 | 0.1221991 | 0.02102143 | 0.1227729
[5 empty] | 0.02100015 | 0.1235354 |  |  | 0.03641352 | 0.1228864 | 0.03350605 | 0.1229581 | 0.02100015 | 0.1235354
[5 empty] | 0.02087501 | 0.124298 |  |  | 0.03611297 | 0.1236449 | 0.03400715 | 0.1237171 | 0.02087501 | 0.124298
[5 empty] | 0.02064604 | 0.1250606 |  |  | 0.03601236 | 0.1244035 | 0.03330847 | 0.1244761 | 0.02064604 | 0.1250606
[5 empty] | 0.02061326 | 0.1258231 |  |  | 0.03571168 | 0.125162 | 0.03331003 | 0.1252351 | 0.02061326 | 0.1258231
[5 empty] | 0.0203767 | 0.1265857 |  |  | 0.03511094 | 0.1259206 | 0.03381187 | 0.1259941 | 0.0203767 | 0.1265857
[5 empty] | 0.02023637 | 0.1273482 |  |  | 0.03451013 | 0.1266792 | 0.033714 | 0.1267531 | 0.02023637 | 0.1273482
[5 empty] | 0.02009231 | 0.1281108 |  |  | 0.03440925 | 0.1274377 | 0.03391643 | 0.1275121 | 0.02009231 | 0.1281108
[5 empty] | 0.02004454 | 0.1288734 |  |  | 0.03450831 | 0.1281963 | 0.0338192 | 0.1282711 | 0.02004454 | 0.1288734
[5 empty] | 0.01979309 | 0.1296359 |  |  | 0.03410729 | 0.1289548 | 0.03332232 | 0.1290301 | 0.01979309 | 0.1296359
[5 empty] | 0.01983797 | 0.1303985 |  |  | 0.03330621 | 0.1297134 | 0.03422582 | 0.1297891 | 0.01983797 | 0.1303985
[5 empty] | 0.01947923 | 0.1311611 |  |  | 0.03340506 | 0.130472 | 0.03332971 | 0.1305481 | 0.01947923 | 0.1311611
[5 empty] | 0.01941687 | 0.1319236 |  |  | 0.03280383 | 0.1312305 | 0.03343402 | 0.1313071 | 0.01941687 | 0.1319236
[5 empty] | 0.01905092 | 0.1326862 |  |  | 0.03280254 | 0.1319891 | 0.03353877 | 0.1320661 | 0.01905092 | 0.1326862
[5 empty] | 0.01908142 | 0.1334488 |  |  | 0.03200117 | 0.1327476 | 0.03394398 | 0.1328251 | 0.01908142 | 0.1334488
[5 empty] | 0.01890838 | 0.1342113 |  |  | 0.03189973 | 0.1335062 | 0.03364966 | 0.1335841 | 0.01890838 | 0.1342113
[5 empty] | 0.01853183 | 0.1349739 |  |  | 0.03159821 | 0.1342647 | 0.03345585 | 0.1343431 | 0.01853183 | 0.1349739
[5 empty] | 0.01855179 | 0.1357365 |  |  | 0.03159662 | 0.1350233 | 0.03386257 | 0.1351021 | 0.01855179 | 0.1357365
[5 empty] | 0.01826829 | 0.136499 |  |  | 0.03119495 | 0.1357819 | 0.03356983 | 0.1358611 | 0.01826829 | 0.136499
[5 empty] | 0.01798136 | 0.1372616 |  |  | 0.0306932 | 0.1365404 | 0.03407765 | 0.1366201 | 0.01798136 | 0.1372616
[5 empty] | 0.01799102 | 0.1380242 |  |  | 0.03019138 | 0.137299 | 0.03408606 | 0.1373791 | 0.01799102 | 0.1380242
[5 empty] | 0.01769729 | 0.1387867 |  |  | 0.03058948 | 0.1380575 | 0.03429508 | 0.1381381 | 0.01769729 | 0.1387867
[5 empty] | 0.01760019 | 0.1395493 |  |  | 0.0300875 | 0.1388161 | 0.03410472 | 0.1388971 | 0.01760019 | 0.1395493
[5 empty] | 0.01739977 | 0.1403118 |  |  | 0.02978544 | 0.1395746 | 0.03391502 | 0.1396561 | 0.01739977 | 0.1403118
[5 empty] | 0.01729603 | 0.1410744 |  |  | 0.02918329 | 0.1403332 | 0.03432599 | 0.1404151 | 0.01729603 | 0.1410744
[5 empty] | 0.016889 | 0.141837 |  |  | 0.02928107 | 0.1410918 | 0.03413765 | 0.1411741 | 0.016889 | 0.141837
[5 empty] | 0.01687872 | 0.1425995 |  |  | 0.02837876 | 0.1418503 | 0.03365003 | 0.1419331 | 0.01687872 | 0.1425995
[5 empty] | 0.01646519 | 0.1433621 |  |  | 0.02837637 | 0.1426089 | 0.03356314 | 0.1426921 | 0.01646519 | 0.1433621
[5 empty] | 0.01634846 | 0.1441247 |  |  | 0.02787389 | 0.1433674 | 0.03417701 | 0.1434511 | 0.01634846 | 0.1441247
[5 empty] | 0.01592854 | 0.1448872 |  |  | 0.02777133 | 0.144126 | 0.03429166 | 0.1442101 | 0.01592854 | 0.1448872
[5 empty] | 0.01570545 | 0.1456498 |  |  | 0.02716869 | 0.1448846 | 0.03400711 | 0.1449691 | 0.01570545 | 0.1456498
[5 empty] | 0.01577923 | 0.1464124 |  |  | 0.02756595 | 0.1456431 | 0.03412337 | 0.1457281 | 0.01577923 | 0.1464124
[5 empty] | 0.0154499 | 0.1471749 |  |  | 0.02696313 | 0.1464017 | 0.03444048 | 0.1464871 | 0.0154499 | 0.1471749
[5 empty] | 0.01501748 | 0.1479375 |  |  | 0.02686022 | 0.1471602 | 0.03395845 | 0.1472461 | 0.01501748 | 0.1479375
[5 empty] | 0.014782 | 0.1487001 |  |  | 0.02655722 | 0.1479188 | 0.03367731 | 0.1480051 | 0.014782 | 0.1487001
[5 empty] | 0.01474348 | 0.1494626 |  |  | 0.02575413 | 0.1486773 | 0.03429707 | 0.1487641 | 0.01474348 | 0.1494626
[5 empty] | 0.01460194 | 0.1502252 |  |  | 0.02555095 | 0.1494359 | 0.03361775 | 0.1495231 | 0.01460194 | 0.1502252
[5 empty] | 0.01425742 | 0.1509877 |  |  | 0.02574768 | 0.1501945 | 0.03453939 | 0.1502821 | 0.01425742 | 0.1509877
[5 empty] | 0.01410994 | 0.1517503 |  |  | 0.02514431 | 0.150953 | 0.03376199 | 0.1510411 | 0.01410994 | 0.1517503