## 1
Общество с ограниченной ответственностью "Инженерная геология" (ООО "ИнжГео") | [11 empty] | Общество с ограниченной ответственностью "Инженерная геология" (ООО "ИнжГео")
Юр. адрес: 117279, г. Москва, ул. Миклухо-Маклая, 36 а, этаж 5, пом. XXIII к. 76-84 | [11 empty] | Юр. адрес: 117279, г. Москва, ул. Миклухо-Маклая, 36 а, этаж 5, пом. XXIII к. 76-84 | [8 empty] | нагр |  |  | X0 | Y0 | R |  | нагр |  |  |  | X0 | Y0 | R | нагр |  |  |  | X0 | Y0 | R |  | нагр |  |  |  | X0 | Y0 | R
Телефон/факс +7 (495) 132-30-00, Адрес электронной почты inbox@inj-geo.ru | [11 empty] | Телефон/факс +7 (495) 132-30-00, Адрес электронной почты inbox@inj-geo.ru | [12 empty] | 0 | [7 empty] | 0 | [6 empty] | 0 | [7 empty] | 0
[21 empty] | девиатор | [6 empty] | девиатор | [6 empty] | девиатор | [7 empty] | девиатор
Испытательная лаборатория ООО «ИнжГео» | [11 empty] | Испытательная лаборатория ООО «ИнжГео» | [8 empty] | x0 | Угол | X | Y |  |  |  | x0 |  | Угол | X | Y |  |  | x0 |  | Угол | X | Y |  |  |  | x0 |  | Угол | X | Y
Адрес места осуществления деятельности лаборатории: г. Москва, просп. Вернадского, д. 51, стр. 1 | [11 empty] | Адрес места осуществления деятельности лаборатории: г. Москва, просп. Вернадского, д. 51, стр. 1 | [9 empty] | 0 | [7 empty] | 0 | [6 empty] | 0 | [7 empty] | 0
Телефон +7(910)4557682, E-mail: slg85@mail.ru | [11 empty] | Телефон +7(910)4557682, E-mail: slg85@mail.ru | [9 empty] | 5 | [7 empty] | 5 | [6 empty] | 5 | [7 empty] | 5
[22 empty] | 10 | [7 empty] | 10 | [6 empty] | 10 | [7 empty] | 10
[12 empty] | Протокол испытаний № 13-63/25 от 23-11-2022 | [9 empty] | 15 | [7 empty] | 15 | [6 empty] | 15 | [7 empty] | 15
[22 empty] | 20 | [7 empty] | 20 | [6 empty] | 20 | [7 empty] | 20
[12 empty] | Наименование и адрес заказчика: Переход трубопровода через р. Енисей | [9 empty] | 25 | [7 empty] | 25 | [6 empty] | 25 | [7 empty] | 25
[12 empty] | Наименование объекта: ООО Регионстрой | [9 empty] | 30 | [7 empty] | 30 | [6 empty] | 30 | [7 empty] | 30
Наименование используемого метода/методики: ГОСТ 12248.4-2020 | [11 empty] | Наименование используемого метода/методики: ГОСТ 12248.3-2020 | [9 empty] | 35 | [7 empty] | 35 | [6 empty] | 35 | [7 empty] | 35
Условия проведения испытания: температура окружающей среды (18 - 25)0С, влажность воздуха (40 - 75)% | [11 empty] | Условия проведения испытания: температура окружающей среды (18 - 25)0С, влажность воздуха (40 - 75)% | [9 empty] | 40 | [7 empty] | 40 | [6 empty] | 40 | [7 empty] | 40
[12 empty] | Дата получение объекта подлежащего испытаниям: 27.10.2022 | [9 empty] | 45 | [7 empty] | 45 | [6 empty] | 45 | [7 empty] | 45
[12 empty] | Дата испытания: 25.10.2022-19.11.2025 | [9 empty] | 50 | [7 empty] | 50 | [6 empty] | 50 | [7 empty] | 50
[22 empty] | 55 | [7 empty] | 55 | [6 empty] | 55 | [7 empty] | 55
Испытание грунтов методом трехосного сжатия | [11 empty] | Испытание грунтов методом трехосного сжатия | [9 empty] | 60 | [7 empty] | 60 | [6 empty] | 60 | [7 empty] | 60
[22 empty] | 65 | [7 empty] | 65 | [6 empty] | 65 | [7 empty] | 65
Лабораторный номер: | [6 empty] | We, д.е. = |  |  |  |  | Лабораторный номер: |  | 1060 |  |  |  | We, д.е. = | 0.307246408 |  |  | 70 | [7 empty] | 70 | [6 empty] | 70 | [7 empty] | 70
Номер скважины: | [6 empty] | ρ, г/см3 = |  |  |  |  | Номер скважины: |  | BH-050 |  |  |  | ρ, г/см3 = | 1.83 |  |  | 75 | [7 empty] | 75 | [6 empty] | 75 | [7 empty] | 75
Глубина отбора, м: | [6 empty] | ρs, г/см3 = |  |  |  |  | Глубина отбора, м: |  | 3.9 |  |  |  | ρs, г/см3 = | 2.71 |  |  | 80 | [7 empty] | 80 | [6 empty] | 80 | [7 empty] | 80
Наименование грунта: | [6 empty] | e, д.е. = |  |  |  |  | Наименование грунта: |  | Суглинок, после оттаивания текучепластичный, легкий песчанистый |  |  |  | e, д.е. = | 0.9358676 |  |  | 85 | [7 empty] | 85 | [6 empty] | 85 | [7 empty] | 85
Схема проведения опыта: | [6 empty] | IL, д.е. = |  |  |  |  | Схема проведения опыта: |  | КД |  |  |  | IL, д.е. = | 0.923 |  |  | 90 | [7 empty] | 90 | [6 empty] | 90 | [7 empty] | 90
[22 empty] | 95 | [7 empty] | 95 | [6 empty] | 95 | [7 empty] | 95
[22 empty] | 100 | [7 empty] | 100 | [6 empty] | 100 | [7 empty] | 100
Результаты испытаний | [11 empty] | Результаты испытаний | [9 empty] | 105 | [7 empty] | 105 | [6 empty] | 105 | [7 empty] | 105
[22 empty] | 110 | [7 empty] | 110 | [6 empty] | 110 | [7 empty] | 110
[22 empty] | 115 | [7 empty] | 115 | [6 empty] | 115 | [7 empty] | 115
[22 empty] | 120 | [7 empty] | 120 | [6 empty] | 120 | [7 empty] | 120
[22 empty] | 125 | [7 empty] | 125 | [6 empty] | 125 | [7 empty] | 125
[22 empty] | 130 | [7 empty] | 130 | [6 empty] | 130 | [7 empty] | 130
[22 empty] | 135 | [7 empty] | 135 | [6 empty] | 135 | [7 empty] | 135
[22 empty] | 140 | [7 empty] | 140 | [6 empty] | 140 | [7 empty] | 140
[22 empty] | 145 | [7 empty] | 145 | [6 empty] | 145 | [7 empty] | 145
[22 empty] | 150 | [7 empty] | 150 | [6 empty] | 150 | [7 empty] | 150
[22 empty] | 155 | [7 empty] | 155 | [6 empty] | 155 | [7 empty] | 155
[22 empty] | 160 | [7 empty] | 160 | [6 empty] | 160 | [7 empty] | 160
[22 empty] | 165 | [7 empty] | 165 | [6 empty] | 165 | [7 empty] | 165
[22 empty] | 170 | [7 empty] | 170 | [6 empty] | 170 | [7 empty] | 170
[22 empty] | 175 | [7 empty] | 175 | [6 empty] | 175 | [7 empty] | 175
[22 empty] | 180 | [7 empty] | 180 | [6 empty] | 180 | [7 empty] | 180
[13 empty] | Давление в камере, Мпа σ3 | Вертикальная нагрузка, Мпа σ1 | Поровое давление, Мпа u
[7 empty] | Коэфф. Точки | [5 empty] | 0.0699426 | 0.1184059 | [5 empty] | 1 | [6 empty] | σ3,кПа | σ1,кПа | u, кПа |  |  |  | 4
[13 empty] | 0.1699426 | 0.2604336 | [27 empty] | δ3, Мпа | δ1-δ3, МПа | δ1, МПа | δ1, КПа
|  |  | Модуль деформации, МПа: | [9 empty] | 0.2699426 | 0.4024612 | [21 empty] | С, МПа:
|  |  | Е0= | [32 empty] | φ, град:
|  |  | E50 = | [32 empty] | E, Мпа
|  |  | Коэф. Поперечной деформации, ϑ = | [9 empty] | Эффективные значения угла внутреннего трения и удельного сцепления ϕ', С' | [13 empty] | x | 0
[13 empty] | ϕ', град. = | 10 | [12 empty] | y |  |  |  | С, кПа | φ,°
[13 empty] | С', МПа = | 0.008
| Исполнитель: | [6 empty] | Морозов Д.С. |  |  |  |  | Исполнитель: |  |  |  |  | Морозов Д.С.
| Начальник исп. лаборатории: | [6 empty] | Семиколенова Л.Г. |  |  |  |  | Начальник исп. лаборатории: |  |  |  |  | Семиколенова Л.Г.
Лист 1 , всего листов 2 | [11 empty] | Лист 2 , всего листов 2
Частичное воспроизведение протокола испытаний без письменного разрешения ООО «ИнжГео» ЗАПРЕЩАЕТСЯ | [11 empty] | Частичное воспроизведение протокола испытаний без письменного разрешения ООО «ИнжГео» ЗАПРЕЩАЕТСЯ
[5 empty] | второй график |  | первый график | [9 empty] | К Пуассона
dev50 | epsE50 | ind | devE0 | epsE0 | dev | eps | sigma |  | dev1 | eps1 | dev2 | eps2 | dev3 | eps3 |  | Глины
0.02423165 | 0.005490584 |  |  |  | 0 | 0 |  |  | 0 | 0 | 0 | 0 | 0 | 0 |  | < 0 | 0,20-0,30
ind |  |  |  |  | 0.006610325 | 0.0007661178 |  |  | 0.01704618 | 0.0007620382 | 0.0190574 | 0.0007185237 | 0.006610325 | 0.0007661178 |  | 0-0,25 | 0,30-0,38
2 |  |  |  |  | 0.01220643 | 0.001532236 |  |  | 0.03001737 | 0.001524076 | 0.03609824 | 0.00152156 | 0.01220643 | 0.001532236 |  | 0,25< | 0,38-0,45
E0 |  |  |  |  | 0.01692758 | 0.002298353 |  |  | 0.0410574 | 0.002552556 | 0.05136894 | 0.002282339 | 0.01692758 | 0.002298353 |  | Суглинки | 0,35-0,37
epsE0 | devE0 |  |  |  | 0.0210574 | 0.003339938 |  |  | 0.04295166 | 0.003048153 | 0.06104115 | 0.003043119 | 0.0210574 | 0.003339938 |  | Пески и супеси | 0,30-0,35
0.003339938 | 0.0210574 |  |  |  | 0.02205953 | 0.003830589 |  |  | 0.04524548 | 0.004018472 | 0.06625931 | 0.003568834 | 0.02205953 | 0.003830589
[5 empty] | 0.02323089 | 0.004596707 |  |  | 0.04578808 | 0.004572229 | 0.06922705 | 0.004564679 | 0.02323089 | 0.004596707
График E50 |  | График E |  |  | 0.02423165 | 0.005490584 |  |  | 0.04771394 | 0.005334268 | 0.0726852 | 0.005325459 | 0.02423165 | 0.005490584
eps | q | sigma |  |  | 0.02447578 | 0.006128942 |  |  | 0.04822887 | 0.006096306 | 0.07546081 | 0.006086238 | 0.02447578 | 0.006128942
Горизонтальная линия E50 |  | Касательная |  |  | 0.02544544 | 0.00689506 |  |  | 0.04963219 | 0.006858344 | 0.07765494 | 0.006847018 | 0.02544544 | 0.00689506
0 |  | a | b |  | 0.02621093 | 0.007661178 |  |  | 0.05142318 | 0.007620382 | 0.08106864 | 0.007607798 | 0.02621093 | 0.007661178
|  |  | 0 |  | 0.02677176 | 0.008427295 |  |  | 0.05240115 | 0.008382421 | 0.08330295 | 0.008368578 | 0.02677176 | 0.008427295
Вертикальная линия E50 |  | p1 и p2 |  |  | 0.02792742 | 0.009193413 |  |  | 0.05416539 | 0.009144459 | 0.08485892 | 0.009129358 | 0.02792742 | 0.009193413
| 0 | 0 |  |  | 0.02867742 | 0.009959531 |  |  | 0.05521521 | 0.009906497 | 0.08773761 | 0.009890138 | 0.02867742 | 0.009959531
[5 empty] | 0.02932125 | 0.01072565 |  |  | 0.0566499 | 0.01066854 | 0.09024006 | 0.01065092 | 0.02932125 | 0.01072565
Касательная линия E50 |  |  |  |  | 0.02995841 | 0.01149177 |  |  | 0.05836876 | 0.01143057 | 0.09216732 | 0.0114117 | 0.02995841 | 0.01149177
0 | 0 | Горизонтальная 1 |  |  | 0.0304884 | 0.01225788 |  |  | 0.0595711 | 0.01219261 | 0.09412045 | 0.01217248 | 0.0304884 | 0.01225788
[5 empty] | 0.03151072 | 0.013024 |  |  | 0.06045621 | 0.01295465 | 0.09680048 | 0.01293326 | 0.03151072 | 0.013024
Горизонтальная линия qкр |  |  |  |  | 0.03232486 | 0.01379012 |  |  | 0.06242339 | 0.01371669 | 0.09890848 | 0.01369404 | 0.03232486 | 0.01379012
Горизонтальная линия q |  | Горизонтальная 2 |  |  | 0.03273033 | 0.01455624 |  |  | 0.06367194 | 0.01447873 | 0.1007455 | 0.01445482 | 0.03273033 | 0.01455624
0 |  | 0 |  |  | 0.03342663 | 0.01532236 |  |  | 0.06500117 | 0.01524076 | 0.1023126 | 0.0152156 | 0.03342663 | 0.01532236
[5 empty] | 0.03441326 | 0.01608847 |  |  | 0.06611036 | 0.0160028 | 0.1037107 | 0.01597638 | 0.03441326 | 0.01608847
Вертикальная линия q |  |  |  |  | 0.0350897 | 0.01685459 |  |  | 0.06729882 | 0.01676484 | 0.1054411 | 0.01673716 | 0.0350897 | 0.01685459
| 0 |  |  |  | 0.03575547 | 0.01762071 |  |  | 0.06776585 | 0.01752688 | 0.1077046 | 0.01749794 | 0.03575547 | 0.01762071
[5 empty] | 0.03641007 | 0.01838683 |  |  | 0.06951075 | 0.01828892 | 0.1090024 | 0.01825872 | 0.03641007 | 0.01838683
[5 empty] | 0.03665298 | 0.01915294 |  |  | 0.06993282 | 0.01905096 | 0.1100355 | 0.0190195 | 0.03665298 | 0.01915294
[5 empty] | 0.03728371 | 0.01991906 |  |  | 0.07123135 | 0.01981299 | 0.111605 | 0.01978028 | 0.03728371 | 0.01991906
[5 empty] | 0.03810177 | 0.02068518 |  |  | 0.07290565 | 0.02057503 | 0.1139119 | 0.02054105 | 0.03810177 | 0.02068518
[5 empty] | 0.03870664 | 0.0214513 |  |  | 0.07335502 | 0.02133707 | 0.1151572 | 0.02130183 | 0.03870664 | 0.0214513
[5 empty] | 0.03929782 | 0.02221742 |  |  | 0.07477875 | 0.02209911 | 0.1167421 | 0.02206261 | 0.03929782 | 0.02221742
[5 empty] | 0.03997483 | 0.02298353 |  |  | 0.07537614 | 0.02286115 | 0.1178675 | 0.02282339 | 0.03997483 | 0.02298353
[5 empty] | 0.04043715 | 0.02374965 |  |  | 0.0767465 | 0.02362319 | 0.1187345 | 0.02358417 | 0.04043715 | 0.02374965
[5 empty] | 0.04118428 | 0.02451577 |  |  | 0.07768912 | 0.02438522 | 0.1193441 | 0.02434495 | 0.04118428 | 0.02451577
[5 empty] | 0.04141572 | 0.02528189 |  |  | 0.0788033 | 0.02514726 | 0.1213975 | 0.02510573 | 0.04141572 | 0.02528189
[5 empty] | 0.04183098 | 0.026048 |  |  | 0.07908835 | 0.0259093 | 0.1219956 | 0.02586651 | 0.04183098 | 0.026048
[5 empty] | 0.04242955 | 0.02681412 |  |  | 0.08014356 | 0.02667134 | 0.1227396 | 0.02662729 | 0.04242955 | 0.02681412
[5 empty] | 0.04321093 | 0.02758024 |  |  | 0.08146823 | 0.02743338 | 0.1242303 | 0.02738807 | 0.04321093 | 0.02758024
[5 empty] | 0.04347461 | 0.02834636 |  |  | 0.08216166 | 0.02819542 | 0.124069 | 0.02814885 | 0.04347461 | 0.02834636
[5 empty] | 0.04372011 | 0.02911247 |  |  | 0.08232314 | 0.02895745 | 0.1258566 | 0.02890963 | 0.04372011 | 0.02911247
[5 empty] | 0.04434691 | 0.02987859 |  |  | 0.08335199 | 0.02971949 | 0.1258943 | 0.02967041 | 0.04434691 | 0.02987859
[5 empty] | 0.04495452 | 0.03064471 |  |  | 0.0837475 | 0.03048153 | 0.126783 | 0.03043119 | 0.04495452 | 0.03064471
[5 empty] | 0.04494244 | 0.03141083 |  |  | 0.08510896 | 0.03124357 | 0.1266238 | 0.03119197 | 0.04494244 | 0.03141083
[5 empty] | 0.04541015 | 0.03217695 |  |  | 0.08523568 | 0.03200561 | 0.1277177 | 0.03195275 | 0.04541015 | 0.03217695
[5 empty] | 0.04595717 | 0.03294306 |  |  | 0.08572696 | 0.03276764 | 0.1284658 | 0.03271353 | 0.04595717 | 0.03294306
[5 empty] | 0.046283 | 0.03370918 |  |  | 0.08598209 | 0.03352968 | 0.1293692 | 0.03347431 | 0.046283 | 0.03370918
[5 empty] | 0.04638712 | 0.0344753 |  |  | 0.08650038 | 0.03429172 | 0.1294289 | 0.03423509 | 0.04638712 | 0.0344753
[5 empty] | 0.04656905 | 0.03524142 |  |  | 0.08698112 | 0.03505376 | 0.1303459 | 0.03499587 | 0.04656905 | 0.03524142
[5 empty] | 0.04712827 | 0.03600753 |  |  | 0.08742362 | 0.0358158 | 0.1304214 | 0.03575665 | 0.04712827 | 0.03600753
[5 empty] | 0.04706429 | 0.03677365 |  |  | 0.08852717 | 0.03657784 | 0.1301563 | 0.03651743 | 0.04706429 | 0.03677365
[5 empty] | 0.04757661 | 0.03753977 |  |  | 0.08859107 | 0.03733987 | 0.1310516 | 0.03727821 | 0.04757661 | 0.03753977
[5 empty] | 0.04756473 | 0.03830589 |  |  | 0.08881463 | 0.03810191 | 0.1314086 | 0.03803899 | 0.04756473 | 0.03830589
[5 empty] | 0.04802814 | 0.03907201 |  |  | 0.08929714 | 0.03886395 | 0.1306281 | 0.03879977 | 0.04802814 | 0.03907201
[5 empty] | 0.04786634 | 0.03983812 |  |  | 0.0896379 | 0.03962599 | 0.1316113 | 0.03956055 | 0.04786634 | 0.03983812
[5 empty] | 0.04787884 | 0.04060424 |  |  | 0.08963621 | 0.04038803 | 0.1314591 | 0.04032133 | 0.04787884 | 0.04060424
[5 empty] | 0.04826513 | 0.04137036 |  |  | 0.08999137 | 0.04115007 | 0.1315727 | 0.04108211 | 0.04826513 | 0.04137036
[5 empty] | 0.04822471 | 0.04213648 |  |  | 0.08990268 | 0.0419121 | 0.1322532 | 0.04184289 | 0.04822471 | 0.04213648
[5 empty] | 0.0484633 | 0.04290259 |  |  | 0.09049096 | 0.04267414 | 0.1325186 | 0.04260367 | 0.0484633 | 0.04290259
[5 empty] | 0.04826291 | 0.04366871 |  |  | 0.08979094 | 0.04343618 | 0.1325186 | 0.04336445 | 0.04826291 | 0.04366871
[5 empty] | 0.0484571 | 0.04443483 |  |  | 0.09017259 | 0.04419822 | 0.1317084 | 0.04412523 | 0.0484571 | 0.04443483
[5 empty] | 0.04824448 | 0.04520095 |  |  | 0.0898205 | 0.04496026 | 0.1316752 | 0.04488601 | 0.04824448 | 0.04520095
[5 empty] | 0.0482252 | 0.04596707 |  |  | 0.089936 | 0.04572229 | 0.1324194 | 0.04564679 | 0.0482252 | 0.04596707
[5 empty] | 0.04829945 | 0.04673318 |  |  | 0.08962042 | 0.04648433 | 0.1317415 | 0.04640757 | 0.04829945 | 0.04673318
[5 empty] | 0.04826739 | 0.0474993 |  |  | 0.08957509 | 0.04724637 | 0.1322419 | 0.04716835 | 0.04826739 | 0.0474993
[5 empty] | 0.04792921 | 0.04826542 |  |  | 0.08900136 | 0.04800841 | 0.131721 | 0.04792913 | 0.04792921 | 0.04826542
[5 empty] | 0.04808506 | 0.04903154 |  |  | 0.08880055 | 0.04877045 | 0.1319793 | 0.04868991 | 0.04808506 | 0.04903154
[5 empty] | 0.04793513 | 0.04979765 |  |  | 0.08937401 | 0.04953249 | 0.1306172 | 0.04945069 | 0.04793513 | 0.04979765
[5 empty] | 0.04807959 | 0.05056377 |  |  | 0.08922305 | 0.05029452 | 0.1308353 | 0.05021147 | 0.04807959 | 0.05056377
[5 empty] | 0.04771861 | 0.05132989 |  |  | 0.08804902 | 0.05105656 | 0.1306338 | 0.05097225 | 0.04771861 | 0.05132989
[5 empty] | 0.04775236 | 0.05209601 |  |  | 0.08775325 | 0.0518186 | 0.1307134 | 0.05173303 | 0.04775236 | 0.05209601
[5 empty] | 0.04798102 | 0.05286213 |  |  | 0.08823708 | 0.05258064 | 0.1306744 | 0.05249381 | 0.04798102 | 0.05286213
[5 empty] | 0.04790476 | 0.05362824 |  |  | 0.08750183 | 0.05334268 | 0.1303172 | 0.05325459 | 0.04790476 | 0.05362824
[5 empty] | 0.04762374 | 0.05439436 |  |  | 0.08704885 | 0.05410472 | 0.1298424 | 0.05401537 | 0.04762374 | 0.05439436
[5 empty] | 0.04753815 | 0.05516048 |  |  | 0.08637946 | 0.05486675 | 0.1296503 | 0.05477615 | 0.04753815 | 0.05516048
[5 empty] | 0.04744816 | 0.0559266 |  |  | 0.08669499 | 0.05562879 | 0.1297415 | 0.05553693 | 0.04744816 | 0.0559266
[5 empty] | 0.04725394 | 0.05669271 |  |  | 0.08599679 | 0.05639083 | 0.1293163 | 0.05629771 | 0.04725394 | 0.05669271
[5 empty] | 0.04725566 | 0.05745883 |  |  | 0.08608619 | 0.05715287 | 0.1282753 | 0.05705849 | 0.04725566 | 0.05745883
[5 empty] | 0.04695349 | 0.05822495 |  |  | 0.08476452 | 0.05791491 | 0.1278188 | 0.05781927 | 0.04695349 | 0.05822495
[5 empty] | 0.04694761 | 0.05899107 |  |  | 0.08443311 | 0.05867694 | 0.1284473 | 0.05858005 | 0.04694761 | 0.05899107
[5 empty] | 0.04683819 | 0.05975719 |  |  | 0.0843933 | 0.05943898 | 0.1267612 | 0.05934083 | 0.04683819 | 0.05975719
[5 empty] | 0.04662541 | 0.0605233 |  |  | 0.08404642 | 0.06020102 | 0.1265611 | 0.06010161 | 0.04662541 | 0.0605233
[5 empty] | 0.04690943 | 0.06128942 |  |  | 0.08349381 | 0.06096306 | 0.1261473 | 0.06086238 | 0.04690943 | 0.06128942
[5 empty] | 0.04669043 | 0.06205554 |  |  | 0.08333679 | 0.0617251 | 0.1259203 | 0.06162316 | 0.04669043 | 0.06205554
[5 empty] | 0.04656858 | 0.06282166 |  |  | 0.08247671 | 0.06248714 | 0.1258806 | 0.06238394 | 0.04656858 | 0.06282166
[5 empty] | 0.04634405 | 0.06358777 |  |  | 0.08181489 | 0.06324917 | 0.1256285 | 0.06314472 | 0.04634405 | 0.06358777
[5 empty] | 0.04621702 | 0.06435389 |  |  | 0.08185268 | 0.06401121 | 0.1242646 | 0.0639055 | 0.04621702 | 0.06435389
[5 empty] | 0.04628766 | 0.06512001 |  |  | 0.0807914 | 0.06477325 | 0.1244893 | 0.06466628 | 0.04628766 | 0.06512001
[5 empty] | 0.04615614 | 0.06588613 |  |  | 0.08083238 | 0.06553529 | 0.1234029 | 0.06542706 | 0.04615614 | 0.06588613
[5 empty] | 0.04592263 | 0.06665225 |  |  | 0.08067697 | 0.06629733 | 0.1240061 | 0.06618784 | 0.04592263 | 0.06665225
[5 empty] | 0.04568731 | 0.06741836 |  |  | 0.0801265 | 0.06705937 | 0.1224992 | 0.06694862 | 0.04568731 | 0.06741836
[5 empty] | 0.04545036 | 0.06818448 |  |  | 0.07918229 | 0.0678214 | 0.1228827 | 0.0677094 | 0.04545036 | 0.06818448
[5 empty] | 0.04541193 | 0.0689506 |  |  | 0.07874568 | 0.06858344 | 0.122057 | 0.06847018 | 0.04541193 | 0.0689506
[5 empty] | 0.04537221 | 0.06971672 |  |  | 0.07831802 | 0.06934548 | 0.1210225 | 0.06923096 | 0.04537221 | 0.06971672
[5 empty] | 0.04523137 | 0.07048283 |  |  | 0.07800062 | 0.07010752 | 0.1212798 | 0.06999174 | 0.04523137 | 0.07048283
[5 empty] | 0.04498958 | 0.07124895 |  |  | 0.07799482 | 0.07086956 | 0.1205292 | 0.07075252 | 0.04498958 | 0.07124895
[5 empty] | 0.04474701 | 0.07201507 |  |  | 0.07759799 | 0.0716316 | 0.1189713 | 0.0715133 | 0.04474701 | 0.07201507
[5 empty] | 0.04450384 | 0.07278119 |  |  | 0.07650235 | 0.07239363 | 0.1195064 | 0.07227408 | 0.04450384 | 0.07278119
[5 empty] | 0.04446024 | 0.0735473 |  |  | 0.07620724 | 0.07315567 | 0.118035 | 0.07303486 | 0.04446024 | 0.0735473
[5 empty] | 0.04421638 | 0.07431342 |  |  | 0.07621221 | 0.07391771 | 0.1174575 | 0.07379564 | 0.04421638 | 0.07431342
[5 empty] | 0.04417244 | 0.07507954 |  |  | 0.07541683 | 0.07467975 | 0.1174744 | 0.07455642 | 0.04417244 | 0.07507954
[5 empty] | 0.04432858 | 0.07584566 |  |  | 0.07512064 | 0.07544179 | 0.1161862 | 0.0753172 | 0.04432858 | 0.07584566
[5 empty] | 0.04398498 | 0.07661178 |  |  | 0.07472322 | 0.07620382 | 0.1155933 | 0.07607798 | 0.04398498 | 0.07661178
[5 empty] | 0.04394182 | 0.07737789 |  |  | 0.07412412 | 0.07696586 | 0.1148961 | 0.07683876 | 0.04394182 | 0.07737789
[5 empty] | 0.04389926 | 0.07814401 |  |  | 0.0738229 | 0.0777279 | 0.1142951 | 0.07759954 | 0.04389926 | 0.07814401
[5 empty] | 0.04365748 | 0.07891013 |  |  | 0.07321912 | 0.07848994 | 0.1145908 | 0.07836032 | 0.04365748 | 0.07891013
[5 empty] | 0.04351665 | 0.07967625 |  |  | 0.07371233 | 0.07925198 | 0.1139835 | 0.0791211 | 0.04351665 | 0.07967625
[5 empty] | 0.04327669 | 0.08044236 |  |  | 0.0731021 | 0.08001402 | 0.1136737 | 0.07988188 | 0.04327669 | 0.08044236
[5 empty] | 0.04293467 | 0.08120848 |  |  | 0.07228798 | 0.08077605 | 0.112562 | 0.08064266 | 0.04293467 | 0.08120848
[5 empty] | 0.04288966 | 0.0819746 |  |  | 0.07216954 | 0.08153809 | 0.1116251 | 0.08140344 | 0.04288966 | 0.0819746
[5 empty] | 0.04264156 | 0.08274072 |  |  | 0.07154632 | 0.08230013 | 0.1112061 | 0.08216422 | 0.04264156 | 0.08274072
[5 empty] | 0.0428903 | 0.08350684 |  |  | 0.0708179 | 0.08306217 | 0.1101082 | 0.082925 | 0.0428903 | 0.08350684
[5 empty] | 0.04263579 | 0.08427295 |  |  | 0.07108383 | 0.08382421 | 0.1089378 | 0.08368578 | 0.04263579 | 0.08427295
[5 empty] | 0.04257793 | 0.08503907 |  |  | 0.07074367 | 0.08458625 | 0.1088013 | 0.08444656 | 0.04257793 | 0.08503907
[5 empty] | 0.04201666 | 0.08580519 |  |  | 0.06999697 | 0.08534828 | 0.108005 | 0.08520734 | 0.04201666 | 0.08580519
[5 empty] | 0.04205188 | 0.08657131 |  |  | 0.06964331 | 0.08611032 | 0.1067554 | 0.08596812 | 0.04205188 | 0.08657131
[5 empty] | 0.0417835 | 0.08733742 |  |  | 0.06858222 | 0.08687236 | 0.1060588 | 0.0867289 | 0.0417835 | 0.08733742
[5 empty] | 0.04191144 | 0.08810354 |  |  | 0.06821328 | 0.0876344 | 0.1036217 | 0.08748968 | 0.04191144 | 0.08810354
[5 empty] | 0.04133562 | 0.08886966 |  |  | 0.06753605 | 0.08839644 | 0.1026505 | 0.08825046 | 0.04133562 | 0.08886966
[5 empty] | 0.04135595 | 0.08963578 |  |  | 0.06735007 | 0.08915847 | 0.1016514 | 0.08901124 | 0.04135595 | 0.08963578
[5 empty] | 0.04097235 | 0.0904019 |  |  | 0.06695492 | 0.08992051 | 0.101031 | 0.08977202 | 0.04097235 | 0.0904019
[5 empty] | 0.04108472 | 0.09116801 |  |  | 0.06625015 | 0.09068255 | 0.0995956 | 0.0905328 | 0.04108472 | 0.09116801
[5 empty] | 0.04059299 | 0.09193413 |  |  | 0.06643531 | 0.09144459 | 0.09785159 | 0.09129358 | 0.04059299 | 0.09193413
[5 empty] | 0.04049707 | 0.09270025 |  |  | 0.06520997 | 0.09220663 | 0.09650537 | 0.09205436 | 0.04049707 | 0.09270025
[5 empty] | 0.04059687 | 0.09346637 |  |  | 0.06507369 | 0.09296867 | 0.09606334 | 0.09281514 | 0.04059687 | 0.09346637
[5 empty] | 0.04029231 | 0.09423248 |  |  | 0.06402603 | 0.0937307 | 0.09463188 | 0.09357592 | 0.04029231 | 0.09423248
[5 empty] | 0.0398833 | 0.0949986 |  |  | 0.06376654 | 0.09449274 | 0.09351739 | 0.0943367 | 0.0398833 | 0.0949986
[5 empty] | 0.03966975 | 0.09576472 |  |  | 0.06299478 | 0.09525478 | 0.09152625 | 0.09509748 | 0.03966975 | 0.09576472
[5 empty] | 0.03975159 | 0.09653084 |  |  | 0.06301031 | 0.09601682 | 0.09056487 | 0.09585826 | 0.03975159 | 0.09653084
[5 empty] | 0.03952873 | 0.09729696 |  |  | 0.06161269 | 0.09677886 | 0.08963963 | 0.09661904 | 0.03952873 | 0.09729696
[5 empty] | 0.03930108 | 0.09806307 |  |  | 0.06100148 | 0.0975409 | 0.08835691 | 0.09737982 | 0.03930108 | 0.09806307
[5 empty] | 0.03896855 | 0.09882919 |  |  | 0.06037624 | 0.09830293 | 0.08712313 | 0.0981406 | 0.03896855 | 0.09882919
[5 empty] | 0.03863107 | 0.09959531 |  |  | 0.06001327 | 0.09906497 | 0.08604465 | 0.09890138 | 0.03863107 | 0.09959531
[5 empty] | 0.03838854 | 0.1003614 |  |  | 0.05977277 | 0.09982701 | 0.08620813 | 0.09966216 | 0.03838854 | 0.1003614
[5 empty] | 0.03834088 | 0.1011275 |  |  | 0.05826139 | 0.100589 | 0.08418166 | 0.1004229 | 0.03834088 | 0.1011275
[5 empty] | 0.037888 | 0.1018937 |  |  | 0.05798683 | 0.1013511 | 0.08446442 | 0.1011837 | 0.037888 | 0.1018937
[5 empty] | 0.03782982 | 0.1026598 |  |  | 0.05725679 | 0.1021131 | 0.08245619 | 0.1019445 | 0.03782982 | 0.1026598
[5 empty] | 0.03716626 | 0.1034259 |  |  | 0.05547896 | 0.1028752 | 0.08175677 | 0.1027053 | 0.03716626 | 0.1034259
[5 empty] | 0.03699723 | 0.104192 |  |  | 0.05526107 | 0.1036372 | 0.08066592 | 0.1034661 | 0.03699723 | 0.104192
[5 empty] | 0.03672264 | 0.1049581 |  |  | 0.0538108 | 0.1043992 | 0.08078343 | 0.1042268 | 0.03672264 | 0.1049581
[5 empty] | 0.0367424 | 0.1057243 |  |  | 0.05313586 | 0.1051613 | 0.07950909 | 0.1049876 | 0.0367424 | 0.1057243
[5 empty] | 0.03604921 | 0.1064904 |  |  | 0.05194395 | 0.1059233 | 0.07844268 | 0.1057484 | 0.03604921 | 0.1064904
[5 empty] | 0.03572068 | 0.1072565 |  |  | 0.05084278 | 0.1066854 | 0.07838397 | 0.1065092 | 0.03572068 | 0.1072565
[5 empty] | 0.03535819 | 0.1080226 |  |  | 0.04984005 | 0.1074474 | 0.07683275 | 0.10727 | 0.03535819 | 0.1080226
[5 empty] | 0.03536509 | 0.1087887 |  |  | 0.04784346 | 0.1082094 | 0.0761888 | 0.1080307 | 0.03536509 | 0.1087887
[5 empty] | 0.03464472 | 0.1095548 |  |  | 0.04766071 | 0.1089715 | 0.07485191 | 0.1087915 | 0.03464472 | 0.1095548
[5 empty] | 0.0341004 | 0.110321 |  |  | 0.0459995 | 0.1097335 | 0.07382186 | 0.1095523 | 0.0341004 | 0.110321
[5 empty] | 0.03373549 | 0.1110871 |  |  | 0.04556754 | 0.1104955 | 0.07389843 | 0.1103131 | 0.03373549 | 0.1110871
[5 empty] | 0.03345332 | 0.1118532 |  |  | 0.04377254 | 0.1112576 | 0.0726814 | 0.1110739 | 0.03345332 | 0.1118532
[5 empty] | 0.03295722 | 0.1126193 |  |  | 0.04272218 | 0.1120196 | 0.07257055 | 0.1118346 | 0.03295722 | 0.1126193
[5 empty] | 0.03215054 | 0.1133854 |  |  | 0.04242418 | 0.1127817 | 0.07076567 | 0.1125954 | 0.03215054 | 0.1133854
[5 empty] | 0.03183662 | 0.1141515 |  |  | 0.04128624 | 0.1135437 | 0.07046654 | 0.1133562 | 0.03183662 | 0.1141515
[5 empty] | 0.0314188 | 0.1149177 |  |  | 0.04071606 | 0.1143057 | 0.06997293 | 0.114117 | 0.0314188 | 0.1149177
[5 empty] | 0.0308004 | 0.1156838 |  |  | 0.04042135 | 0.1150678 | 0.06908465 | 0.1148778 | 0.0308004 | 0.1156838
[5 empty] | 0.03018478 | 0.1164499 |  |  | 0.03930979 | 0.1158298 | 0.06790145 | 0.1156385 | 0.03018478 | 0.1164499
[5 empty] | 0.02997527 | 0.117216 |  |  | 0.03858853 | 0.1165919 | 0.06752314 | 0.1163993 | 0.02997527 | 0.117216
[5 empty] | 0.02947521 | 0.1179821 |  |  | 0.03830653 | 0.1173539 | 0.06704948 | 0.1171601 | 0.02947521 | 0.1179821
[5 empty] | 0.02888793 | 0.1187483 |  |  | 0.03832726 | 0.1181159 | 0.06518027 | 0.1179209 | 0.02888793 | 0.1187483
[5 empty] | 0.02811678 | 0.1195144 |  |  | 0.03785106 | 0.118878 | 0.06431528 | 0.1186817 | 0.02811678 | 0.1195144
[5 empty] | 0.0276651 | 0.1202805 |  |  | 0.03737829 | 0.11964 | 0.0642543 | 0.1194424 | 0.0276651 | 0.1202805
[5 empty] | 0.02733622 | 0.1210466 |  |  | 0.0363093 | 0.120402 | 0.0627971 | 0.1202032 | 0.02733622 | 0.1210466
[5 empty] | 0.02703348 | 0.1218127 |  |  | 0.03614445 | 0.1211641 | 0.06204348 | 0.120964 | 0.02703348 | 0.1218127
[5 empty] | 0.02656023 | 0.1225788 |  |  | 0.0355841 | 0.1219261 | 0.06239321 | 0.1217248 | 0.02656023 | 0.1225788
[5 empty] | 0.02611979 | 0.123345 |  |  | 0.03502858 | 0.1226882 | 0.06134608 | 0.1224855 | 0.02611979 | 0.123345
[5 empty] | 0.02621551 | 0.1241111 |  |  | 0.03437827 | 0.1234502 | 0.06000186 | 0.1232463 | 0.02621551 | 0.1241111
[5 empty] | 0.02573415 | 0.1248772 |  |  | 0.03453351 | 0.1242122 | 0.05966036 | 0.1240071 | 0.02573415 | 0.1248772
[5 empty] | 0.0253542 | 0.1256433 |  |  | 0.03389465 | 0.1249743 | 0.05942187 | 0.1247679 | 0.0253542 | 0.1256433
[5 empty] | 0.0251758 | 0.1264094 |  |  | 0.03306206 | 0.1257363 | 0.05778663 | 0.1255287 | 0.0251758 | 0.1264094
[5 empty] | 0.02469924 | 0.1271755 |  |  | 0.03333608 | 0.1264983 | 0.0575547 | 0.1262894 | 0.02469924 | 0.1271755
[5 empty] | 0.0244248 | 0.1279417 |  |  | 0.03271706 | 0.1272604 | 0.05602612 | 0.1270502 | 0.0244248 | 0.1279417
[5 empty] | 0.02415276 | 0.1287078 |  |  | 0.03220537 | 0.1280224 | 0.05540093 | 0.127811 | 0.02415276 | 0.1287078
[5 empty] | 0.02398341 | 0.1294739 |  |  | 0.03150135 | 0.1287845 | 0.05567917 | 0.1285718 | 0.02398341 | 0.1294739
[5 empty] | 0.02401702 | 0.13024 |  |  | 0.03140536 | 0.1295465 | 0.0549609 | 0.1293326 | 0.02401702 | 0.13024
[5 empty] | 0.02375387 | 0.1310061 |  |  | 0.03061776 | 0.1303085 | 0.05344616 | 0.1300933 | 0.02375387 | 0.1310061
[5 empty] | 0.02339426 | 0.1317723 |  |  | 0.03073889 | 0.1310706 | 0.05323499 | 0.1308541 | 0.02339426 | 0.1317723
[5 empty] | 0.02293846 | 0.1325384 |  |  | 0.03056911 | 0.1318326 | 0.05272743 | 0.1316149 | 0.02293846 | 0.1325384
[5 empty] | 0.02258675 | 0.1333045 |  |  | 0.02960877 | 0.1325947 | 0.05162355 | 0.1323757 | 0.02258675 | 0.1333045
[5 empty] | 0.02273942 | 0.1340706 |  |  | 0.02895824 | 0.1333567 | 0.05122337 | 0.1331365 | 0.02273942 | 0.1340706
[5 empty] | 0.02209675 | 0.1348367 |  |  | 0.02901785 | 0.1341187 | 0.05032694 | 0.1338972 | 0.02209675 | 0.1348367
[5 empty] | 0.02225902 | 0.1356028 |  |  | 0.02828797 | 0.1348808 | 0.04913431 | 0.134658 | 0.02225902 | 0.1356028
[5 empty] | 0.02172651 | 0.136369 |  |  | 0.02866895 | 0.1356428 | 0.04854552 | 0.1354188 | 0.02172651 | 0.136369
[5 empty] | 0.02159951 | 0.1371351 |  |  | 0.02856114 | 0.1364048 | 0.04826063 | 0.1361796 | 0.02159951 | 0.1371351
[5 empty] | 0.02117829 | 0.1379012 |  |  | 0.02826489 | 0.1371669 | 0.04797966 | 0.1369404 | 0.02117829 | 0.1379012
[5 empty] | 0.02116314 | 0.1386673 |  |  | 0.02798057 | 0.1379289 | 0.04750268 | 0.1377011 | 0.02116314 | 0.1386673
[5 empty] | 0.02115434 | 0.1394334 |  |  | 0.02690852 | 0.138691 | 0.04602972 | 0.1384619 | 0.02115434 | 0.1394334
[5 empty] | 0.02075218 | 0.1401995 |  |  | 0.0272491 | 0.139453 | 0.04536082 | 0.1392227 | 0.02075218 | 0.1401995
[5 empty] | 0.02035693 | 0.1409657 |  |  | 0.02720266 | 0.140215 | 0.04529604 | 0.1399835 | 0.02035693 | 0.1409657
[5 empty] | 0.02056888 | 0.1417318 |  |  | 0.02646956 | 0.1409771 | 0.04403542 | 0.1407443 | 0.02056888 | 0.1417318
[5 empty] | 0.01998831 | 0.1424979 |  |  | 0.02665015 | 0.1417391 | 0.04387901 | 0.141505 | 0.01998831 | 0.1424979
[5 empty] | 0.02011551 | 0.143264 |  |  | 0.02574477 | 0.1425012 | 0.04282684 | 0.1422658 | 0.02011551 | 0.143264
[5 empty] | 0.01965074 | 0.1440301 |  |  | 0.0260538 | 0.1432632 | 0.04187897 | 0.1430266 | 0.01965074 | 0.1440301
[5 empty] | 0.01949431 | 0.1447963 |  |  | 0.02567758 | 0.1440252 | 0.04223543 | 0.1437874 | 0.01949431 | 0.1447963
[5 empty] | 0.01964648 | 0.1455624 |  |  | 0.02591646 | 0.1447873 | 0.04129629 | 0.1445482 | 0.01964648 | 0.1455624
[5 empty] | 0.01950754 | 0.1463285 |  |  | 0.02587079 | 0.1455493 | 0.04046157 | 0.1453089 | 0.01950754 | 0.1463285
[5 empty] | 0.01947778 | 0.1470946 |  |  | 0.02544094 | 0.1463113 | 0.03973132 | 0.1460697 | 0.01947778 | 0.1470946
[5 empty] | 0.01915747 | 0.1478607 |  |  | 0.02552726 | 0.1470734 | 0.03890559 | 0.1468305 | 0.01915747 | 0.1478607
[5 empty] | 0.0192469 | 0.1486268 |  |  | 0.02463009 | 0.1478354 | 0.03788443 | 0.1475913 | 0.0192469 | 0.1486268
[5 empty] | 0.01884635 | 0.149393 |  |  | 0.0253498 | 0.1485975 | 0.03776788 | 0.1483521 | 0.01884635 | 0.149393
[5 empty] | 0.0190561 | 0.1501591 |  |  | 0.02518674 | 0.1493595 | 0.03755598 | 0.1491128 | 0.0190561 | 0.1501591
[5 empty] | 0.01897643 | 0.1509252 |  |  | 0.02534125 | 0.1501215 | 0.03724878 | 0.1498736 | 0.01897643 | 0.1509252
[5 empty] | 0.01880763 | 0.1516913 |  |  | 0.0248137 | 0.1508836 | 0.03604633 | 0.1506344 | 0.01880763 | 0.1516913
[5 empty] | 0.01864998 | 0.1524574 |  |  | 0.02470444 | 0.1516456 | 0.03604867 | 0.1513952 | 0.01864998 | 0.1524574