## 1
Общество с ограниченной ответственностью "Инженерная геология" (ООО "ИнжГео") | [11 empty] | Общество с ограниченной ответственностью "Инженерная геология" (ООО "ИнжГео")
Юр. адрес: 117279, г. Москва, ул. Миклухо-Маклая, 36 а, этаж 5, пом. XXIII к. 76-84 | [11 empty] | Юр. адрес: 117279, г. Москва, ул. Миклухо-Маклая, 36 а, этаж 5, пом. XXIII к. 76-84 | [8 empty] | нагр |  |  | X0 | Y0 | R |  | нагр |  |  |  | X0 | Y0 | R | нагр |  |  |  | X0 | Y0 | R |  | нагр |  |  |  | X0 | Y0 | R
Телефон/факс +7 (495) 132-30-00, Адрес электронной почты inbox@inj-geo.ru | [11 empty] | Телефон/факс +7 (495) 132-30-00, Адрес электронной почты inbox@inj-geo.ru | [12 empty] | 0 | [7 empty] | 0 | [6 empty] | 0 | [7 empty] | 0
[21 empty] | девиатор | [6 empty] | девиатор | [6 empty] | девиатор | [7 empty] | девиатор
Испытательная лаборатория ООО «ИнжГео» | [11 empty] | Испытательная лаборатория ООО «ИнжГео» | [8 empty] | x0 | Угол | X | Y |  |  |  | x0 |  | Угол | X | Y |  |  | x0 |  | Угол | X | Y |  |  |  | x0 |  | Угол | X | Y
Адрес места осуществления деятельности лаборатории: г. Москва, просп. Вернадского, д. 51, стр. 1 | [11 empty] | Адрес места осуществления деятельности лаборатории: г. Москва, просп. Вернадского, д. 51, стр. 1 | [9 empty] | 0 | [7 empty] | 0 | [6 empty] | 0 | [7 empty] | 0
Телефон +7(910)4557682, E-mail: slg85@mail.ru | [11 empty] | Телефон +7(910)4557682, E-mail: slg85@mail.ru | [9 empty] | 5 | [7 empty] | 5 | [6 empty] | 5 | [7 empty] | 5
[22 empty] | 10 | [7 empty] | 10 | [6 empty] | 10 | [7 empty] | 10
[12 empty] | Протокол испытаний № 13-63/28 от 26-11-2022 | [9 empty] | 15 | [7 empty] | 15 | [6 empty] | 15 | [7 empty] | 15
[22 empty] | 20 | [7 empty] | 20 | [6 empty] | 20 | [7 empty] | 20
[12 empty] | Наименование и адрес заказчика: Переход трубопровода через р. Енисей | [9 empty] | 25 | [7 empty] | 25 | [6 empty] | 25 | [7 empty] | 25
[12 empty] | Наименование объекта: ООО Регионстрой | [9 empty] | 30 | [7 empty] | 30 | [6 empty] | 30 | [7 empty] | 30
Наименование используемого метода/методики: ГОСТ 12248.4-2020 | [11 empty] | Наименование используемого метода/методики: ГОСТ 12248.3-2020 | [9 empty] | 35 | [7 empty] | 35 | [6 empty] | 35 | [7 empty] | 35
Условия проведения испытания: температура окружающей среды (18 - 25)0С, влажность воздуха (40 - 75)% | [11 empty] | Условия проведения испытания: температура окружающей среды (18 - 25)0С, влажность воздуха (40 - 75)% | [9 empty] | 40 | [7 empty] | 40 | [6 empty] | 40 | [7 empty] | 40
[12 empty] | Дата получение объекта подлежащего испытаниям: 30-10-2022 | [9 empty] | 45 | [7 empty] | 45 | [6 empty] | 45 | [7 empty] | 45
[12 empty] | Дата испытания: 25.10.2022-19.11.2028 | [9 empty] | 50 | [7 empty] | 50 | [6 empty] | 50 | [7 empty] | 50
[22 empty] | 55 | [7 empty] | 55 | [6 empty] | 55 | [7 empty] | 55
Испытание грунтов методом трехосного сжатия | [11 empty] | Испытание грунтов методом трехосного сжатия | [9 empty] | 60 | [7 empty] | 60 | [6 empty] | 60 | [7 empty] | 60
[22 empty] | 65 | [7 empty] | 65 | [6 empty] | 65 | [7 empty] | 65
Лабораторный номер: | [6 empty] | We, д.е. = |  |  |  |  | Лабораторный номер: |  | 1063 |  |  |  | We, д.е. = | 0.331811285 |  |  | 70 | [7 empty] | 70 | [6 empty] | 70 | [7 empty] | 70
Номер скважины: | [6 empty] | ρ, г/см3 = |  |  |  |  | Номер скважины: |  | BH-087 |  |  |  | ρ, г/см3 = | 1.83 |  |  | 75 | [7 empty] | 75 | [6 empty] | 75 | [7 empty] | 75
Глубина отбора, м: | [6 empty] | ρs, г/см3 = |  |  |  |  | Глубина отбора, м: |  | 3.4 |  |  |  | ρs, г/см3 = | 2.7 |  |  | 80 | [7 empty] | 80 | [6 empty] | 80 | [7 empty] | 80
Наименование грунта: | [6 empty] | e, д.е. = |  |  |  |  | Наименование грунта: |  | Суглинок, после оттаивания текучепластичный, легкий пылеватый |  |  |  | e, д.е. = | 0.9649675 |  |  | 85 | [7 empty] | 85 | [6 empty] | 85 | [7 empty] | 85
Схема проведения опыта: | [6 empty] | IL, д.е. = |  |  |  |  | Схема проведения опыта: |  | КД |  |  |  | IL, д.е. = | 0.855 |  |  | 90 | [7 empty] | 90 | [6 empty] | 90 | [7 empty] | 90
[22 empty] | 95 | [7 empty] | 95 | [6 empty] | 95 | [7 empty] | 95
[22 empty] | 100 | [7 empty] | 100 | [6 empty] | 100 | [7 empty] | 100
Результаты испытаний | [11 empty] | Результаты испытаний | [9 empty] | 105 | [7 empty] | 105 | [6 empty] | 105 | [7 empty] | 105
[22 empty] | 110 | [7 empty] | 110 | [6 empty] | 110 | [7 empty] | 110
[22 empty] | 115 | [7 empty] | 115 | [6 empty] | 115 | [7 empty] | 115
[22 empty] | 120 | [7 empty] | 120 | [6 empty] | 120 | [7 empty] | 120
[22 empty] | 125 | [7 empty] | 125 | [6 empty] | 125 | [7 empty] | 125
[22 empty] | 130 | [7 empty] | 130 | [6 empty] | 130 | [7 empty] | 130
[22 empty] | 135 | [7 empty] | 135 | [6 empty] | 135 | [7 empty] | 135
[22 empty] | 140 | [7 empty] | 140 | [6 empty] | 140 | [7 empty] | 140
[22 empty] | 145 | [7 empty] | 145 | [6 empty] | 145 | [7 empty] | 145
[22 empty] | 150 | [7 empty] | 150 | [6 empty] | 150 | [7 empty] | 150
[22 empty] | 155 | [7 empty] | 155 | [6 empty] | 155 | [7 empty] | 155
[22 empty] | 160 | [7 empty] | 160 | [6 empty] | 160 | [7 empty] | 160
[22 empty] | 165 | [7 empty] | 165 | [6 empty] | 165 | [7 empty] | 165
[22 empty] | 170 | [7 empty] | 170 | [6 empty] | 170 | [7 empty] | 170
[22 empty] | 175 | [7 empty] | 175 | [6 empty] | 175 | [7 empty] | 175
[22 empty] | 180 | [7 empty] | 180 | [6 empty] | 180 | [7 empty] | 180
[13 empty] | Давление в камере, Мпа σ3 | Вертикальная нагрузка, Мпа σ1 | Поровое давление, Мпа u
[7 empty] | Коэфф. Точки | [5 empty] | 0.0609756 | 0.128052 | [5 empty] | 1 | [6 empty] | σ3,кПа | σ1,кПа | u, кПа |  |  |  | 4
[13 empty] | 0.1609756 | 0.2918771 | [27 empty] | δ3, Мпа | δ1-δ3, МПа | δ1, МПа | δ1, КПа
|  |  | Модуль деформации, МПа: | [9 empty] | 0.2609756 | 0.4557021 | [21 empty] | С, МПа:
|  |  | Е0= | [32 empty] | φ, град:
|  |  | E50 = | [32 empty] | E, Мпа
|  |  | Коэф. Поперечной деформации, ϑ = | [9 empty] | Эффективные значения угла внутреннего трения и удельного сцепления ϕ', С' | [13 empty] | x | 0
[13 empty] | ϕ', град. = | 14 | [12 empty] | y |  |  |  | С, кПа | φ,°
[13 empty] | С', МПа = | 0.011
| Исполнитель: | [6 empty] | Морозов Д.С. |  |  |  |  | Исполнитель: |  |  |  |  | Морозов Д.С.
| Начальник исп. лаборатории: | [6 empty] | Семиколенова Л.Г. |  |  |  |  | Начальник исп. лаборатории: |  |  |  |  | Семиколенова Л.Г.
Лист 1 , всего листов 2 | [11 empty] | Лист 2 , всего листов 2
Частичное воспроизведение протокола испытаний без письменного разрешения ООО «ИнжГео» ЗАПРЕЩАЕТСЯ | [11 empty] | Частичное воспроизведение протокола испытаний без письменного разрешения ООО «ИнжГео» ЗАПРЕЩАЕТСЯ
[5 empty] | второй график |  | первый график | [9 empty] | К Пуассона
dev50 | epsE50 | ind | devE0 | epsE0 | dev | eps | sigma |  | dev1 | eps1 | dev2 | eps2 | dev3 | eps3 |  | Глины
0.03353821 | 0.008336582 |  |  |  | 0 | 0 |  |  | 0 | 0 | 0 | 0 | 0 | 0 |  | < 0 | 0,20-0,30
ind |  |  |  |  | 0.0040244 | 0.0006002062 |  |  | 0.0080244 | 0.0005036925 | 0.02941762 | 0.0007658039 | 0.0040244 | 0.0006002062 |  | 0-0,25 | 0,30-0,38
2 |  |  |  |  | 0.008520134 | 0.001548616 |  |  | 0.02020305 | 0.001539863 | 0.05304107 | 0.001531608 | 0.008520134 | 0.001548616 |  | 0,25< | 0,38-0,45
E0 |  |  |  |  | 0.01213293 | 0.002322924 |  |  | 0.02830875 | 0.002309795 | 0.0730244 | 0.002423451 | 0.01213293 | 0.002322924 |  | Суглинки | 0,35-0,37
epsE0 | devE0 |  |  |  | 0.01635008 | 0.003097232 |  |  | 0.03722084 | 0.003079726 | 0.08031963 | 0.003063215 | 0.01635008 | 0.003097232 |  | Пески и супеси | 0,30-0,35
0.0006002062 | 0.0040244 |  |  |  | 0.01934363 | 0.00387154 |  |  | 0.04540094 | 0.003849658 | 0.08666503 | 0.003829019 | 0.01934363 | 0.00387154
[5 empty] | 0.02248562 | 0.004645848 |  |  | 0.05141068 | 0.00461959 | 0.09177312 | 0.004594823 | 0.02248562 | 0.004645848
График E50 |  | График E |  |  | 0.0254481 | 0.005420156 |  |  | 0.05741169 | 0.005389521 | 0.09736327 | 0.005385303 | 0.0254481 | 0.005420156
eps | q | sigma |  |  | 0.02820311 | 0.006194464 |  |  | 0.06216558 | 0.006159453 | 0.09914424 | 0.006126431 | 0.02820311 | 0.006194464
Горизонтальная линия E50 |  | Касательная |  |  | 0.0305227 | 0.006968772 |  |  | 0.06545074 | 0.00684725 | 0.1037912 | 0.006892235 | 0.0305227 | 0.006968772
0 |  | a | b |  | 0.0323789 | 0.00774308 |  |  | 0.06783845 | 0.007699316 | 0.10599 | 0.007658039 | 0.0323789 | 0.00774308
|  |  | 0 |  | 0.03353821 | 0.008336582 |  |  | 0.06987923 | 0.008469248 | 0.1105395 | 0.008423842 | 0.03353821 | 0.008336582
Вертикальная линия E50 |  | p1 и p2 |  |  | 0.03489545 | 0.009291696 |  |  | 0.07346398 | 0.009239179 | 0.1125387 | 0.009189646 | 0.03489545 | 0.009291696
| 0 | 0 |  |  | 0.03601419 | 0.010066 |  |  | 0.07599264 | 0.01000911 | 0.1159868 | 0.00995545 | 0.03601419 | 0.010066
[5 empty] | 0.03721036 | 0.01084031 |  |  | 0.07736514 | 0.01077904 | 0.1201826 | 0.01072125 | 0.03721036 | 0.01084031
Касательная линия E50 |  |  |  |  | 0.03878359 | 0.01161462 |  |  | 0.08038141 | 0.01154897 | 0.1234252 | 0.01148706 | 0.03878359 | 0.01161462
0 | 0 | Горизонтальная 1 |  |  | 0.03993352 | 0.01238893 |  |  | 0.08214139 | 0.01231891 | 0.1266137 | 0.01225286 | 0.03993352 | 0.01238893
[5 empty] | 0.04095979 | 0.01316324 |  |  | 0.085045 | 0.01308884 | 0.1283469 | 0.01301867 | 0.04095979 | 0.01316324
Горизонтальная линия qкр |  |  |  |  | 0.04276204 | 0.01393754 |  |  | 0.08699218 | 0.01385877 | 0.1313241 | 0.01378447 | 0.04276204 | 0.01393754
Горизонтальная линия q |  | Горизонтальная 2 |  |  | 0.04343991 | 0.01471185 |  |  | 0.08938286 | 0.0146287 | 0.1355441 | 0.01455027 | 0.04343991 | 0.01471185
0 |  | 0 |  |  | 0.04459303 | 0.01548616 |  |  | 0.09141698 | 0.01539863 | 0.1369059 | 0.01531608 | 0.04459303 | 0.01548616
[5 empty] | 0.04602105 | 0.01626047 |  |  | 0.09429446 | 0.01616856 | 0.1408087 | 0.01608188 | 0.04602105 | 0.01626047
Вертикальная линия q |  |  |  |  | 0.0470236 | 0.01703478 |  |  | 0.09531523 | 0.0169385 | 0.1426513 | 0.01684768 | 0.0470236 | 0.01703478
| 0 |  |  |  | 0.04840032 | 0.01780908 |  |  | 0.09717923 | 0.01770843 | 0.1460329 | 0.01761349 | 0.04840032 | 0.01780908
[5 empty] | 0.04945085 | 0.01858339 |  |  | 0.09958639 | 0.01847836 | 0.1476524 | 0.01837929 | 0.04945085 | 0.01858339
[5 empty] | 0.05007483 | 0.0193577 |  |  | 0.1016366 | 0.01924829 | 0.1515088 | 0.0191451 | 0.05007483 | 0.0193577
[5 empty] | 0.0510719 | 0.02013201 |  |  | 0.1033299 | 0.02001822 | 0.1532013 | 0.0199109 | 0.0510719 | 0.02013201
[5 empty] | 0.05184169 | 0.02090632 |  |  | 0.1045662 | 0.02078815 | 0.1568286 | 0.0206767 | 0.05184169 | 0.02090632
[5 empty] | 0.05288384 | 0.02168063 |  |  | 0.1066453 | 0.02155808 | 0.15849 | 0.02144251 | 0.05288384 | 0.02168063
[5 empty] | 0.053798 | 0.02245493 |  |  | 0.1079672 | 0.02232802 | 0.1602844 | 0.02220831 | 0.053798 | 0.02245493
[5 empty] | 0.0546838 | 0.02322924 |  |  | 0.1100319 | 0.02309795 | 0.1630108 | 0.02297412 | 0.0546838 | 0.02322924
[5 empty] | 0.05554088 | 0.02400355 |  |  | 0.1117393 | 0.02386788 | 0.1660682 | 0.02373992 | 0.05554088 | 0.02400355
[5 empty] | 0.05676888 | 0.02477786 |  |  | 0.1134893 | 0.02463781 | 0.1680556 | 0.02450572 | 0.05676888 | 0.02477786
[5 empty] | 0.05766743 | 0.02555217 |  |  | 0.1148818 | 0.02540774 | 0.1693721 | 0.02527153 | 0.05766743 | 0.02555217
[5 empty] | 0.05833618 | 0.02632647 |  |  | 0.1159169 | 0.02617767 | 0.1713167 | 0.02603733 | 0.05833618 | 0.02632647
[5 empty] | 0.05897476 | 0.02710078 |  |  | 0.1161943 | 0.02694761 | 0.1722884 | 0.02680314 | 0.05897476 | 0.02710078
[5 empty] | 0.05968281 | 0.02787509 |  |  | 0.1176141 | 0.02771754 | 0.1739862 | 0.02756894 | 0.05968281 | 0.02787509
[5 empty] | 0.05995998 | 0.0286494 |  |  | 0.1190761 | 0.02848747 | 0.176309 | 0.02833474 | 0.05995998 | 0.0286494
[5 empty] | 0.06060589 | 0.02942371 |  |  | 0.1206804 | 0.0292574 | 0.177756 | 0.02910055 | 0.06060589 | 0.02942371
[5 empty] | 0.06122019 | 0.03019801 |  |  | 0.1218268 | 0.03002733 | 0.1800262 | 0.02986635 | 0.06122019 | 0.03019801
[5 empty] | 0.06180252 | 0.03097232 |  |  | 0.1230153 | 0.03079726 | 0.1812185 | 0.03063215 | 0.06180252 | 0.03097232
[5 empty] | 0.06285251 | 0.03174663 |  |  | 0.1234457 | 0.0315672 | 0.183132 | 0.03139796 | 0.06285251 | 0.03174663
[5 empty] | 0.06326981 | 0.03252094 |  |  | 0.1248181 | 0.03233713 | 0.1837656 | 0.03216376 | 0.06326981 | 0.03252094
[5 empty] | 0.06375404 | 0.03329525 |  |  | 0.1246324 | 0.03310706 | 0.1852185 | 0.03292957 | 0.06375404 | 0.03329525
[5 empty] | 0.06410486 | 0.03406955 |  |  | 0.1252885 | 0.03387699 | 0.1872895 | 0.03369537 | 0.06410486 | 0.03406955
[5 empty] | 0.0645219 | 0.03484386 |  |  | 0.1267863 | 0.03464692 | 0.1884778 | 0.03446117 | 0.0645219 | 0.03484386
[5 empty] | 0.06490479 | 0.03561817 |  |  | 0.1277258 | 0.03541685 | 0.1882824 | 0.03522698 | 0.06490479 | 0.03561817
[5 empty] | 0.06535318 | 0.03639248 |  |  | 0.1272069 | 0.03618679 | 0.1892021 | 0.03599278 | 0.06535318 | 0.03639248
[5 empty] | 0.0652667 | 0.03716679 |  |  | 0.1276295 | 0.03695672 | 0.1912362 | 0.03675859 | 0.0652667 | 0.03716679
[5 empty] | 0.065845 | 0.03794109 |  |  | 0.1289935 | 0.03772665 | 0.1914835 | 0.03752439 | 0.065845 | 0.03794109
[5 empty] | 0.0660877 | 0.0387154 |  |  | 0.128999 | 0.03849658 | 0.1924432 | 0.03829019 | 0.0660877 | 0.0387154
[5 empty] | 0.06609446 | 0.03948971 |  |  | 0.1291457 | 0.03926651 | 0.1914141 | 0.039056 | 0.06609446 | 0.03948971
[5 empty] | 0.06616491 | 0.04026402 |  |  | 0.1297338 | 0.04003644 | 0.1925953 | 0.0398218 | 0.06616491 | 0.04026402
[5 empty] | 0.06649868 | 0.04103833 |  |  | 0.129963 | 0.04080637 | 0.1938859 | 0.0405876 | 0.06649868 | 0.04103833
[5 empty] | 0.06669542 | 0.04181263 |  |  | 0.1297333 | 0.04157631 | 0.1942849 | 0.04135341 | 0.06669542 | 0.04181263
[5 empty] | 0.06707643 | 0.04258694 |  |  | 0.1309015 | 0.04234624 | 0.1931912 | 0.04211921 | 0.06707643 | 0.04258694
[5 empty] | 0.06657634 | 0.04336125 |  |  | 0.1298971 | 0.04311617 | 0.1947265 | 0.04288502 | 0.06657634 | 0.04336125
[5 empty] | 0.06696705 | 0.04413556 |  |  | 0.1300827 | 0.0438861 | 0.194624 | 0.04365082 | 0.06696705 | 0.04413556
[5 empty] | 0.0664367 | 0.04490987 |  |  | 0.129674 | 0.04465603 | 0.1932817 | 0.04441662375 | 0.0664367 | 0.04490987
[5 empty] | 0.06658626 | 0.04568417 |  |  | 0.1305745 | 0.04542596 | 0.1928884 | 0.04518243 | 0.06658626 | 0.04568417
[5 empty] | 0.06651666 | 0.04645848 |  |  | 0.1293904 | 0.0461959 | 0.194046 | 0.04594823 | 0.06651666 | 0.04645848
[5 empty] | 0.06672883 | 0.04723279 |  |  | 0.1298282 | 0.04696583 | 0.192956 | 0.04671404 | 0.06672883 | 0.04723279
[5 empty] | 0.06612368 | 0.0480071 |  |  | 0.1293944 | 0.04773576 | 0.1925201 | 0.04747984 | 0.06612368 | 0.0480071
[5 empty] | 0.06610215 | 0.04878141 |  |  | 0.1289953 | 0.04850569 | 0.19204 | 0.04824564 | 0.06610215 | 0.04878141
[5 empty] | 0.06606516 | 0.04955571 |  |  | 0.1271376 | 0.04927562 | 0.1921174 | 0.04901145 | 0.06606516 | 0.04955571
[5 empty] | 0.06591365 | 0.05033002 |  |  | 0.1273275 | 0.05004555 | 0.1930539 | 0.04977725 | 0.06591365 | 0.05033002
[5 empty] | 0.06604853 | 0.05110433 |  |  | 0.1270715 | 0.05081549 | 0.1920512 | 0.05054305 | 0.06604853 | 0.05110433
[5 empty] | 0.06587073 | 0.05187864 |  |  | 0.1257761 | 0.05158542 | 0.1917109 | 0.05130886 | 0.06587073 | 0.05187864
[5 empty] | 0.06558118 | 0.05265295 |  |  | 0.1247478 | 0.05235535 | 0.1911348 | 0.05207466 | 0.06558118 | 0.05265295
[5 empty] | 0.06518081 | 0.05342725 |  |  | 0.1239929 | 0.05312528 | 0.1911244 | 0.05284047 | 0.06518081 | 0.05342725
[5 empty] | 0.06497054 | 0.05420156 |  |  | 0.1237179 | 0.05389521 | 0.1898816 | 0.05360627 | 0.06497054 | 0.05420156
[5 empty] | 0.0649513 | 0.05497587 |  |  | 0.1225292 | 0.05466514 | 0.1895078 | 0.05437207 | 0.0649513 | 0.05497587
[5 empty] | 0.06452401 | 0.05575018 |  |  | 0.1216333 | 0.05543508 | 0.1884049 | 0.05513788 | 0.06452401 | 0.05575018
[5 empty] | 0.06458961 | 0.05652449 |  |  | 0.1209367 | 0.05620501 | 0.1880744 | 0.05590368 | 0.06458961 | 0.05652449
[5 empty] | 0.06434901 | 0.05729879 |  |  | 0.1201457 | 0.05697494 | 0.1879181 | 0.05666949 | 0.06434901 | 0.05729879
[5 empty] | 0.06380315 | 0.0580731 |  |  | 0.1198669 | 0.05774487 | 0.1860375 | 0.05743529 | 0.06380315 | 0.0580731
[5 empty] | 0.06335295 | 0.05884741 |  |  | 0.1189066 | 0.0585148 | 0.1854345 | 0.05820109 | 0.06335295 | 0.05884741
[5 empty] | 0.06319934 | 0.05962172 |  |  | 0.1180713 | 0.05928473 | 0.1845105 | 0.0589669 | 0.06319934 | 0.05962172
[5 empty] | 0.06304324 | 0.06039603 |  |  | 0.1180675 | 0.06005466 | 0.1838674 | 0.0597327 | 0.06304324 | 0.06039603
[5 empty] | 0.06288558 | 0.06117034 |  |  | 0.1169015 | 0.0608246 | 0.1840068 | 0.0604985 | 0.06288558 | 0.06117034
[5 empty] | 0.06232729 | 0.06194464 |  |  | 0.1155799 | 0.06159453 | 0.1828303 | 0.06126431 | 0.06232729 | 0.06194464
[5 empty] | 0.0624693 | 0.06271895 |  |  | 0.1151091 | 0.06236446 | 0.1820396 | 0.06203011 | 0.0624693 | 0.06271895
[5 empty] | 0.06191252 | 0.06349326 |  |  | 0.1155954 | 0.06313439 | 0.1810364 | 0.06279592 | 0.06191252 | 0.06349326
[5 empty] | 0.06175789 | 0.06426757 |  |  | 0.1139455 | 0.06390432 | 0.1800223 | 0.06356172 | 0.06175789 | 0.06426757
[5 empty] | 0.06170634 | 0.06504188 |  |  | 0.1137656 | 0.06467425 | 0.1795991 | 0.06432752 | 0.06170634 | 0.06504188
[5 empty] | 0.06105878 | 0.06581618 |  |  | 0.114028 | 0.06544419 | 0.1778683 | 0.06509333 | 0.06105878 | 0.06581618
[5 empty] | 0.06111615 | 0.06659049 |  |  | 0.1135045 | 0.06621412 | 0.1780317 | 0.06585913 | 0.06111615 | 0.06659049
[5 empty] | 0.06067938 | 0.0673648 |  |  | 0.1133945 | 0.06698405 | 0.1780909 | 0.06662494 | 0.06067938 | 0.0673648
[5 empty] | 0.06054938 | 0.06813911 |  |  | 0.1134973 | 0.06775398 | 0.1772476 | 0.06739074 | 0.06054938 | 0.06813911
[5 empty] | 0.06022709 | 0.06891342 |  |  | 0.1121125 | 0.06852391 | 0.1751035 | 0.06815654 | 0.06022709 | 0.06891342
[5 empty] | 0.06041343 | 0.06968772 |  |  | 0.1123394 | 0.06929384 | 0.1748602 | 0.06892235 | 0.06041343 | 0.06968772
[5 empty] | 0.06020933 | 0.07046203 |  |  | 0.1125775 | 0.07006378 | 0.1728194 | 0.06968815 | 0.06020933 | 0.07046203
[5 empty] | 0.05951572 | 0.07123634 |  |  | 0.1122261 | 0.07083371 | 0.1734827 | 0.07045395 | 0.05951572 | 0.07123634
[5 empty] | 0.05983352 | 0.07201065 |  |  | 0.1118847 | 0.07160364 | 0.1719518 | 0.07121976 | 0.05983352 | 0.07201065
[5 empty] | 0.05966365 | 0.07278496 |  |  | 0.1111527 | 0.07237357 | 0.1706285 | 0.07198556 | 0.05966365 | 0.07278496
[5 empty] | 0.05960705 | 0.07355926 |  |  | 0.1109296 | 0.0731435 | 0.1696143 | 0.07275137 | 0.05960705 | 0.07355926
[5 empty] | 0.05906465 | 0.07433357 |  |  | 0.1114147 | 0.07391343 | 0.1694097 | 0.07351717 | 0.05906465 | 0.07433357
[5 empty] | 0.05913646 | 0.07510788 |  |  | 0.1110075 | 0.07468336 | 0.1683678 | 0.07428297 | 0.05913646 | 0.07510788
[5 empty] | 0.05881643 | 0.07588219 |  |  | 0.1105073 | 0.0754533 | 0.1687675 | 0.07504878 | 0.05881643 | 0.07588219
[5 empty] | 0.0589029 | 0.0766565 |  |  | 0.1104137 | 0.07622323 | 0.1667137 | 0.07581458 | 0.0589029 | 0.0766565
[5 empty] | 0.05839546 | 0.0774308 |  |  | 0.1102259 | 0.07699316 | 0.166711 | 0.07658039 | 0.05839546 | 0.0774308
[5 empty] | 0.0582937 | 0.07820511 |  |  | 0.1098435 | 0.07776309 | 0.1646642 | 0.07734619 | 0.0582937 | 0.07820511
[5 empty] | 0.05879718 | 0.07897942 |  |  | 0.1092659 | 0.07853302 | 0.1646781 | 0.07811199 | 0.05879718 | 0.07897942
[5 empty] | 0.0584055 | 0.07975373 |  |  | 0.1100925 | 0.07930295 | 0.1625572 | 0.0788778 | 0.0584055 | 0.07975373
[5 empty] | 0.05811823 | 0.08052804 |  |  | 0.1090226 | 0.08007289 | 0.1606065 | 0.0796436 | 0.05811823 | 0.08052804
[5 empty] | 0.05843495 | 0.08130234 |  |  | 0.1090558 | 0.08084282 | 0.1599305 | 0.08040941 | 0.05843495 | 0.08130234
[5 empty] | 0.05795524 | 0.08207665 |  |  | 0.1095914 | 0.08161275 | 0.1587341 | 0.08117521 | 0.05795524 | 0.08207665
[5 empty] | 0.05817869 | 0.08285096 |  |  | 0.1087288 | 0.08238268 | 0.1585219 | 0.08194101 | 0.05817869 | 0.08285096
[5 empty] | 0.05770487 | 0.08362527 |  |  | 0.1094675 | 0.08315261 | 0.1560987 | 0.08270682 | 0.05770487 | 0.08362527
[5 empty] | 0.05793337 | 0.08439958 |  |  | 0.1091069 | 0.08392254 | 0.1562692 | 0.08347262 | 0.05793337 | 0.08439958
[5 empty] | 0.05816376 | 0.08517388 |  |  | 0.1090464 | 0.08469248 | 0.1539382 | 0.08423842 | 0.05816376 | 0.08517388
[5 empty] | 0.05759563 | 0.08594819 |  |  | 0.1084855 | 0.08546241 | 0.1528103 | 0.08500423 | 0.05759563 | 0.08594819
[5 empty] | 0.05772856 | 0.0867225 |  |  | 0.1080235 | 0.08623234 | 0.1511904 | 0.08577003 | 0.05772856 | 0.0867225
[5 empty] | 0.05796212 | 0.08749681 |  |  | 0.1084598 | 0.08700227 | 0.1502831 | 0.08653584 | 0.05796212 | 0.08749681
[5 empty] | 0.05779591 | 0.08827112 |  |  | 0.108194 | 0.0877722 | 0.1501932 | 0.08730164 | 0.05779591 | 0.08827112
[5 empty] | 0.05742949 | 0.08904542 |  |  | 0.1076253 | 0.08854213 | 0.1478253 | 0.08806744 | 0.05742949 | 0.08904542
[5 empty] | 0.05716246 | 0.08981973 |  |  | 0.1078533 | 0.08931207 | 0.1461843 | 0.0888332475 | 0.05716246 | 0.08981973
[5 empty] | 0.05749438 | 0.09059404 |  |  | 0.1074773 | 0.090082 | 0.1454749 | 0.08959905 | 0.05749438 | 0.09059404
[5 empty] | 0.05712485 | 0.09136835 |  |  | 0.1077968 | 0.09085193 | 0.1445017 | 0.09036486 | 0.05712485 | 0.09136835
[5 empty] | 0.05705344 | 0.09214266 |  |  | 0.1065111 | 0.09162186 | 0.1429695 | 0.09113066 | 0.05705344 | 0.09214266
[5 empty] | 0.05727973 | 0.09291696 |  |  | 0.1061198 | 0.09239179 | 0.1419831 | 0.09189646 | 0.05727973 | 0.09291696
[5 empty] | 0.05730331 | 0.09369127 |  |  | 0.1069221 | 0.09316172 | 0.1420472 | 0.09266227 | 0.05730331 | 0.09369127
[5 empty] | 0.05712375 | 0.09446558 |  |  | 0.1063176 | 0.09393165 | 0.1411665 | 0.09342807 | 0.05712375 | 0.09446558
[5 empty] | 0.05684063 | 0.09523989 |  |  | 0.1059057 | 0.09470159 | 0.1409343 | 0.09419387 | 0.05684063 | 0.09523989
[5 empty] | 0.05685354 | 0.0960142 |  |  | 0.1053857 | 0.09547152 | 0.1390204 | 0.09495968 | 0.05685354 | 0.0960142
[5 empty] | 0.05646206 | 0.0967885 |  |  | 0.1054571 | 0.09624145 | 0.1395226 | 0.09572548 | 0.05646206 | 0.0967885
[5 empty] | 0.05646577 | 0.09756281 |  |  | 0.1054193 | 0.09701138 | 0.13764 | 0.09649129 | 0.05646577 | 0.09756281
[5 empty] | 0.05666424 | 0.09833712 |  |  | 0.1051718 | 0.09778131 | 0.1370723 | 0.09725709 | 0.05666424 | 0.09833712
[5 empty] | 0.05665706 | 0.09911143 |  |  | 0.1056139 | 0.09855124 | 0.1370189 | 0.09802289 | 0.05665706 | 0.09911143
[5 empty] | 0.05664381 | 0.09988574 |  |  | 0.105245 | 0.09932118 | 0.1354791 | 0.0987887 | 0.05664381 | 0.09988574
[5 empty] | 0.05622407 | 0.10066 |  |  | 0.1040647 | 0.1000911 | 0.1356524 | 0.0995545 | 0.05622407 | 0.10066
[5 empty] | 0.05599742 | 0.1014344 |  |  | 0.1034723 | 0.100861 | 0.1343383 | 0.1003203 | 0.05599742 | 0.1014344
[5 empty] | 0.05596344 | 0.1022087 |  |  | 0.1034671 | 0.101631 | 0.1327362 | 0.1010861 | 0.05596344 | 0.1022087
[5 empty] | 0.05612172 | 0.102983 |  |  | 0.1038488 | 0.1024009 | 0.1331454 | 0.1018519 | 0.05612172 | 0.102983
[5 empty] | 0.05557182 | 0.1037573 |  |  | 0.1034165 | 0.1031708 | 0.1315656 | 0.1026177 | 0.05557182 | 0.1037573
[5 empty] | 0.05581334 | 0.1045316 |  |  | 0.1021699 | 0.1039408 | 0.130896 | 0.1033835 | 0.05581334 | 0.1045316
[5 empty] | 0.05524586 | 0.1053059 |  |  | 0.1025083 | 0.1047107 | 0.1313361 | 0.1041493 | 0.05524586 | 0.1053059
[5 empty] | 0.05523747 | 0.1060802 |  |  | 0.101631 | 0.1054806 | 0.1301854 | 0.1049151 | 0.05523747 | 0.1060802
[5 empty] | 0.05514641 | 0.1068545 |  |  | 0.101213 | 0.1062506 | 0.1303433 | 0.1056809 | 0.05514641 | 0.1068545
[5 empty] | 0.0543794 | 0.1076288 |  |  | 0.10119 | 0.1070205 | 0.1285092 | 0.1064467 | 0.0543794 | 0.1076288
[5 empty] | 0.05374354 | 0.1084031 |  |  | 0.1006677 | 0.1077904 | 0.1281826 | 0.1072125 | 0.05374354 | 0.1084031
[5 empty] | 0.05344596 | 0.1091774 |  |  | 0.09985624 | 0.1085604 | 0.1266629 | 0.1079783 | 0.05344596 | 0.1091774
[5 empty] | 0.05329376 | 0.1099517 |  |  | 0.09866572 | 0.1093303 | 0.1270495 | 0.1087441 | 0.05329376 | 0.1099517
[5 empty] | 0.05239406 | 0.110726 |  |  | 0.09770623 | 0.1101002 | 0.1264419 | 0.10951 | 0.05239406 | 0.110726
[5 empty] | 0.05195398 | 0.1115004 |  |  | 0.09698786 | 0.1108702 | 0.1257395 | 0.1102758 | 0.05195398 | 0.1115004
[5 empty] | 0.05118062 | 0.1122747 |  |  | 0.09652068 | 0.1116401 | 0.1246417 | 0.1110416 | 0.05118062 | 0.1122747
[5 empty] | 0.05008111 | 0.113049 |  |  | 0.0957148 | 0.11241 | 0.124448 | 0.1118074 | 0.05008111 | 0.113049
[5 empty] | 0.04956255 | 0.1138233 |  |  | 0.09458029 | 0.1131799 | 0.1232577 | 0.1125732 | 0.04956255 | 0.1138233
[5 empty] | 0.04913206 | 0.1145976 |  |  | 0.09352725 | 0.1139499 | 0.1231705 | 0.113339 | 0.04913206 | 0.1145976
[5 empty] | 0.04849675 | 0.1153719 |  |  | 0.09256576 | 0.1147198 | 0.1236856 | 0.1141048 | 0.04849675 | 0.1153719
[5 empty] | 0.04726374 | 0.1161462 |  |  | 0.09060592 | 0.1154897 | 0.1218025 | 0.1148706 | 0.04726374 | 0.1161462
[5 empty] | 0.04664014 | 0.1169205 |  |  | 0.08945781 | 0.1162597 | 0.1214213 | 0.1156364 | 0.04664014 | 0.1169205
[5 empty] | 0.04623307 | 0.1176948 |  |  | 0.08873151 | 0.1170296 | 0.1203422 | 0.1164022 | 0.04623307 | 0.1176948
[5 empty] | 0.04544964 | 0.1184691 |  |  | 0.08773712 | 0.1177995 | 0.1205655 | 0.117168 | 0.04544964 | 0.1184691
[5 empty] | 0.04489696 | 0.1192434 |  |  | 0.08748473 | 0.1185695 | 0.1206911 | 0.1179338 | 0.04489696 | 0.1192434
[5 empty] | 0.04378214 | 0.1200177 |  |  | 0.08648441 | 0.1193394 | 0.1202191 | 0.1186996 | 0.04378214 | 0.1200177
[5 empty] | 0.04331231 | 0.1207921 |  |  | 0.08584628 | 0.1201093 | 0.1187496 | 0.1194654 | 0.04331231 | 0.1207921
[5 empty] | 0.04299458 | 0.1215664 |  |  | 0.0851804 | 0.1208793 | 0.1179827 | 0.1202312 | 0.04299458 | 0.1215664
[5 empty] | 0.04273605 | 0.1223407 |  |  | 0.08389686 | 0.1216492 | 0.1182184 | 0.120997 | 0.04273605 | 0.1223407
[5 empty] | 0.04234385 | 0.123115 |  |  | 0.08370577 | 0.1224191 | 0.1178568 | 0.1217628 | 0.04234385 | 0.123115
[5 empty] | 0.04212506 | 0.1238893 |  |  | 0.08241719 | 0.1231891 | 0.116198 | 0.1225286 | 0.04212506 | 0.1238893
[5 empty] | 0.04174433 | 0.1246636 |  |  | 0.08242302 | 0.123959 | 0.115042 | 0.1232944 | 0.04174433 | 0.1246636
[5 empty] | 0.04156552 | 0.1254379 |  |  | 0.08184322 | 0.1247289 | 0.115289 | 0.1240602 | 0.04156552 | 0.1254379
[5 empty] | 0.04088892 | 0.1262122 |  |  | 0.08116734 | 0.1254989 | 0.1156389 | 0.124826 | 0.04088892 | 0.1262122
[5 empty] | 0.0407148 | 0.1269865 |  |  | 0.08059574 | 0.1262688 | 0.1147919 | 0.1255918 | 0.0407148 | 0.1269865
[5 empty] | 0.04014346 | 0.1277608 |  |  | 0.08052875 | 0.1270387 | 0.114648 | 0.1263576 | 0.04014346 | 0.1277608
[5 empty] | 0.04017519 | 0.1285351 |  |  | 0.08006671 | 0.1278086 | 0.1123073 | 0.1271234 | 0.04017519 | 0.1285351
[5 empty] | 0.03991027 | 0.1293094 |  |  | 0.08080996 | 0.1285786 | 0.1125699 | 0.1278892 | 0.03991027 | 0.1293094
[5 empty] | 0.03974898 | 0.1300838 |  |  | 0.07935884 | 0.1293485 | 0.1117358 | 0.128655 | 0.03974898 | 0.1300838
[5 empty] | 0.03919162 | 0.1308581 |  |  | 0.07941369 | 0.1301184 | 0.1124052 | 0.1294209 | 0.03919162 | 0.1308581
[5 empty] | 0.03943846 | 0.1316324 |  |  | 0.07887485 | 0.1308884 | 0.111478 | 0.1301867 | 0.03943846 | 0.1316324
[5 empty] | 0.03898981 | 0.1324067 |  |  | 0.07914266 | 0.1316583 | 0.1099543 | 0.1309525 | 0.03898981 | 0.1324067
[5 empty] | 0.03864594 | 0.133181 |  |  | 0.07871745 | 0.1324282 | 0.1107343 | 0.1317183 | 0.03864594 | 0.133181
[5 empty] | 0.03850714 | 0.1339553 |  |  | 0.07799958 | 0.1331982 | 0.109618 | 0.1324841 | 0.03850714 | 0.1339553
[5 empty] | 0.03827369 | 0.1347296 |  |  | 0.07768936 | 0.1339681 | 0.1082054 | 0.1332499 | 0.03827369 | 0.1347296
[5 empty] | 0.03804589 | 0.1355039 |  |  | 0.07688716 | 0.134738 | 0.1081966 | 0.1340157 | 0.03804589 | 0.1355039
[5 empty] | 0.03742402 | 0.1362782 |  |  | 0.0771933 | 0.135508 | 0.1085918 | 0.1347815 | 0.03742402 | 0.1362782
[5 empty] | 0.03770837 | 0.1370525 |  |  | 0.07740813 | 0.1362779 | 0.1069909 | 0.1355473 | 0.03770837 | 0.1370525
[5 empty] | 0.03709922 | 0.1378268 |  |  | 0.07673198 | 0.1370478 | 0.1067941 | 0.1363131 | 0.03709922 | 0.1378268
[5 empty] | 0.03699686 | 0.1386011 |  |  | 0.0763652 | 0.1378178 | 0.1062014 | 0.1370789 | 0.03699686 | 0.1386011
[5 empty] | 0.03700158 | 0.1393754 |  |  | 0.07640812 | 0.1385877 | 0.1054128 | 0.1378447 | 0.03700158 | 0.1393754
[5 empty] | 0.03651366 | 0.1401498 |  |  | 0.07646108 | 0.1393576 | 0.1063285 | 0.1386105 | 0.03651366 | 0.1401498
[5 empty] | 0.03643339 | 0.1409241 |  |  | 0.07552443 | 0.1401276 | 0.1048486 | 0.1393763 | 0.03643339 | 0.1409241
[5 empty] | 0.03606106 | 0.1416984 |  |  | 0.0754985 | 0.1408975 | 0.103773 | 0.1401421 | 0.03606106 | 0.1416984
[5 empty] | 0.03649696 | 0.1424727 |  |  | 0.07548363 | 0.1416674 | 0.1049019 | 0.1409079 | 0.03649696 | 0.1424727
[5 empty] | 0.03624136 | 0.143247 |  |  | 0.07478016 | 0.1424373 | 0.1029353 | 0.1416737 | 0.03624136 | 0.143247
[5 empty] | 0.03569456 | 0.1440213 |  |  | 0.07428844 | 0.1432073 | 0.1022734 | 0.1424395 | 0.03569456 | 0.1440213
[5 empty] | 0.03595684 | 0.1447956 |  |  | 0.07450879 | 0.1439772 | 0.1028161 | 0.1432053 | 0.03595684 | 0.1447956
[5 empty] | 0.03592849 | 0.1455699 |  |  | 0.07404157 | 0.1447471 | 0.1024635 | 0.1439711 | 0.03592849 | 0.1455699
[5 empty] | 0.0358098 | 0.1463442 |  |  | 0.0742871 | 0.1455171 | 0.1020158 | 0.1447369 | 0.0358098 | 0.1463442
[5 empty] | 0.03550106 | 0.1471185 |  |  | 0.07364574 | 0.146287 | 0.102173 | 0.1455027 | 0.03550106 | 0.1471185
[5 empty] | 0.03530254 | 0.1478928 |  |  | 0.07431781 | 0.1470569 | 0.1003351 | 0.1462685 | 0.03530254 | 0.1478928
[5 empty] | 0.03491454 | 0.1486671 |  |  | 0.07370367 | 0.1478269 | 0.1006022 | 0.1470343 | 0.03491454 | 0.1486671
[5 empty] | 0.03493734 | 0.1494415 |  |  | 0.07350364 | 0.1485968 | 0.1003745 | 0.1478001 | 0.03493734 | 0.1494415
[5 empty] | 0.03537124 | 0.1502158 |  |  | 0.07341807 | 0.1493667 | 0.0989519 | 0.1485659 | 0.03537124 | 0.1502158
[5 empty] | 0.0349165 | 0.1509901 |  |  | 0.07434729 | 0.1501367 | 0.1000346 | 0.1493318 | 0.0349165 | 0.1509901
[5 empty] | 0.03487344 | 0.1517644 |  |  | 0.07419165 | 0.1509066 | 0.09982251 | 0.1500976 | 0.03487344 | 0.1517644
[5 empty] | 0.03514232 | 0.1525387 |  |  | 0.07315149 | 0.1516765 | 0.09881586 | 0.1508634 | 0.03514232 | 0.1525387
[5 empty] | 0.03482344 | 0.153313 |  |  | 0.07362715 | 0.1524465 | 0.09801465 | 0.1516292 | 0.03482344 | 0.153313
[5 empty] | 0.03471708 | 0.1540873 |  |  | 0.07331896 | 0.1532164 | 0.09681896 | 0.152395 | 0.03471708 | 0.1540873