## 1
Общество с ограниченной ответственностью "Инженерная геология" (ООО "ИнжГео") | [11 empty] | Общество с ограниченной ответственностью "Инженерная геология" (ООО "ИнжГео")
Юр. адрес: 117279, г. Москва, ул. Миклухо-Маклая, 36 а, этаж 5, пом. XXIII к. 76-84 | [11 empty] | Юр. адрес: 117279, г. Москва, ул. Миклухо-Маклая, 36 а, этаж 5, пом. XXIII к. 76-84 | [8 empty] | нагр |  |  | X0 | Y0 | R |  | нагр |  |  |  | X0 | Y0 | R | нагр |  |  |  | X0 | Y0 | R |  | нагр |  |  |  | X0 | Y0 | R
Телефон/факс +7 (495) 132-30-00, Адрес электронной почты inbox@inj-geo.ru | [11 empty] | Телефон/факс +7 (495) 132-30-00, Адрес электронной почты inbox@inj-geo.ru | [12 empty] | 0 | [7 empty] | 0 | [6 empty] | 0 | [7 empty] | 0
[21 empty] | девиатор | [6 empty] | девиатор | [6 empty] | девиатор | [7 empty] | девиатор
Испытательная лаборатория ООО «ИнжГео» | [11 empty] | Испытательная лаборатория ООО «ИнжГео» | [8 empty] | x0 | Угол | X | Y |  |  |  | x0 |  | Угол | X | Y |  |  | x0 |  | Угол | X | Y |  |  |  | x0 |  | Угол | X | Y
Адрес места осуществления деятельности лаборатории: г. Москва, просп. Вернадского, д. 51, стр. 1 | [11 empty] | Адрес места осуществления деятельности лаборатории: г. Москва, просп. Вернадского, д. 51, стр. 1 | [9 empty] | 0 | [7 empty] | 0 | [6 empty] | 0 | [7 empty] | 0
Телефон +7(910)4557682, E-mail: slg85@mail.ru | [11 empty] | Телефон +7(910)4557682, E-mail: slg85@mail.ru | [9 empty] | 5 | [7 empty] | 5 | [6 empty] | 5 | [7 empty] | 5
[22 empty] | 10 | [7 empty] | 10 | [6 empty] | 10 | [7 empty] | 10
[12 empty] | Протокол испытаний № 13-63/29 от 27-11-2022 | [9 empty] | 15 | [7 empty] | 15 | [6 empty] | 15 | [7 empty] | 15
[22 empty] | 20 | [7 empty] | 20 | [6 empty] | 20 | [7 empty] | 20
[12 empty] | Наименование и адрес заказчика: Переход трубопровода через р. Енисей | [9 empty] | 25 | [7 empty] | 25 | [6 empty] | 25 | [7 empty] | 25
[12 empty] | Наименование объекта: ООО Регионстрой | [9 empty] | 30 | [7 empty] | 30 | [6 empty] | 30 | [7 empty] | 30
Наименование используемого метода/методики: ГОСТ 12248.4-2020 | [11 empty] | Наименование используемого метода/методики: ГОСТ 12248.3-2020 | [9 empty] | 35 | [7 empty] | 35 | [6 empty] | 35 | [7 empty] | 35
Условия проведения испытания: температура окружающей среды (18 - 25)0С, влажность воздуха (40 - 75)% | [11 empty] | Условия проведения испытания: температура окружающей среды (18 - 25)0С, влажность воздуха (40 - 75)% | [9 empty] | 40 | [7 empty] | 40 | [6 empty] | 40 | [7 empty] | 40
[12 empty] | Дата получение объекта подлежащего испытаниям: 31-10-2022 | [9 empty] | 45 | [7 empty] | 45 | [6 empty] | 45 | [7 empty] | 45
[12 empty] | Дата испытания: 25.10.2022-19.11.2029 | [9 empty] | 50 | [7 empty] | 50 | [6 empty] | 50 | [7 empty] | 50
[22 empty] | 55 | [7 empty] | 55 | [6 empty] | 55 | [7 empty] | 55
Испытание грунтов методом трехосного сжатия | [11 empty] | Испытание грунтов методом трехосного сжатия | [9 empty] | 60 | [7 empty] | 60 | [6 empty] | 60 | [7 empty] | 60
[22 empty] | 65 | [7 empty] | 65 | [6 empty] | 65 | [7 empty] | 65
Лабораторный номер: | [6 empty] | We, д.е. = |  |  |  |  | Лабораторный номер: |  | 1064 |  |  |  | We, д.е. = | 0.40550841 |  |  | 70 | [7 empty] | 70 | [6 empty] | 70 | [7 empty] | 70
Номер скважины: | [6 empty] | ρ, г/см3 = |  |  |  |  | Номер скважины: |  | BH-098 |  |  |  | ρ, г/см3 = | 1.73 |  |  | 75 | [7 empty] | 75 | [6 empty] | 75 | [7 empty] | 75
Глубина отбора, м: | [6 empty] | ρs, г/см3 = |  |  |  |  | Глубина отбора, м: |  | 2.4 |  |  |  | ρs, г/см3 = | 2.7 |  |  | 80 | [7 empty] | 80 | [6 empty] | 80 | [7 empty] | 80
Наименование грунта: | [6 empty] | e, д.е. = |  |  |  |  | Наименование грунта: |  | Суглинок, после оттаивания текучий, легкий песчанистый |  |  |  | e, д.е. = | 1.193568 |  |  | 85 | [7 empty] | 85 | [6 empty] | 85 | [7 empty] | 85
Схема проведения опыта: | [6 empty] | IL, д.е. = |  |  |  |  | Схема проведения опыта: |  | КД |  |  |  | IL, д.е. = | 1.09 |  |  | 90 | [7 empty] | 90 | [6 empty] | 90 | [7 empty] | 90
[22 empty] | 95 | [7 empty] | 95 | [6 empty] | 95 | [7 empty] | 95
[22 empty] | 100 | [7 empty] | 100 | [6 empty] | 100 | [7 empty] | 100
Результаты испытаний | [11 empty] | Результаты испытаний | [9 empty] | 105 | [7 empty] | 105 | [6 empty] | 105 | [7 empty] | 105
[22 empty] | 110 | [7 empty] | 110 | [6 empty] | 110 | [7 empty] | 110
[22 empty] | 115 | [7 empty] | 115 | [6 empty] | 115 | [7 empty] | 115
[22 empty] | 120 | [7 empty] | 120 | [6 empty] | 120 | [7 empty] | 120
[22 empty] | 125 | [7 empty] | 125 | [6 empty] | 125 | [7 empty] | 125
[22 empty] | 130 | [7 empty] | 130 | [6 empty] | 130 | [7 empty] | 130
[22 empty] | 135 | [7 empty] | 135 | [6 empty] | 135 | [7 empty] | 135
[22 empty] | 140 | [7 empty] | 140 | [6 empty] | 140 | [7 empty] | 140
[22 empty] | 145 | [7 empty] | 145 | [6 empty] | 145 | [7 empty] | 145
[22 empty] | 150 | [7 empty] | 150 | [6 empty] | 150 | [7 empty] | 150
[22 empty] | 155 | [7 empty] | 155 | [6 empty] | 155 | [7 empty] | 155
[22 empty] | 160 | [7 empty] | 160 | [6 empty] | 160 | [7 empty] | 160
[22 empty] | 165 | [7 empty] | 165 | [6 empty] | 165 | [7 empty] | 165
[22 empty] | 170 | [7 empty] | 170 | [6 empty] | 170 | [7 empty] | 170
[22 empty] | 175 | [7 empty] | 175 | [6 empty] | 175 | [7 empty] | 175
[22 empty] | 180 | [7 empty] | 180 | [6 empty] | 180 | [7 empty] | 180
[13 empty] | Давление в камере, Мпа σ3 | Вертикальная нагрузка, Мпа σ1 | Поровое давление, Мпа u
[7 empty] | Коэфф. Точки | [5 empty] | 0.05 | 0.1041676 | [5 empty] | 1 | [6 empty] | σ3,кПа | σ1,кПа | u, кПа |  |  |  | 4
[13 empty] | 0.15 | 0.2622158 | [27 empty] | δ3, Мпа | δ1-δ3, МПа | δ1, МПа | δ1, КПа
|  |  | Модуль деформации, МПа: | [9 empty] | 0.25 | 0.420264 | [21 empty] | С, МПа:
|  |  | Е0= | [32 empty] | φ, град:
|  |  | E50 = | [32 empty] | E, Мпа
|  |  | Коэф. Поперечной деформации, ϑ = | [9 empty] | Эффективные значения угла внутреннего трения и удельного сцепления ϕ', С' | [13 empty] | x | 0
[13 empty] | ϕ', град. = | 13 | [12 empty] | y |  |  |  | С, кПа | φ,°
[13 empty] | С', МПа = | 0.01
| Исполнитель: | [6 empty] | Морозов Д.С. |  |  |  |  | Исполнитель: |  |  |  |  | Морозов Д.С.
| Начальник исп. лаборатории: | [6 empty] | Семиколенова Л.Г. |  |  |  |  | Начальник исп. лаборатории: |  |  |  |  | Семиколенова Л.Г.
Лист 1 , всего листов 2 | [11 empty] | Лист 2 , всего листов 2
Частичное воспроизведение протокола испытаний без письменного разрешения ООО «ИнжГео» ЗАПРЕЩАЕТСЯ | [11 empty] | Частичное воспроизведение протокола испытаний без письменного разрешения ООО «ИнжГео» ЗАПРЕЩАЕТСЯ
[5 empty] | второй график |  | первый график | [9 empty] | К Пуассона
dev50 | epsE50 | ind | devE0 | epsE0 | dev | eps | sigma |  | dev1 | eps1 | dev2 | eps2 | dev3 | eps3 |  | Глины
0.02708378 | 0.007580802 |  |  |  | 0 | 0 |  |  | 0 | 0 | 0 | 0 | 0 | 0 |  | < 0 | 0,20-0,30
ind |  |  |  |  | 0.003898847 | 0.0007720695 |  |  | 0.011 | 0.000748349 | 0.01987839 | 0.000764925 | 0.003898847 | 0.0007720695 |  | 0-0,25 | 0,30-0,38
2 |  |  |  |  | 0.008053133 | 0.001544139 |  |  | 0.02034839 | 0.001531907 | 0.03784731 | 0.00152985 | 0.008053133 | 0.001544139 |  | 0,25< | 0,38-0,45
E0 |  |  |  |  | 0.012 | 0.002351176 |  |  | 0.02979521 | 0.002297861 | 0.046 | 0.001917626 | 0.012 | 0.002351176 |  | Суглинки | 0,35-0,37
epsE0 | devE0 |  |  |  | 0.01466738 | 0.003088278 |  |  | 0.03739483 | 0.003063815 | 0.06274992 | 0.0030597 | 0.01466738 | 0.003088278 |  | Пески и супеси | 0,30-0,35
0.002351176 | 0.012 |  |  |  | 0.01732711 | 0.003860347 |  |  | 0.04498629 | 0.003829769 | 0.07339673 | 0.003824625 | 0.01732711 | 0.003860347
[5 empty] | 0.01979026 | 0.004632417 |  |  | 0.05180864 | 0.004595722 | 0.08150611 | 0.00458955 | 0.01979026 | 0.004632417
График E50 |  | График E |  |  | 0.02230159 | 0.005404486 |  |  | 0.05610789 | 0.005453023 | 0.085132 | 0.005069918 | 0.02230159 | 0.005404486
eps | q | sigma |  |  | 0.02390585 | 0.006176556 |  |  | 0.05791946 | 0.00612763 | 0.0885765 | 0.0061194 | 0.02390585 | 0.006176556
Горизонтальная линия E50 |  | Касательная |  |  | 0.02594779 | 0.006948625 |  |  | 0.05956228 | 0.006893583 | 0.09300969 | 0.006884325 | 0.02594779 | 0.006948625
0 |  | a | b |  | 0.02708378 | 0.007580802 |  |  | 0.0627473 | 0.007659537 | 0.09606094 | 0.00764925 | 0.02708378 | 0.007580802
|  |  | 0 |  | 0.02794927 | 0.008492764 |  |  | 0.06487492 | 0.008425491 | 0.09843073 | 0.008414174 | 0.02794927 | 0.008492764
Вертикальная линия E50 |  | p1 и p2 |  |  | 0.02920093 | 0.009264834 |  |  | 0.06694553 | 0.009191444 | 0.1028195 | 0.009179099 | 0.02920093 | 0.009264834
| 0 | 0 |  |  | 0.03013426 | 0.0100369 |  |  | 0.06915952 | 0.009957398 | 0.1050277 | 0.009944024 | 0.03013426 | 0.0100369
[5 empty] | 0.03114903 | 0.01080897 |  |  | 0.07051728 | 0.01072335 | 0.1083558 | 0.01070895 | 0.03114903 | 0.01080897
Касательная линия E50 |  |  |  |  | 0.03204501 | 0.01158104 |  |  | 0.07321919 | 0.01148931 | 0.1113042 | 0.01147387 | 0.03204501 | 0.01158104
0 | 0 | Горизонтальная 1 |  |  | 0.03292195 | 0.01235311 |  |  | 0.07486564 | 0.01225526 | 0.1145735 | 0.0122388 | 0.03292195 | 0.01235311
[5 empty] | 0.03417962 | 0.01312518 |  |  | 0.07655702 | 0.01302121 | 0.117164 | 0.01300372 | 0.03417962 | 0.01312518
Горизонтальная линия qкр |  |  |  |  | 0.03481777 | 0.01389725 |  |  | 0.07899372 | 0.01378717 | 0.1201763 | 0.01376865 | 0.03481777 | 0.01389725
Горизонтальная линия q |  | Горизонтальная 2 |  |  | 0.03583618 | 0.01466932 |  |  | 0.08017612 | 0.01455312 | 0.1220107 | 0.01453357 | 0.03583618 | 0.01466932
0 |  | 0 |  |  | 0.03673461 | 0.01544139 |  |  | 0.08210463 | 0.01531907 | 0.1256678 | 0.0152985 | 0.03673461 | 0.01544139
[5 empty] | 0.03751281 | 0.01621346 |  |  | 0.08427961 | 0.01608503 | 0.1268479 | 0.01606342 | 0.03751281 | 0.01621346
Вертикальная линия q |  |  |  |  | 0.03887056 | 0.01698553 |  |  | 0.08530147 | 0.01685098 | 0.1297516 | 0.01682835 | 0.03887056 | 0.01698553
| 0 |  |  |  | 0.0392076 | 0.0177576 |  |  | 0.08707059 | 0.01761694 | 0.1320793 | 0.01759327 | 0.0392076 | 0.0177576
[5 empty] | 0.04032372 | 0.01852967 |  |  | 0.08838736 | 0.01838289 | 0.1337315 | 0.0183582 | 0.04032372 | 0.01852967
[5 empty] | 0.04111866 | 0.01930174 |  |  | 0.08975217 | 0.01914884 | 0.1364085 | 0.01912312 | 0.04111866 | 0.01930174
[5 empty] | 0.0419922 | 0.02007381 |  |  | 0.0911654 | 0.0199148 | 0.138511 | 0.01988805 | 0.0419922 | 0.02007381
[5 empty] | 0.04234409 | 0.02084588 |  |  | 0.09272745 | 0.02068075 | 0.1403393 | 0.02065297 | 0.04234409 | 0.02084588
[5 empty] | 0.0434741 | 0.02161795 |  |  | 0.09433869 | 0.0214467 | 0.1424938 | 0.0214179 | 0.0434741 | 0.02161795
[5 empty] | 0.04428199 | 0.02239002 |  |  | 0.09559953 | 0.02221266 | 0.1453751 | 0.02218282 | 0.04428199 | 0.02239002
[5 empty] | 0.04496752 | 0.02316208 |  |  | 0.09591035 | 0.02297861 | 0.1469837 | 0.02294775 | 0.04496752 | 0.02316208
[5 empty] | 0.04513046 | 0.02393415 |  |  | 0.09717154 | 0.02374456 | 0.1481198 | 0.02371267 | 0.04513046 | 0.02393415
[5 empty] | 0.04617056 | 0.02470622 |  |  | 0.09918348 | 0.02451052 | 0.1491841 | 0.0244776 | 0.04617056 | 0.02470622
[5 empty] | 0.0468876 | 0.02547829 |  |  | 0.09984657 | 0.02527647 | 0.1513769 | 0.02524252 | 0.0468876 | 0.02547829
[5 empty] | 0.04708133 | 0.02625036 |  |  | 0.1007612 | 0.02604243 | 0.1527988 | 0.02600745 | 0.04708133 | 0.02625036
[5 empty] | 0.04805152 | 0.02702243 |  |  | 0.1016277 | 0.02680838 | 0.1536501 | 0.02677237 | 0.04805152 | 0.02702243
[5 empty] | 0.04849793 | 0.0277945 |  |  | 0.1021466 | 0.02757433 | 0.1555314 | 0.0275373 | 0.04849793 | 0.0277945
[5 empty] | 0.04872032 | 0.02856657 |  |  | 0.1038181 | 0.02834029 | 0.1569431 | 0.02830222 | 0.04872032 | 0.02856657
[5 empty] | 0.04911845 | 0.02933864 |  |  | 0.1044428 | 0.02910624 | 0.1591856 | 0.02906715 | 0.04911845 | 0.02933864
[5 empty] | 0.05009209 | 0.03011071 |  |  | 0.1048209 | 0.02987219 | 0.1590595 | 0.02983207 | 0.05009209 | 0.03011071
[5 empty] | 0.05004101 | 0.03088278 |  |  | 0.1055529 | 0.03063815 | 0.1599651 | 0.030597 | 0.05004101 | 0.03088278
[5 empty] | 0.05086495 | 0.03165485 |  |  | 0.1066391 | 0.0314041 | 0.1618029 | 0.03136192 | 0.05086495 | 0.03165485
[5 empty] | 0.05086369 | 0.03242692 |  |  | 0.1076799 | 0.03217006 | 0.1625734 | 0.03212685 | 0.05086369 | 0.03242692
[5 empty] | 0.05133699 | 0.03319899 |  |  | 0.1076758 | 0.03293601 | 0.164277 | 0.03289177 | 0.05133699 | 0.03319899
[5 empty] | 0.05198462 | 0.03397106 |  |  | 0.1089271 | 0.03370196 | 0.1642142 | 0.0336567 | 0.05198462 | 0.03397106
[5 empty] | 0.05240632 | 0.03474313 |  |  | 0.1089343 | 0.03446792 | 0.1644855 | 0.03442162 | 0.05240632 | 0.03474313
[5 empty] | 0.05250188 | 0.0355152 |  |  | 0.1098976 | 0.03523387 | 0.1662912 | 0.03518655 | 0.05250188 | 0.0355152
[5 empty] | 0.05277104 | 0.03628727 |  |  | 0.1100174 | 0.03599982 | 0.1670319 | 0.03595147 | 0.05277104 | 0.03628727
[5 empty] | 0.05321357 | 0.03705934 |  |  | 0.1099943 | 0.03676578 | 0.1670081 | 0.0367164 | 0.05321357 | 0.03705934
[5 empty] | 0.05312924 | 0.03783141 |  |  | 0.1109285 | 0.03753173 | 0.1679201 | 0.03748132 | 0.05312924 | 0.03783141
[5 empty] | 0.05361781 | 0.03860347 |  |  | 0.1108205 | 0.03829769 | 0.1677684 | 0.03824625 | 0.05361781 | 0.03860347
[5 empty] | 0.05337904 | 0.03937554 |  |  | 0.1107706 | 0.03906364 | 0.1692535 | 0.03901117 | 0.05337904 | 0.03937554
[5 empty] | 0.05391269 | 0.04014761 |  |  | 0.1115792 | 0.03982959 | 0.1688759 | 0.0397761 | 0.05391269 | 0.04014761
[5 empty] | 0.05391853 | 0.04091968 |  |  | 0.1117467 | 0.04059555 | 0.1697359 | 0.04054102 | 0.05391853 | 0.04091968
[5 empty] | 0.05409632 | 0.04169175 |  |  | 0.1113736 | 0.0413615 | 0.1693341 | 0.04130595 | 0.05409632 | 0.04169175
[5 empty] | 0.05416756 | 0.04246382 |  |  | 0.1113601 | 0.04212745 | 0.1698709 | 0.04207087 | 0.05416756 | 0.04246382
[5 empty] | 0.05376679 | 0.04323589 |  |  | 0.1122158 | 0.04289341 | 0.170264 | 0.0428358 | 0.05376679 | 0.04323589
[5 empty] | 0.05406642 | 0.04400796 |  |  | 0.1122145 | 0.04365936 | 0.1696628 | 0.04360072 | 0.05406642 | 0.04400796
[5 empty] | 0.05366157 | 0.04478003 |  |  | 0.111294 | 0.04442531 | 0.1694341 | 0.04436565 | 0.05366157 | 0.04478003
[5 empty] | 0.05365293 | 0.0455521 |  |  | 0.1110492 | 0.04519127 | 0.1688676 | 0.04513057 | 0.05365293 | 0.0455521
[5 empty] | 0.0537405 | 0.04632417 |  |  | 0.1117809 | 0.04595722 | 0.1697644 | 0.0458955 | 0.0537405 | 0.04632417
[5 empty] | 0.0538243 | 0.04709624 |  |  | 0.1108897 | 0.04672318 | 0.1686257 | 0.04666042 | 0.0538243 | 0.04709624
[5 empty] | 0.05390436 | 0.04786831 |  |  | 0.1108765 | 0.04748913 | 0.1690526 | 0.04742535 | 0.05390436 | 0.04786831
[5 empty] | 0.05358068 | 0.04864038 |  |  | 0.1117419 | 0.04825508 | 0.1689461 | 0.04819027 | 0.05358068 | 0.04864038
[5 empty] | 0.05405329 | 0.04941245 |  |  | 0.1109867 | 0.04902104 | 0.1691074 | 0.0489552 | 0.05405329 | 0.04941245
[5 empty] | 0.0538222 | 0.05018452 |  |  | 0.1108117 | 0.04978699 | 0.1683376 | 0.04972012 | 0.0538222 | 0.05018452
[5 empty] | 0.05378744 | 0.05095659 |  |  | 0.1105175 | 0.05055294 | 0.1674378 | 0.05048505 | 0.05378744 | 0.05095659
[5 empty] | 0.05394901 | 0.05172866 |  |  | 0.110305 | 0.0513189 | 0.167509 | 0.05124997 | 0.05394901 | 0.05172866
[5 empty] | 0.05350693 | 0.05250073 |  |  | 0.1103749 | 0.05208485 | 0.1669524 | 0.0520149 | 0.05350693 | 0.05250073
[5 empty] | 0.05356123 | 0.0532728 |  |  | 0.1105279 | 0.05285081 | 0.166869 | 0.05277982 | 0.05356123 | 0.0532728
[5 empty] | 0.05361191 | 0.05404486 |  |  | 0.1101647 | 0.05361676 | 0.1660601 | 0.05354475 | 0.05361191 | 0.05404486
[5 empty] | 0.053759 | 0.05481693 |  |  | 0.1090861 | 0.05438271 | 0.1655266 | 0.05430967 | 0.053759 | 0.05481693
[5 empty] | 0.05340251 | 0.055589 |  |  | 0.1089929 | 0.05514867 | 0.1661697 | 0.0550746 | 0.05340251 | 0.055589
[5 empty] | 0.05364246 | 0.05636107 |  |  | 0.1091858 | 0.05591462 | 0.1648905 | 0.05583952 | 0.05364246 | 0.05636107
[5 empty] | 0.05337887 | 0.05713314 |  |  | 0.1089655 | 0.05668057 | 0.16389 | 0.05660445 | 0.05337887 | 0.05713314
[5 empty] | 0.05321175 | 0.05790521 |  |  | 0.1083328 | 0.05744653 | 0.1644695 | 0.05736937 | 0.05321175 | 0.05790521
[5 empty] | 0.05304113 | 0.05867728 |  |  | 0.1078883 | 0.05821248 | 0.1629299 | 0.0581343 | 0.05304113 | 0.05867728
[5 empty] | 0.05316701 | 0.05944935 |  |  | 0.106933 | 0.05897844 | 0.1628724 | 0.05889922 | 0.05316701 | 0.05944935
[5 empty] | 0.05328941 | 0.06022142 |  |  | 0.1070674 | 0.05974439 | 0.1617981 | 0.05966415 | 0.05328941 | 0.06022142
[5 empty] | 0.05280836 | 0.06099349 |  |  | 0.1067924 | 0.06051034 | 0.1610081 | 0.06042907 | 0.05280836 | 0.06099349
[5 empty] | 0.05262387 | 0.06176556 |  |  | 0.1067086 | 0.0612763 | 0.1618035 | 0.061194 | 0.05262387 | 0.06176556
[5 empty] | 0.05273595 | 0.06253763 |  |  | 0.1054169 | 0.06204225 | 0.1605854 | 0.06195892 | 0.05273595 | 0.06253763
[5 empty] | 0.05294463 | 0.0633097 |  |  | 0.105818 | 0.0628082 | 0.1593549 | 0.06272385 | 0.05294463 | 0.0633097
[5 empty] | 0.05284991 | 0.06408177 |  |  | 0.1056125 | 0.06357416 | 0.1599131 | 0.06348877 | 0.05284991 | 0.06408177
[5 empty] | 0.05275183 | 0.06485384 |  |  | 0.1050013 | 0.06434011 | 0.1579611 | 0.0642537 | 0.05275183 | 0.06485384
[5 empty] | 0.05225039 | 0.06562591 |  |  | 0.1046851 | 0.06510606 | 0.1581 | 0.06501862 | 0.05225039 | 0.06562591
[5 empty] | 0.05244561 | 0.06639798 |  |  | 0.1040647 | 0.06587202 | 0.1572309 | 0.06578355 | 0.05244561 | 0.06639798
[5 empty] | 0.05203751 | 0.06717005 |  |  | 0.1038407 | 0.06663797 | 0.1569549 | 0.06654847 | 0.05203751 | 0.06717005
[5 empty] | 0.0522261 | 0.06794212 |  |  | 0.1029139 | 0.06740393 | 0.1560731 | 0.0673134 | 0.0522261 | 0.06794212
[5 empty] | 0.05221141 | 0.06871419 |  |  | 0.1023851 | 0.06816988 | 0.1550866 | 0.06807832 | 0.05221141 | 0.06871419
[5 empty] | 0.05199345 | 0.06948625 |  |  | 0.101855 | 0.06893583 | 0.1543966 | 0.06884325 | 0.05199345 | 0.06948625
[5 empty] | 0.05197223 | 0.07025832 |  |  | 0.1013244 | 0.06970179 | 0.153504 | 0.06960817 | 0.05197223 | 0.07025832
[5 empty] | 0.05184778 | 0.07103039 |  |  | 0.1008939 | 0.07046774 | 0.1527101 | 0.0703731 | 0.05184778 | 0.07103039
[5 empty] | 0.05142011 | 0.07180246 |  |  | 0.1010644 | 0.07123369 | 0.1516158 | 0.07113802 | 0.05142011 | 0.07180246
[5 empty] | 0.05158924 | 0.07257453 |  |  | 0.1009365 | 0.07199965 | 0.1520224 | 0.07190295 | 0.05158924 | 0.07257453
[5 empty] | 0.05125518 | 0.0733466 |  |  | 0.0998111 | 0.0727656 | 0.1510309 | 0.07266787 | 0.05125518 | 0.0733466
[5 empty] | 0.05081796 | 0.07411867 |  |  | 0.09908882 | 0.07353156 | 0.1496424 | 0.0734328 | 0.05081796 | 0.07411867
[5 empty] | 0.05067759 | 0.07489074 |  |  | 0.09897045 | 0.07429751 | 0.1501581 | 0.07419772 | 0.05067759 | 0.07489074
[5 empty] | 0.05083408 | 0.07566281 |  |  | 0.09865672 | 0.07506346 | 0.149379 | 0.07496265 | 0.05083408 | 0.07566281
[5 empty] | 0.05088746 | 0.07643488 |  |  | 0.09844838 | 0.07582942 | 0.1482062 | 0.07572757 | 0.05088746 | 0.07643488
[5 empty] | 0.05033773 | 0.07720695 |  |  | 0.09794617 | 0.07659537 | 0.1474408 | 0.0764925 | 0.05033773 | 0.07720695
[5 empty] | 0.05028493 | 0.07797902 |  |  | 0.09795083 | 0.07736132 | 0.147284 | 0.07725742 | 0.05028493 | 0.07797902
[5 empty] | 0.05012906 | 0.07875109 |  |  | 0.0973631 | 0.07812728 | 0.1469367 | 0.07802235 | 0.05012906 | 0.07875109
[5 empty] | 0.04977014 | 0.07952316 |  |  | 0.09648373 | 0.07889323 | 0.1459003 | 0.07878727 | 0.04977014 | 0.07952316
[5 empty] | 0.04990819 | 0.08029523 |  |  | 0.09640663 | 0.07965919 | 0.1444756 | 0.0795522 | 0.04990819 | 0.08029523
[5 empty] | 0.04954323 | 0.0810673 |  |  | 0.09612251 | 0.08042514 | 0.1453639 | 0.08031712 | 0.04954323 | 0.0810673
[5 empty] | 0.04927527 | 0.08183937 |  |  | 0.09573163 | 0.08119109 | 0.1430622 | 0.08108204 | 0.04927527 | 0.08183937
[5 empty] | 0.04910434 | 0.08261144 |  |  | 0.09573428 | 0.08195705 | 0.1434662 | 0.08184697 | 0.04910434 | 0.08261144
[5 empty] | 0.04903044 | 0.08338351 |  |  | 0.09463079 | 0.082723 | 0.1421744 | 0.08261189 | 0.04903044 | 0.08338351
[5 empty] | 0.04901368 | 0.08415558 |  |  | 0.09432147 | 0.08348895 | 0.1423851 | 0.08337682 | 0.04901368 | 0.08415558
[5 empty] | 0.04859593 | 0.08492764 |  |  | 0.09350663 | 0.08425491 | 0.1415966 | 0.08414174 | 0.04859593 | 0.08492764
[5 empty] | 0.04828858 | 0.08569971 |  |  | 0.09338659 | 0.08502086 | 0.1416075 | 0.08490667 | 0.04828858 | 0.08569971
[5 empty] | 0.047804 | 0.08647178 |  |  | 0.09266165 | 0.08578681 | 0.139916 | 0.08567159 | 0.047804 | 0.08647178
[5 empty] | 0.04695456 | 0.08724385 |  |  | 0.09283215 | 0.08655277 | 0.1401206 | 0.08643652 | 0.04695456 | 0.08724385
[5 empty] | 0.04685263 | 0.08801592 |  |  | 0.09229838 | 0.08731872 | 0.1388197 | 0.08720144 | 0.04685263 | 0.08801592
[5 empty] | 0.04591057 | 0.08878799 |  |  | 0.09206066 | 0.08808468 | 0.1391116 | 0.08796637 | 0.04591057 | 0.08878799
[5 empty] | 0.04524075 | 0.08956006 |  |  | 0.09111931 | 0.08885063 | 0.1382947 | 0.08873129 | 0.04524075 | 0.08956006
[5 empty] | 0.04445554 | 0.09033213 |  |  | 0.09077464 | 0.08961658 | 0.1367675 | 0.08949622 | 0.04445554 | 0.09033213
[5 empty] | 0.04366731 | 0.0911042 |  |  | 0.09062696 | 0.09038254 | 0.1360283 | 0.09026114 | 0.04366731 | 0.0911042
[5 empty] | 0.04308842 | 0.09187627 |  |  | 0.09027659 | 0.09114849 | 0.1351755 | 0.09102607 | 0.04308842 | 0.09187627
[5 empty] | 0.04253124 | 0.09264834 |  |  | 0.08982384 | 0.09191444 | 0.1354075 | 0.09179099 | 0.04253124 | 0.09264834
[5 empty] | 0.04220814 | 0.09342041 |  |  | 0.08866903 | 0.0926804 | 0.1339227 | 0.09255592 | 0.04220814 | 0.09342041
[5 empty] | 0.04163149 | 0.09419248 |  |  | 0.08921247 | 0.09344635 | 0.1334195 | 0.09332084 | 0.04163149 | 0.09419248
[5 empty] | 0.04061366 | 0.09496455 |  |  | 0.08805448 | 0.09421231 | 0.1326963 | 0.09408577 | 0.04061366 | 0.09496455
[5 empty] | 0.040267 | 0.09573662 |  |  | 0.08839536 | 0.09497826 | 0.1328514 | 0.09485069 | 0.040267 | 0.09573662
[5 empty] | 0.0399039 | 0.09650869 |  |  | 0.08703543 | 0.09574421 | 0.1313832 | 0.09561562 | 0.0399039 | 0.09650869
[5 empty] | 0.03973672 | 0.09728076 |  |  | 0.08637501 | 0.09651017 | 0.1303902 | 0.09638054 | 0.03973672 | 0.09728076
[5 empty] | 0.0398483 | 0.09805283 |  |  | 0.08691441 | 0.09727612 | 0.1304708 | 0.09714547 | 0.0398483 | 0.09805283
[5 empty] | 0.03917679 | 0.0988249 |  |  | 0.08645395 | 0.09804207 | 0.1287232 | 0.09791039 | 0.03917679 | 0.0988249
[5 empty] | 0.03931863 | 0.09959697 |  |  | 0.08599336 | 0.09880803 | 0.128746 | 0.09867532 | 0.03931863 | 0.09959697
[5 empty] | 0.03887272 | 0.100369 |  |  | 0.0853239 | 0.09957398 | 0.1282374 | 0.09944024 | 0.03887272 | 0.100369
[5 empty] | 0.03893797 | 0.1011411 |  |  | 0.08424321 | 0.1003399 | 0.126596 | 0.1002052 | 0.03893797 | 0.1011411
[5 empty] | 0.03891329 | 0.1019132 |  |  | 0.08375222 | 0.1011059 | 0.12622 | 0.1009701 | 0.03891329 | 0.1019132
[5 empty] | 0.0384976 | 0.1026852 |  |  | 0.08335186 | 0.1018718 | 0.1244911 | 0.101735 | 0.0384976 | 0.1026852
[5 empty] | 0.03878979 | 0.1034573 |  |  | 0.08264305 | 0.1026378 | 0.1229982 | 0.1024999 | 0.03878979 | 0.1034573
[5 empty] | 0.03868879 | 0.1042294 |  |  | 0.08222671 | 0.1034037 | 0.1228345 | 0.1032649 | 0.03868879 | 0.1042294
[5 empty] | 0.03869351 | 0.1050015 |  |  | 0.08240377 | 0.1041697 | 0.1196163 | 0.1040298 | 0.03869351 | 0.1050015
[5 empty] | 0.03840284 | 0.1057735 |  |  | 0.08107515 | 0.1049357 | 0.1185597 | 0.1047947 | 0.03840284 | 0.1057735
[5 empty] | 0.0382157 | 0.1065456 |  |  | 0.08114179 | 0.1057016 | 0.1168808 | 0.1055596 | 0.0382157 | 0.1065456
[5 empty] | 0.03803101 | 0.1073177 |  |  | 0.08040459 | 0.1064676 | 0.1155959 | 0.1063246 | 0.03803101 | 0.1073177
[5 empty] | 0.03824767 | 0.1080897 |  |  | 0.08026449 | 0.1072335 | 0.1129211 | 0.1070895 | 0.03824767 | 0.1080897
[5 empty] | 0.03796459 | 0.1088618 |  |  | 0.07882242 | 0.1079995 | 0.1105726 | 0.1078544 | 0.03796459 | 0.1088618
[5 empty] | 0.03798068 | 0.1096339 |  |  | 0.07857929 | 0.1087654 | 0.1084666 | 0.1086193 | 0.03798068 | 0.1096339
[5 empty] | 0.03769486 | 0.1104059 |  |  | 0.07803603 | 0.1095314 | 0.1074193 | 0.1093843 | 0.03769486 | 0.1104059
[5 empty] | 0.03780602 | 0.111178 |  |  | 0.07749357 | 0.1102973 | 0.1043467 | 0.1101492 | 0.03780602 | 0.111178
[5 empty] | 0.03791309 | 0.1119501 |  |  | 0.07725283 | 0.1110633 | 0.1030652 | 0.1109141 | 0.03791309 | 0.1119501
[5 empty] | 0.03761497 | 0.1127221 |  |  | 0.07651473 | 0.1118292 | 0.1003908 | 0.111679 | 0.03761497 | 0.1127221
[5 empty] | 0.03741056 | 0.1134942 |  |  | 0.0761802 | 0.1125952 | 0.09903981 | 0.112444 | 0.03741056 | 0.1134942
[5 empty] | 0.03729879 | 0.1142663 |  |  | 0.07545017 | 0.1133611 | 0.0954283 | 0.1132089 | 0.03729879 | 0.1142663
[5 empty] | 0.03717857 | 0.1150384 |  |  | 0.07462555 | 0.1141271 | 0.0934725 | 0.1139738 | 0.03717857 | 0.1150384
[5 empty] | 0.03724879 | 0.1158104 |  |  | 0.07440728 | 0.1148931 | 0.09188856 | 0.1147387 | 0.03724879 | 0.1158104
[5 empty] | 0.03720919 | 0.1165825 |  |  | 0.07379628 | 0.115659 | 0.09049267 | 0.1155037 | 0.03720919 | 0.1165825
[5 empty] | 0.03696535 | 0.1173546 |  |  | 0.07379347 | 0.116425 | 0.087501 | 0.1162686 | 0.03696535 | 0.1173546
[5 empty] | 0.03671856 | 0.1181266 |  |  | 0.07299977 | 0.1171909 | 0.08732973 | 0.1170335 | 0.03671856 | 0.1181266
[5 empty] | 0.0366688 | 0.1188987 |  |  | 0.07261612 | 0.1179569 | 0.08579502 | 0.1177984 | 0.0366688 | 0.1188987
[5 empty] | 0.03631611 | 0.1196708 |  |  | 0.07204344 | 0.1187228 | 0.08451305 | 0.1185634 | 0.03631611 | 0.1196708
[5 empty] | 0.03616047 | 0.1204428 |  |  | 0.07218264 | 0.1194888 | 0.08210001 | 0.1193283 | 0.03616047 | 0.1204428
[5 empty] | 0.03610191 | 0.1212149 |  |  | 0.07063467 | 0.1202547 | 0.08097206 | 0.1200932 | 0.03610191 | 0.1212149
[5 empty] | 0.03614043 | 0.121987 |  |  | 0.07040043 | 0.1210207 | 0.0799423 | 0.1208581 | 0.03614043 | 0.121987
[5 empty] | 0.03557604 | 0.1227591 |  |  | 0.07078086 | 0.1217866 | 0.07958956 | 0.1216231 | 0.03557604 | 0.1227591
[5 empty] | 0.03570875 | 0.1235311 |  |  | 0.06977687 | 0.1225526 | 0.07994473 | 0.122388 | 0.03570875 | 0.1235311
[5 empty] | 0.03513857 | 0.1243032 |  |  | 0.0694894 | 0.1233185 | 0.07770835 | 0.1231529 | 0.03513857 | 0.1243032
[5 empty] | 0.0353655 | 0.1250753 |  |  | 0.06871937 | 0.1240845 | 0.07698096 | 0.1239178 | 0.0353655 | 0.1250753
[5 empty] | 0.03478956 | 0.1258473 |  |  | 0.06916765 | 0.1248505 | 0.0763631 | 0.1246828 | 0.03478956 | 0.1258473
[5 empty] | 0.03461075 | 0.1266194 |  |  | 0.06852534 | 0.1256164 | 0.07715531 | 0.1254477 | 0.03461075 | 0.1266194
[5 empty] | 0.03462909 | 0.1273915 |  |  | 0.06768565 | 0.1263824 | 0.07475813 | 0.1262126 | 0.03462909 | 0.1273915
[5 empty] | 0.03434457 | 0.1281635 |  |  | 0.06734874 | 0.1271483 | 0.07527211 | 0.1269775 | 0.03434457 | 0.1281635
[5 empty] | 0.03405722 | 0.1289356 |  |  | 0.06741478 | 0.1279143 | 0.07389778 | 0.1277425 | 0.03405722 | 0.1289356
[5 empty] | 0.03426703 | 0.1297077 |  |  | 0.06708395 | 0.1286802 | 0.07383568 | 0.1285074 | 0.03426703 | 0.1297077
[5 empty] | 0.03417403 | 0.1304797 |  |  | 0.06715641 | 0.1294462 | 0.07378636 | 0.1292723 | 0.03417403 | 0.1304797
[5 empty] | 0.03387821 | 0.1312518 |  |  | 0.06693233 | 0.1302121 | 0.07315035 | 0.1300372 | 0.03387821 | 0.1312518
[5 empty] | 0.03347958 | 0.1320239 |  |  | 0.06561189 | 0.1309781 | 0.0714282 | 0.1308022 | 0.03347958 | 0.1320239
[5 empty] | 0.03327816 | 0.132796 |  |  | 0.06639525 | 0.131744 | 0.07172045 | 0.1315671 | 0.03327816 | 0.132796
[5 empty] | 0.03307396 | 0.133568 |  |  | 0.06558259 | 0.13251 | 0.06982763 | 0.132332 | 0.03307396 | 0.133568
[5 empty] | 0.03306697 | 0.1343401 |  |  | 0.06537406 | 0.1332759 | 0.06915029 | 0.1330969 | 0.03306697 | 0.1343401
[5 empty] | 0.03285722 | 0.1351122 |  |  | 0.06446985 | 0.1340419 | 0.06978897 | 0.1338619 | 0.03285722 | 0.1351122
[5 empty] | 0.03244471 | 0.1358842 |  |  | 0.06417012 | 0.1348079 | 0.06914421 | 0.1346268 | 0.03244471 | 0.1358842
[5 empty] | 0.03222944 | 0.1366563 |  |  | 0.06437504 | 0.1355738 | 0.06831655 | 0.1353917 | 0.03222944 | 0.1366563
[5 empty] | 0.03221143 | 0.1374284 |  |  | 0.06428479 | 0.1363398 | 0.06770653 | 0.1361566 | 0.03221143 | 0.1374284
[5 empty] | 0.03179069 | 0.1382004 |  |  | 0.06389952 | 0.1371057 | 0.06741469 | 0.1369216 | 0.03179069 | 0.1382004
[5 empty] | 0.03166722 | 0.1389725 |  |  | 0.06381942 | 0.1378717 | 0.06754157 | 0.1376865 | 0.03166722 | 0.1389725
[5 empty] | 0.03154104 | 0.1397446 |  |  | 0.06264464 | 0.1386376 | 0.06548772 | 0.1384514 | 0.03154104 | 0.1397446
[5 empty] | 0.03131214 | 0.1405166 |  |  | 0.06327537 | 0.1394036 | 0.06555367 | 0.1392163 | 0.03131214 | 0.1405166
[5 empty] | 0.03088055 | 0.1412887 |  |  | 0.06281176 | 0.1401695 | 0.06473996 | 0.1399813 | 0.03088055 | 0.1412887
[5 empty] | 0.03044627 | 0.1420608 |  |  | 0.062054 | 0.1409355 | 0.06444714 | 0.1407462 | 0.03044627 | 0.1420608
[5 empty] | 0.03030931 | 0.1428329 |  |  | 0.06230224 | 0.1417014 | 0.06557574 | 0.1415111 | 0.03030931 | 0.1428329
[5 empty] | 0.03006968 | 0.1436049 |  |  | 0.06245667 | 0.1424674 | 0.0635263 | 0.142276 | 0.03006968 | 0.1436049
[5 empty] | 0.03012738 | 0.144377 |  |  | 0.06161744 | 0.1432333 | 0.06339938 | 0.143041 | 0.03012738 | 0.144377
[5 empty] | 0.02998242 | 0.1451491 |  |  | 0.06198474 | 0.1439993 | 0.0631955 | 0.1438059 | 0.02998242 | 0.1451491
[5 empty] | 0.02953483 | 0.1459211 |  |  | 0.06105872 | 0.1447652 | 0.06311521 | 0.1445708 | 0.02953483 | 0.1459211
[5 empty] | 0.02948459 | 0.1466932 |  |  | 0.06073955 | 0.1455312 | 0.06395905 | 0.1453357 | 0.02948459 | 0.1466932
[5 empty] | 0.02893173 | 0.1474653 |  |  | 0.06052742 | 0.1462972 | 0.06372755 | 0.1461007 | 0.02893173 | 0.1474653
[5 empty] | 0.02877624 | 0.1482373 |  |  | 0.06002249 | 0.1470631 | 0.06332127 | 0.1468656 | 0.02877624 | 0.1482373
[5 empty] | 0.02821815 | 0.1490094 |  |  | 0.05992492 | 0.1478291 | 0.06254074 | 0.1476305 | 0.02821815 | 0.1490094
[5 empty] | 0.02845745 | 0.1497815 |  |  | 0.06073489 | 0.148595 | 0.06328649 | 0.1483954 | 0.02845745 | 0.1497815
[5 empty] | 0.02799416 | 0.1505536 |  |  | 0.06015256 | 0.149361 | 0.06185908 | 0.1491604 | 0.02799416 | 0.1505536
[5 empty] | 0.02762828 | 0.1513256 |  |  | 0.06037811 | 0.1501269 | 0.06305904 | 0.1499253 | 0.02762828 | 0.1513256
[5 empty] | 0.02755983 | 0.1520977 |  |  | 0.06011171 | 0.1508929 | 0.06228692 | 0.1506902 | 0.02755983 | 0.1520977
[5 empty] | 0.02688882 | 0.1528698 |  |  | 0.06005353 | 0.1516588 | 0.06194325 | 0.1514551 | 0.02688882 | 0.1528698
[5 empty] | 0.02681524 | 0.1536418 |  |  | 0.05970373 | 0.1524248 | 0.06182857 | 0.1522201 | 0.02681524 | 0.1536418