## 1
Общество с ограниченной ответственностью "Инженерная геология" (ООО "ИнжГео") | [11 empty] | Общество с ограниченной ответственностью "Инженерная геология" (ООО "ИнжГео")
Юр. адрес: 117279, г. Москва, ул. Миклухо-Маклая, 36 а, этаж 5, пом. XXIII к. 76-84 | [11 empty] | Юр. адрес: 117279, г. Москва, ул. Миклухо-Маклая, 36 а, этаж 5, пом. XXIII к. 76-84 | [8 empty] | нагр |  |  | X0 | Y0 | R |  | нагр |  |  |  | X0 | Y0 | R | нагр |  |  |  | X0 | Y0 | R |  | нагр |  |  |  | X0 | Y0 | R
Телефон/факс +7 (495) 132-30-00, Адрес электронной почты inbox@inj-geo.ru | [11 empty] | Телефон/факс +7 (495) 132-30-00, Адрес электронной почты inbox@inj-geo.ru | [12 empty] | 0 | [7 empty] | 0 | [6 empty] | 0 | [7 empty] | 0
[21 empty] | девиатор | [6 empty] | девиатор | [6 empty] | девиатор | [7 empty] | девиатор
Испытательная лаборатория ООО «ИнжГео» | [11 empty] | Испытательная лаборатория ООО «ИнжГео» | [8 empty] | x0 | Угол | X | Y |  |  |  | x0 |  | Угол | X | Y |  |  | x0 |  | Угол | X | Y |  |  |  | x0 |  | Угол | X | Y
Адрес места осуществления деятельности лаборатории: г. Москва, просп. Вернадского, д. 51, стр. 1 | [11 empty] | Адрес места осуществления деятельности лаборатории: г. Москва, просп. Вернадского, д. 51, стр. 1 | [9 empty] | 0 | [7 empty] | 0 | [6 empty] | 0 | [7 empty] | 0
Телефон +7(910)4557682, E-mail: slg85@mail.ru | [11 empty] | Телефон +7(910)4557682, E-mail: slg85@mail.ru | [9 empty] | 5 | [7 empty] | 5 | [6 empty] | 5 | [7 empty] | 5
[22 empty] | 10 | [7 empty] | 10 | [6 empty] | 10 | [7 empty] | 10
[12 empty] | Протокол испытаний № 13-63/31 от 29-11-2022 | [9 empty] | 15 | [7 empty] | 15 | [6 empty] | 15 | [7 empty] | 15
[22 empty] | 20 | [7 empty] | 20 | [6 empty] | 20 | [7 empty] | 20
[12 empty] | Наименование и адрес заказчика: Переход трубопровода через р. Енисей | [9 empty] | 25 | [7 empty] | 25 | [6 empty] | 25 | [7 empty] | 25
[12 empty] | Наименование объекта: ООО Регионстрой | [9 empty] | 30 | [7 empty] | 30 | [6 empty] | 30 | [7 empty] | 30
Наименование используемого метода/методики: ГОСТ 12248.4-2020 | [11 empty] | Наименование используемого метода/методики: ГОСТ 12248.3-2020 | [9 empty] | 35 | [7 empty] | 35 | [6 empty] | 35 | [7 empty] | 35
Условия проведения испытания: температура окружающей среды (18 - 25)0С, влажность воздуха (40 - 75)% | [11 empty] | Условия проведения испытания: температура окружающей среды (18 - 25)0С, влажность воздуха (40 - 75)% | [9 empty] | 40 | [7 empty] | 40 | [6 empty] | 40 | [7 empty] | 40
[12 empty] | Дата получение объекта подлежащего испытаниям: 02-11-2022 | [9 empty] | 45 | [7 empty] | 45 | [6 empty] | 45 | [7 empty] | 45
[12 empty] | Дата испытания: 25.10.2022-19.11.2031 | [9 empty] | 50 | [7 empty] | 50 | [6 empty] | 50 | [7 empty] | 50
[22 empty] | 55 | [7 empty] | 55 | [6 empty] | 55 | [7 empty] | 55
Испытание грунтов методом трехосного сжатия | [11 empty] | Испытание грунтов методом трехосного сжатия | [9 empty] | 60 | [7 empty] | 60 | [6 empty] | 60 | [7 empty] | 60
[22 empty] | 65 | [7 empty] | 65 | [6 empty] | 65 | [7 empty] | 65
Лабораторный номер: | [6 empty] | We, д.е. = |  |  |  |  | Лабораторный номер: |  | 1066 |  |  |  | We, д.е. = | 0.386134585 |  |  | 70 | [7 empty] | 70 | [6 empty] | 70 | [7 empty] | 70
Номер скважины: | [6 empty] | ρ, г/см3 = |  |  |  |  | Номер скважины: |  | BH-102 |  |  |  | ρ, г/см3 = | 1.74 |  |  | 75 | [7 empty] | 75 | [6 empty] | 75 | [7 empty] | 75
Глубина отбора, м: | [6 empty] | ρs, г/см3 = |  |  |  |  | Глубина отбора, м: |  | 1.4 |  |  |  | ρs, г/см3 = | 2.71 |  |  | 80 | [7 empty] | 80 | [6 empty] | 80 | [7 empty] | 80
Наименование грунта: | [6 empty] | e, д.е. = |  |  |  |  | Наименование грунта: |  | Суглинок, после оттаивания текучепластичный, легкий пылеватый |  |  |  | e, д.е. = | 1.158865 |  |  | 85 | [7 empty] | 85 | [6 empty] | 85 | [7 empty] | 85
Схема проведения опыта: | [6 empty] | IL, д.е. = |  |  |  |  | Схема проведения опыта: |  | КД |  |  |  | IL, д.е. = | 0.977 |  |  | 90 | [7 empty] | 90 | [6 empty] | 90 | [7 empty] | 90
[22 empty] | 95 | [7 empty] | 95 | [6 empty] | 95 | [7 empty] | 95
[22 empty] | 100 | [7 empty] | 100 | [6 empty] | 100 | [7 empty] | 100
Результаты испытаний | [11 empty] | Результаты испытаний | [9 empty] | 105 | [7 empty] | 105 | [6 empty] | 105 | [7 empty] | 105
[22 empty] | 110 | [7 empty] | 110 | [6 empty] | 110 | [7 empty] | 110
[22 empty] | 115 | [7 empty] | 115 | [6 empty] | 115 | [7 empty] | 115
[22 empty] | 120 | [7 empty] | 120 | [6 empty] | 120 | [7 empty] | 120
[22 empty] | 125 | [7 empty] | 125 | [6 empty] | 125 | [7 empty] | 125
[22 empty] | 130 | [7 empty] | 130 | [6 empty] | 130 | [7 empty] | 130
[22 empty] | 135 | [7 empty] | 135 | [6 empty] | 135 | [7 empty] | 135
[22 empty] | 140 | [7 empty] | 140 | [6 empty] | 140 | [7 empty] | 140
[22 empty] | 145 | [7 empty] | 145 | [6 empty] | 145 | [7 empty] | 145
[22 empty] | 150 | [7 empty] | 150 | [6 empty] | 150 | [7 empty] | 150
[22 empty] | 155 | [7 empty] | 155 | [6 empty] | 155 | [7 empty] | 155
[22 empty] | 160 | [7 empty] | 160 | [6 empty] | 160 | [7 empty] | 160
[22 empty] | 165 | [7 empty] | 165 | [6 empty] | 165 | [7 empty] | 165
[22 empty] | 170 | [7 empty] | 170 | [6 empty] | 170 | [7 empty] | 170
[22 empty] | 175 | [7 empty] | 175 | [6 empty] | 175 | [7 empty] | 175
[22 empty] | 180 | [7 empty] | 180 | [6 empty] | 180 | [7 empty] | 180
[13 empty] | Давление в камере, Мпа σ3 | Вертикальная нагрузка, Мпа σ1 | Поровое давление, Мпа u
[7 empty] | Коэфф. Точки | [5 empty] | 0.05 | 0.09795207 | [5 empty] | 1 | [6 empty] | σ3,кПа | σ1,кПа | u, кПа |  |  |  | 4
[13 empty] | 0.15 | 0.2677917 | [27 empty] | δ3, Мпа | δ1-δ3, МПа | δ1, МПа | δ1, КПа
|  |  | Модуль деформации, МПа: | [9 empty] | 0.25 | 0.4376313 | [21 empty] | С, МПа:
|  |  | Е0= | [32 empty] | φ, град:
|  |  | E50 = | [32 empty] | E, Мпа
|  |  | Коэф. Поперечной деформации, ϑ = | [9 empty] | Эффективные значения угла внутреннего трения и удельного сцепления ϕ', С' | [13 empty] | x | 0
[13 empty] | ϕ', град. = | 15 | [12 empty] | y |  |  |  | С, кПа | φ,°
[13 empty] | С', МПа = | 0.005
| Исполнитель: | [6 empty] | Морозов Д.С. |  |  |  |  | Исполнитель: |  |  |  |  | Морозов Д.С.
| Начальник исп. лаборатории: | [6 empty] | Семиколенова Л.Г. |  |  |  |  | Начальник исп. лаборатории: |  |  |  |  | Семиколенова Л.Г.
Лист 1 , всего листов 2 | [11 empty] | Лист 2 , всего листов 2
Частичное воспроизведение протокола испытаний без письменного разрешения ООО «ИнжГео» ЗАПРЕЩАЕТСЯ | [11 empty] | Частичное воспроизведение протокола испытаний без письменного разрешения ООО «ИнжГео» ЗАПРЕЩАЕТСЯ
[5 empty] | второй график |  | первый график | [9 empty] | К Пуассона
dev50 | epsE50 | ind | devE0 | epsE0 | dev | eps | sigma |  | dev1 | eps1 | dev2 | eps2 | dev3 | eps3 |  | Глины
0.02397604 | 0.008318769 |  |  |  | 0 | 0 |  |  | 0 | 0 | 0 | 0 | 0 | 0 |  | < 0 | 0,20-0,30
ind |  |  |  |  | 0.003967272 | 0.000774263 |  |  | 0.01047196 | 0.0007692453 | 0.01866699 | 0.0007679436 | 0.003967272 | 0.000774263 |  | 0-0,25 | 0,30-0,38
2 |  |  |  |  | 0.008190614 | 0.001548526 |  |  | 0.02147741 | 0.001538491 | 0.03527862 | 0.001535887 | 0.008190614 | 0.001548526 |  | 0,25< | 0,38-0,45
E0 |  |  |  |  | 0.01189623 | 0.002322789 |  |  | 0.03001017 | 0.002307736 | 0.044 | 0.002023332 | 0.01189623 | 0.002322789 |  | Суглинки | 0,35-0,37
epsE0 | devE0 |  |  |  | 0.01491033 | 0.003097052 |  |  | 0.036 | 0.002839451 | 0.05869682 | 0.003071775 | 0.01491033 | 0.003097052 |  | Пески и супеси | 0,30-0,35
0.00487439 | 0.02 |  |  |  | 0.01745912 | 0.003871315 |  |  | 0.04394394 | 0.003846226 | 0.07127918 | 0.003839718 | 0.01745912 | 0.003871315
[5 empty] | 0.02 | 0.00487439 |  |  | 0.049163 | 0.004615472 | 0.07943988 | 0.004607662 | 0.02 | 0.00487439
График E50 |  | График E |  |  | 0.02067493 | 0.005419841 |  |  | 0.0528667 | 0.005384717 | 0.08698623 | 0.005375605 | 0.02067493 | 0.005419841
eps | q | sigma |  |  | 0.02149247 | 0.006194104 |  |  | 0.05730531 | 0.006153962 | 0.09381567 | 0.006141595 | 0.02149247 | 0.006194104
Горизонтальная линия E50 |  | Касательная |  |  | 0.02242291 | 0.006968367 |  |  | 0.05889585 | 0.006613143 | 0.0973639 | 0.006911493 | 0.02242291 | 0.006968367
0 |  | a | b |  | 0.02335079 | 0.00774263 |  |  | 0.06170401 | 0.007692453 | 0.1000216 | 0.007679436 | 0.02335079 | 0.00774263
|  |  | 0 |  | 0.02397604 | 0.008318769 |  |  | 0.06394298 | 0.008461698 | 0.1043986 | 0.00844738 | 0.02397604 | 0.008318769
Вертикальная линия E50 |  | p1 и p2 |  |  | 0.02467885 | 0.009291156 |  |  | 0.06574193 | 0.009230943 | 0.108395 | 0.009215324 | 0.02467885 | 0.009291156
| 0 | 0 |  |  | 0.02560422 | 0.01006542 |  |  | 0.06860048 | 0.01000019 | 0.1112108 | 0.009983267 | 0.02560422 | 0.01006542
[5 empty] | 0.02623427 | 0.01083968 |  |  | 0.07011824 | 0.01076943 | 0.114246 | 0.01075121 | 0.02623427 | 0.01083968
Касательная линия E50 |  |  |  |  | 0.026968 | 0.01161395 |  |  | 0.07279482 | 0.01153868 | 0.1187007 | 0.01151915 | 0.026968 | 0.01161395
0 | 0 | Горизонтальная 1 |  |  | 0.02740441 | 0.01238821 |  |  | 0.07382984 | 0.01230792 | 0.1215749 | 0.0122871 | 0.02740441 | 0.01238821
[5 empty] | 0.02854249 | 0.01316247 |  |  | 0.0758229 | 0.01307717 | 0.1236687 | 0.01305504 | 0.02854249 | 0.01316247
Горизонтальная линия qкр |  |  |  |  | 0.02898125 | 0.01393673 |  |  | 0.07817361 | 0.01384641 | 0.127982 | 0.01382299 | 0.02898125 | 0.01393673
Горизонтальная линия q |  | Горизонтальная 2 |  |  | 0.02991968 | 0.014711 |  |  | 0.08008159 | 0.01461566 | 0.1315149 | 0.01459093 | 0.02991968 | 0.014711
0 |  | 0 |  |  | 0.03035678 | 0.01548526 |  |  | 0.08224645 | 0.01538491 | 0.1334675 | 0.01535887 | 0.03035678 | 0.01548526
[5 empty] | 0.03109154 | 0.01625952 |  |  | 0.0844678 | 0.01615415 | 0.1370398 | 0.01612682 | 0.03109154 | 0.01625952
Вертикальная линия q |  |  |  |  | 0.03212297 | 0.01703379 |  |  | 0.08514525 | 0.0169234 | 0.1399317 | 0.01689476 | 0.03212297 | 0.01703379
| 0 |  |  |  | 0.03295007 | 0.01780805 |  |  | 0.08787841 | 0.01769264 | 0.1424434 | 0.0176627 | 0.03295007 | 0.01780805
[5 empty] | 0.03367182 | 0.01858231 |  |  | 0.0890669 | 0.01846189 | 0.1455749 | 0.01843065 | 0.03367182 | 0.01858231
[5 empty] | 0.03408723 | 0.01935658 |  |  | 0.09031033 | 0.01923113 | 0.1475261 | 0.01919859 | 0.03408723 | 0.01935658
[5 empty] | 0.0350953 | 0.02013084 |  |  | 0.09230831 | 0.02000038 | 0.1489973 | 0.01996653 | 0.0350953 | 0.02013084
[5 empty] | 0.03569502 | 0.0209051 |  |  | 0.09356044 | 0.02076962 | 0.1523882 | 0.02073448 | 0.03569502 | 0.0209051
[5 empty] | 0.03648539 | 0.02167936 |  |  | 0.09566635 | 0.02153887 | 0.1544991 | 0.02150242 | 0.03648539 | 0.02167936
[5 empty] | 0.03716542 | 0.02245363 |  |  | 0.09642564 | 0.02230811 | 0.1568299 | 0.02227037 | 0.03716542 | 0.02245363
[5 empty] | 0.03753409 | 0.02322789 |  |  | 0.09813793 | 0.02307736 | 0.1587807 | 0.02303831 | 0.03753409 | 0.02322789
[5 empty] | 0.03829041 | 0.02400215 |  |  | 0.1002028 | 0.0238466 | 0.1599515 | 0.02380625 | 0.03829041 | 0.02400215
[5 empty] | 0.03883337 | 0.02477642 |  |  | 0.1011199 | 0.02461585 | 0.1622424 | 0.0245742 | 0.03883337 | 0.02477642
[5 empty] | 0.03936197 | 0.02555068 |  |  | 0.1024889 | 0.02538509 | 0.1648533 | 0.02534214 | 0.03936197 | 0.02555068
[5 empty] | 0.03997521 | 0.02632494 |  |  | 0.1040093 | 0.02615434 | 0.1665843 | 0.02611008 | 0.03997521 | 0.02632494
[5 empty] | 0.04077209 | 0.02709921 |  |  | 0.1045807 | 0.02692358 | 0.1684355 | 0.02687803 | 0.04077209 | 0.02709921
[5 empty] | 0.04135161 | 0.02787347 |  |  | 0.1060028 | 0.02769283 | 0.1700068 | 0.02764597 | 0.04135161 | 0.02787347
[5 empty] | 0.04181275 | 0.02864773 |  |  | 0.1073752 | 0.02846207 | 0.1721983 | 0.02841391 | 0.04181275 | 0.02864773
[5 empty] | 0.04255453 | 0.02942199 |  |  | 0.1077974 | 0.02923132 | 0.1725101 | 0.02918186 | 0.04255453 | 0.02942199
[5 empty] | 0.04287594 | 0.03019626 |  |  | 0.1082692 | 0.03000057 | 0.1750421 | 0.0299498 | 0.04287594 | 0.03019626
[5 empty] | 0.04367597 | 0.03097052 |  |  | 0.1101901 | 0.03076981 | 0.1751944 | 0.03071775 | 0.04367597 | 0.03097052
[5 empty] | 0.04385363 | 0.03174478 |  |  | 0.1105597 | 0.03153906 | 0.1779671 | 0.03148569 | 0.04385363 | 0.03174478
[5 empty] | 0.04440791 | 0.03251905 |  |  | 0.1114776 | 0.0323083 | 0.1784602 | 0.03225363 | 0.04440791 | 0.03251905
[5 empty] | 0.04493781 | 0.03329331 |  |  | 0.1121435 | 0.03307755 | 0.1795736 | 0.03302158 | 0.04493781 | 0.03329331
[5 empty] | 0.04544233 | 0.03406757 |  |  | 0.1129569 | 0.03384679 | 0.1801075 | 0.03378952 | 0.04544233 | 0.03406757
[5 empty] | 0.04582046 | 0.03484184 |  |  | 0.1137175 | 0.03461604 | 0.1813618 | 0.03455746 | 0.04582046 | 0.03484184
[5 empty] | 0.04587121 | 0.0356161 |  |  | 0.1136249 | 0.03538528 | 0.1814367 | 0.03532541 | 0.04587121 | 0.0356161
[5 empty] | 0.04629357 | 0.03639036 |  |  | 0.1152787 | 0.03615453 | 0.1826321 | 0.03609335 | 0.04629357 | 0.03639036
[5 empty] | 0.04638654 | 0.03716462 |  |  | 0.1151784 | 0.03692377 | 0.184648 | 0.03686129 | 0.04638654 | 0.03716462
[5 empty] | 0.04674911 | 0.03793889 |  |  | 0.1157238 | 0.03769302 | 0.1850846 | 0.03762924 | 0.04674911 | 0.03793889
[5 empty] | 0.04708029 | 0.03871315 |  |  | 0.1161145 | 0.03846226 | 0.1859418 | 0.03839718 | 0.04708029 | 0.03871315
[5 empty] | 0.04737908 | 0.03948741 |  |  | 0.1165499 | 0.03923151 | 0.1855196 | 0.03916513 | 0.04737908 | 0.03948741
[5 empty] | 0.04744446 | 0.04026168 |  |  | 0.1172298 | 0.04000075 | 0.1862182 | 0.03993307 | 0.04744446 | 0.04026168
[5 empty] | 0.04737545 | 0.04103594 |  |  | 0.1170538 | 0.04077 | 0.1864375 | 0.04070101 | 0.04737545 | 0.04103594
[5 empty] | 0.04767103 | 0.0418102 |  |  | 0.1176215 | 0.04153924 | 0.1873776 | 0.04146896 | 0.04767103 | 0.0418102
[5 empty] | 0.04795207 | 0.04258447 |  |  | 0.1168324 | 0.04230849 | 0.1860384 | 0.0422369 | 0.04795207 | 0.04258447
[5 empty] | 0.04785198 | 0.04335873 |  |  | 0.1177917 | 0.04307774 | 0.1876313 | 0.04300484 | 0.04785198 | 0.04335873
[5 empty] | 0.04774573 | 0.04413299 |  |  | 0.1173886 | 0.04384698 | 0.1866298 | 0.04377279 | 0.04774573 | 0.04413299
[5 empty] | 0.0477251 | 0.04490725 |  |  | 0.1173682 | 0.04461623 | 0.1860163 | 0.04454073 | 0.0477251 | 0.04490725
[5 empty] | 0.04769079 | 0.04568152 |  |  | 0.1166291 | 0.04538547 | 0.1872888 | 0.04530867 | 0.04769079 | 0.04568152
[5 empty] | 0.04774344 | 0.04645578 |  |  | 0.1168717 | 0.04615472 | 0.1857477 | 0.04607662 | 0.04774344 | 0.04645578
[5 empty] | 0.04768368 | 0.04723004 |  |  | 0.1175964 | 0.04692396 | 0.1857929 | 0.04684456 | 0.04768368 | 0.04723004
[5 empty] | 0.04751215 | 0.04800431 |  |  | 0.1169038 | 0.04769321 | 0.1874246 | 0.04761251 | 0.04751215 | 0.04800431
[5 empty] | 0.04762948 | 0.04877857 |  |  | 0.1171942 | 0.04846245 | 0.186443 | 0.04838045 | 0.04762948 | 0.04877857
[5 empty] | 0.04733631 | 0.04955283 |  |  | 0.116968 | 0.0492317 | 0.1856481 | 0.04914839 | 0.04733631 | 0.04955283
[5 empty] | 0.04733327 | 0.0503271 |  |  | 0.1167259 | 0.05000094 | 0.1867401 | 0.04991634 | 0.04733327 | 0.0503271
[5 empty] | 0.04702101 | 0.05110136 |  |  | 0.1165681 | 0.05077019 | 0.1855191 | 0.05068428 | 0.04702101 | 0.05110136
[5 empty] | 0.04690015 | 0.05187562 |  |  | 0.1165952 | 0.05153943 | 0.1867853 | 0.05145222 | 0.04690015 | 0.05187562
[5 empty] | 0.04677133 | 0.05264988 |  |  | 0.1156075 | 0.05230868 | 0.1860388 | 0.05222017 | 0.04677133 | 0.05264988
[5 empty] | 0.0468352 | 0.05342415 |  |  | 0.1158056 | 0.05307792 | 0.1860797 | 0.05298811 | 0.0468352 | 0.05342415
[5 empty] | 0.04659238 | 0.05419841 |  |  | 0.1150899 | 0.05384717 | 0.1864081 | 0.05375605 | 0.04659238 | 0.05419841
[5 empty] | 0.0465435 | 0.05497267 |  |  | 0.1154608 | 0.05461641 | 0.1845241 | 0.054524 | 0.0465435 | 0.05497267
[5 empty] | 0.04628922 | 0.05574694 |  |  | 0.1151188 | 0.05538566 | 0.185228 | 0.05529194 | 0.04628922 | 0.05574694
[5 empty] | 0.04603015 | 0.0565212 |  |  | 0.1147643 | 0.0561549 | 0.1850197 | 0.05605989 | 0.04603015 | 0.0565212
[5 empty] | 0.04616695 | 0.05729546 |  |  | 0.1149978 | 0.05692415 | 0.1839996 | 0.05682783 | 0.04616695 | 0.05729546
[5 empty] | 0.04590024 | 0.05806973 |  |  | 0.1144196 | 0.0576934 | 0.1850676 | 0.05759577 | 0.04590024 | 0.05806973
[5 empty] | 0.04583065 | 0.05884399 |  |  | 0.1137304 | 0.05846264 | 0.1839239 | 0.05836372 | 0.04583065 | 0.05884399
[5 empty] | 0.04535884 | 0.05961825 |  |  | 0.1137305 | 0.05923189 | 0.1830686 | 0.05913166 | 0.04535884 | 0.05961825
[5 empty] | 0.04508542 | 0.06039251 |  |  | 0.1140203 | 0.06000113 | 0.1840019 | 0.0598996 | 0.04508542 | 0.06039251
[5 empty] | 0.04511105 | 0.06116678 |  |  | 0.1126003 | 0.06077038 | 0.1839239 | 0.06066755 | 0.04511105 | 0.06116678
[5 empty] | 0.04483634 | 0.06194104 |  |  | 0.112771 | 0.06153962 | 0.1839346 | 0.06143549 | 0.04483634 | 0.06194104
[5 empty] | 0.04466195 | 0.0627153 |  |  | 0.1128328 | 0.06230887 | 0.1826344 | 0.06220343 | 0.04466195 | 0.0627153
[5 empty] | 0.0443885 | 0.06348957 |  |  | 0.1116862 | 0.06307811 | 0.1822232 | 0.06297138 | 0.0443885 | 0.06348957
[5 empty] | 0.04441663 | 0.06426383 |  |  | 0.1114315 | 0.06384736 | 0.1830012 | 0.06373932 | 0.04441663 | 0.06426383
[5 empty] | 0.04444698 | 0.06503809 |  |  | 0.1113693 | 0.0646166 | 0.1824685 | 0.06450727 | 0.04444698 | 0.06503809
[5 empty] | 0.04398018 | 0.06581236 |  |  | 0.1109999 | 0.06538585 | 0.1806253 | 0.06527521 | 0.04398018 | 0.06581236
[5 empty] | 0.04381687 | 0.06658662 |  |  | 0.1110239 | 0.06615509 | 0.1803717 | 0.06604315 | 0.04381687 | 0.06658662
[5 empty] | 0.04365769 | 0.06736088 |  |  | 0.1097417 | 0.06692434 | 0.1807078 | 0.0668111 | 0.04365769 | 0.06736088
[5 empty] | 0.04380327 | 0.06813514 |  |  | 0.1096537 | 0.06769358 | 0.1809337 | 0.06757904 | 0.04380327 | 0.06813514
[5 empty] | 0.04365424 | 0.06890941 |  |  | 0.1099604 | 0.06846283 | 0.1795497 | 0.06834698 | 0.04365424 | 0.06890941
[5 empty] | 0.04350955 | 0.06968367 |  |  | 0.1085623 | 0.06923207 | 0.1795557 | 0.06911493 | 0.04350955 | 0.06968367
[5 empty] | 0.04296366 | 0.07045793 |  |  | 0.1092597 | 0.07000132 | 0.1792519 | 0.06988287 | 0.04296366 | 0.07045793
[5 empty] | 0.04321616 | 0.0712322 |  |  | 0.1078531 | 0.07077056 | 0.1788385 | 0.07065081 | 0.04321616 | 0.0712322
[5 empty] | 0.04276709 | 0.07200646 |  |  | 0.107543 | 0.07153981 | 0.1788156 | 0.07141876 | 0.04276709 | 0.07200646
[5 empty] | 0.04281654 | 0.07278072 |  |  | 0.1069298 | 0.07230906 | 0.1779832 | 0.0721867 | 0.04281654 | 0.07278072
[5 empty] | 0.04276457 | 0.07355499 |  |  | 0.106714 | 0.0730783 | 0.1782417 | 0.07295465 | 0.04276457 | 0.07355499
[5 empty] | 0.04261125 | 0.07432925 |  |  | 0.1064959 | 0.07384755 | 0.1773909 | 0.07372259 | 0.04261125 | 0.07432925
[5 empty] | 0.04245664 | 0.07510351 |  |  | 0.1058762 | 0.07461679 | 0.1770312 | 0.07449053 | 0.04245664 | 0.07510351
[5 empty] | 0.04210082 | 0.07587777 |  |  | 0.1053551 | 0.07538604 | 0.1766626 | 0.07525848 | 0.04210082 | 0.07587777
[5 empty] | 0.04214384 | 0.07665204 |  |  | 0.1049332 | 0.07615528 | 0.1749853 | 0.07602642 | 0.04214384 | 0.07665204
[5 empty] | 0.04168578 | 0.0774263 |  |  | 0.1054109 | 0.07692453 | 0.1753993 | 0.07679436 | 0.04168578 | 0.0774263
[5 empty] | 0.0415267 | 0.07820056 |  |  | 0.1048714 | 0.07769377 | 0.1752049 | 0.07756231 | 0.0415267 | 0.07820056
[5 empty] | 0.04146667 | 0.07897483 |  |  | 0.1039864 | 0.07846302 | 0.1748021 | 0.07833025 | 0.04146667 | 0.07897483
[5 empty] | 0.04110577 | 0.07974909 |  |  | 0.1033582 | 0.07923226 | 0.172991 | 0.07909819 | 0.04110577 | 0.07974909
[5 empty] | 0.04134404 | 0.08052335 |  |  | 0.1030898 | 0.08000151 | 0.1731719 | 0.07986614 | 0.04134404 | 0.08052335
[5 empty] | 0.04098157 | 0.08129762 |  |  | 0.1024839 | 0.08077075 | 0.1727447 | 0.08063408 | 0.04098157 | 0.08129762
[5 empty] | 0.04071842 | 0.08207188 |  |  | 0.1020436 | 0.08154 | 0.1724097 | 0.08140203 | 0.04071842 | 0.08207188
[5 empty] | 0.04065466 | 0.08284614 |  |  | 0.1014717 | 0.08230924 | 0.1722214 | 0.08216997 | 0.04065466 | 0.08284614
[5 empty] | 0.04059036 | 0.08362041 |  |  | 0.1005712 | 0.08307849 | 0.1710785 | 0.08293791 | 0.04059036 | 0.08362041
[5 empty] | 0.04032557 | 0.08439467 |  |  | 0.09934481 | 0.08384773 | 0.1703859 | 0.08370586 | 0.04032557 | 0.08439467
[5 empty] | 0.04026038 | 0.08516893 |  |  | 0.09919558 | 0.08461698 | 0.1686527 | 0.0844738 | 0.04026038 | 0.08516893
[5 empty] | 0.04019484 | 0.08594319 |  |  | 0.09782637 | 0.08538622 | 0.168588 | 0.08524174 | 0.04019484 | 0.08594319
[5 empty] | 0.03972902 | 0.08671746 |  |  | 0.09764008 | 0.08615547 | 0.1655009 | 0.08600969 | 0.03972902 | 0.08671746
[5 empty] | 0.039763 | 0.08749172 |  |  | 0.09623961 | 0.08692472 | 0.1654005 | 0.08677763 | 0.039763 | 0.08749172
[5 empty] | 0.03969684 | 0.08826598 |  |  | 0.09592785 | 0.08769396 | 0.1629959 | 0.08754557 | 0.03969684 | 0.08826598
[5 empty] | 0.0392306 | 0.08904025 |  |  | 0.0954077 | 0.08846321 | 0.1619963 | 0.08831352 | 0.0392306 | 0.08904025
[5 empty] | 0.03916435 | 0.08981451 |  |  | 0.09418207 | 0.08923245 | 0.1594107 | 0.08908146 | 0.03916435 | 0.08981451
[5 empty] | 0.03879817 | 0.09058877 |  |  | 0.09295386 | 0.0900017 | 0.1591482 | 0.08984941 | 0.03879817 | 0.09058877
[5 empty] | 0.03873211 | 0.09136304 |  |  | 0.09182596 | 0.09077094 | 0.156118 | 0.09061735 | 0.03873211 | 0.09136304
[5 empty] | 0.03846625 | 0.0921373 |  |  | 0.09210127 | 0.09154019 | 0.1553292 | 0.09138529 | 0.03846625 | 0.0921373
[5 empty] | 0.03860065 | 0.09291156 |  |  | 0.09058269 | 0.09230943 | 0.1526909 | 0.09215324 | 0.03860065 | 0.09291156
[5 empty] | 0.03823538 | 0.09368582 |  |  | 0.08957312 | 0.09307868 | 0.1502122 | 0.09292118 | 0.03823538 | 0.09368582
[5 empty] | 0.03807051 | 0.09446009 |  |  | 0.08927546 | 0.09384792 | 0.1487022 | 0.09368912 | 0.03807051 | 0.09446009
[5 empty] | 0.0380061 | 0.09523435 |  |  | 0.08869262 | 0.09461717 | 0.1465701 | 0.09445707 | 0.0380061 | 0.09523435
[5 empty] | 0.03774223 | 0.09600861 |  |  | 0.08762748 | 0.09538641 | 0.1445249 | 0.09522501 | 0.03774223 | 0.09600861
[5 empty] | 0.03767891 | 0.09678288 |  |  | 0.08628294 | 0.09615566 | 0.1425757 | 0.09599295 | 0.03767891 | 0.09678288
[5 empty] | 0.03751598 | 0.09755714 |  |  | 0.08666192 | 0.0969249 | 0.1413317 | 0.0967609 | 0.03751598 | 0.09755714
[5 empty] | 0.03725335 | 0.0983314 |  |  | 0.08515436 | 0.09769415 | 0.1383019 | 0.09752884 | 0.03725335 | 0.0983314
[5 empty] | 0.03719093 | 0.09910567 |  |  | 0.08493125 | 0.09846339 | 0.1360956 | 0.09829679 | 0.03719093 | 0.09910567
[5 empty] | 0.03702864 | 0.09987993 |  |  | 0.08379314 | 0.09923264 | 0.1349217 | 0.09906473 | 0.03702864 | 0.09987993
[5 empty] | 0.03696639 | 0.1006542 |  |  | 0.083142 | 0.1000019 | 0.1332894 | 0.09983267 | 0.03696639 | 0.1006542
[5 empty] | 0.03680411 | 0.1014285 |  |  | 0.08197979 | 0.1007711 | 0.1310079 | 0.1006006 | 0.03680411 | 0.1014285
[5 empty] | 0.03664169 | 0.1022027 |  |  | 0.08160848 | 0.1015404 | 0.1281862 | 0.1013686 | 0.03664169 | 0.1022027
[5 empty] | 0.03627907 | 0.102977 |  |  | 0.08133002 | 0.1023096 | 0.1264334 | 0.1021365 | 0.03627907 | 0.102977
[5 empty] | 0.03631615 | 0.1037512 |  |  | 0.07974639 | 0.1030789 | 0.1253287 | 0.1029044 | 0.03631615 | 0.1037512
[5 empty] | 0.03595285 | 0.1045255 |  |  | 0.07885954 | 0.1038481 | 0.1227889 | 0.1036724 | 0.03595285 | 0.1045255
[5 empty] | 0.03608908 | 0.1052998 |  |  | 0.07897144 | 0.1046174 | 0.1214118 | 0.1044403 | 0.03608908 | 0.1052998
[5 empty] | 0.03582477 | 0.106074 |  |  | 0.07728406 | 0.1053866 | 0.118934 | 0.1052083 | 0.03582477 | 0.106074
[5 empty] | 0.03575983 | 0.1068483 |  |  | 0.07739935 | 0.1061558 | 0.1177923 | 0.1059762 | 0.03575983 | 0.1068483
[5 empty] | 0.03519417 | 0.1076226 |  |  | 0.07581928 | 0.1069251 | 0.1146233 | 0.1067442 | 0.03519417 | 0.1076226
[5 empty] | 0.0352277 | 0.1083968 |  |  | 0.07524582 | 0.1076943 | 0.1129637 | 0.1075121 | 0.0352277 | 0.1083968
[5 empty] | 0.03516036 | 0.1091711 |  |  | 0.07408092 | 0.1084636 | 0.1103502 | 0.1082801 | 0.03516036 | 0.1091711
[5 empty] | 0.03509204 | 0.1099453 |  |  | 0.07352656 | 0.1092328 | 0.1094195 | 0.109048 | 0.03509204 | 0.1099453
[5 empty] | 0.03472266 | 0.1107196 |  |  | 0.07338469 | 0.1100021 | 0.1077082 | 0.1098159 | 0.03472266 | 0.1107196
[5 empty] | 0.03435215 | 0.1114939 |  |  | 0.07295727 | 0.1107713 | 0.1045531 | 0.1105839 | 0.03435215 | 0.1114939
[5 empty] | 0.03418041 | 0.1122681 |  |  | 0.07154628 | 0.1115406 | 0.1031908 | 0.1113518 | 0.03418041 | 0.1122681
[5 empty] | 0.03410736 | 0.1130424 |  |  | 0.07055368 | 0.1123098 | 0.102958 | 0.1121198 | 0.03410736 | 0.1130424
[5 empty] | 0.03413292 | 0.1138167 |  |  | 0.07038142 | 0.1130791 | 0.1011915 | 0.1128877 | 0.03413292 | 0.1138167
[5 empty] | 0.0339571 | 0.1145909 |  |  | 0.06953148 | 0.1138483 | 0.1006278 | 0.1136557 | 0.0339571 | 0.1145909
[5 empty] | 0.0336806 | 0.1153652 |  |  | 0.06920581 | 0.1146175 | 0.09940363 | 0.1144236 | 0.0336806 | 0.1153652
[5 empty] | 0.03350361 | 0.1161395 |  |  | 0.06890639 | 0.1153868 | 0.09952228 | 0.1151915 | 0.03350361 | 0.1161395
[5 empty] | 0.0334261 | 0.1169137 |  |  | 0.06823516 | 0.116156 | 0.09995117 | 0.1159595 | 0.0334261 | 0.1169137
[5 empty] | 0.03304809 | 0.117688 |  |  | 0.06699411 | 0.1169253 | 0.09888481 | 0.1167274 | 0.03304809 | 0.117688
[5 empty] | 0.03316955 | 0.1184622 |  |  | 0.06688518 | 0.1176945 | 0.09882314 | 0.1174954 | 0.03316955 | 0.1184622
[5 empty] | 0.0327905 | 0.1192365 |  |  | 0.06581035 | 0.1184638 | 0.09896611 | 0.1182633 | 0.0327905 | 0.1192365
[5 empty] | 0.03261091 | 0.1200108 |  |  | 0.06637158 | 0.119233 | 0.09831366 | 0.1190313 | 0.03261091 | 0.1200108
[5 empty] | 0.03223079 | 0.120785 |  |  | 0.06547082 | 0.1200023 | 0.09966576 | 0.1197992 | 0.03223079 | 0.120785
[5 empty] | 0.03225013 | 0.1215593 |  |  | 0.06560963 | 0.1207715 | 0.09972234 | 0.1205672 | 0.03225013 | 0.1215593
[5 empty] | 0.03226893 | 0.1223336 |  |  | 0.06506413 | 0.1215408 | 0.09938336 | 0.1213351 | 0.03226893 | 0.1223336
[5 empty] | 0.03208718 | 0.1231078 |  |  | 0.06421995 | 0.12231 | 0.09864876 | 0.122103 | 0.03208718 | 0.1231078
[5 empty] | 0.03170487 | 0.1238821 |  |  | 0.06457744 | 0.1230792 | 0.09801849 | 0.122871 | 0.03170487 | 0.1238821
[5 empty] | 0.031322 | 0.1246563 |  |  | 0.06413694 | 0.1238485 | 0.09829251 | 0.1236389 | 0.031322 | 0.1246563
[5 empty] | 0.03143857 | 0.1254306 |  |  | 0.0628988 | 0.1246177 | 0.09897075 | 0.1244069 | 0.03143857 | 0.1254306
[5 empty] | 0.03115457 | 0.1262049 |  |  | 0.06266336 | 0.125387 | 0.09885318 | 0.1251748 | 0.03115457 | 0.1262049
[5 empty] | 0.03116999 | 0.1269791 |  |  | 0.06243097 | 0.1261562 | 0.09773974 | 0.1259428 | 0.03116999 | 0.1269791
[5 empty] | 0.03078483 | 0.1277534 |  |  | 0.06280198 | 0.1269255 | 0.09873037 | 0.1267107 | 0.03078483 | 0.1277534
[5 empty] | 0.03079908 | 0.1285277 |  |  | 0.06217673 | 0.1276947 | 0.09702503 | 0.1274786 | 0.03079908 | 0.1285277
[5 empty] | 0.03061275 | 0.1293019 |  |  | 0.06135556 | 0.128464 | 0.09682366 | 0.1282466 | 0.03061275 | 0.1293019
[5 empty] | 0.03002581 | 0.1300762 |  |  | 0.06093883 | 0.1292332 | 0.09792622 | 0.1290145 | 0.03002581 | 0.1300762
[5 empty] | 0.03013828 | 0.1308504 |  |  | 0.06082688 | 0.1300025 | 0.09663265 | 0.1297825 | 0.03013828 | 0.1308504
[5 empty] | 0.02985014 | 0.1316247 |  |  | 0.06122005 | 0.1307717 | 0.0983429 | 0.1305504 | 0.02985014 | 0.1316247
[5 empty] | 0.02966138 | 0.132399 |  |  | 0.0607187 | 0.1315409 | 0.09765693 | 0.1313184 | 0.02966138 | 0.132399
[5 empty] | 0.02927201 | 0.1331732 |  |  | 0.06082316 | 0.1323102 | 0.09787467 | 0.1320863 | 0.02927201 | 0.1331732
[5 empty] | 0.02918202 | 0.1339475 |  |  | 0.06003378 | 0.1330794 | 0.09689608 | 0.1328542 | 0.02918202 | 0.1339475
[5 empty] | 0.02909139 | 0.1347218 |  |  | 0.05985092 | 0.1338487 | 0.09672111 | 0.1336222 | 0.02909139 | 0.1347218
[5 empty] | 0.02890014 | 0.135496 |  |  | 0.05927491 | 0.1346179 | 0.09734971 | 0.1343901 | 0.02890014 | 0.135496
[5 empty] | 0.02860824 | 0.1362703 |  |  | 0.0593061 | 0.1353872 | 0.09618182 | 0.1351581 | 0.02860824 | 0.1362703
[5 empty] | 0.02841571 | 0.1370446 |  |  | 0.05894484 | 0.1361564 | 0.09651739 | 0.135926 | 0.02841571 | 0.1370446
[5 empty] | 0.02842252 | 0.1378188 |  |  | 0.05879147 | 0.1369257 | 0.09715638 | 0.136694 | 0.02842252 | 0.1378188
[5 empty] | 0.02822868 | 0.1385931 |  |  | 0.05824634 | 0.1376949 | 0.09619873 | 0.1374619 | 0.02822868 | 0.1385931
[5 empty] | 0.02773418 | 0.1393673 |  |  | 0.05850979 | 0.1384641 | 0.09604439 | 0.1382299 | 0.02773418 | 0.1393673
[5 empty] | 0.02773902 | 0.1401416 |  |  | 0.05738218 | 0.1392334 | 0.09579331 | 0.1389978 | 0.02773902 | 0.1401416
[5 empty] | 0.02734318 | 0.1409159 |  |  | 0.05756384 | 0.1400026 | 0.09704544 | 0.1397657 | 0.02734318 | 0.1409159
[5 empty] | 0.02724667 | 0.1416901 |  |  | 0.05745512 | 0.1407719 | 0.09570072 | 0.1405337 | 0.02724667 | 0.1416901
[5 empty] | 0.02694948 | 0.1424644 |  |  | 0.05765638 | 0.1415411 | 0.09745911 | 0.1413016 | 0.02694948 | 0.1424644
[5 empty] | 0.02715161 | 0.1432387 |  |  | 0.05696795 | 0.1423104 | 0.09732056 | 0.1420696 | 0.02715161 | 0.1432387
[5 empty] | 0.02695304 | 0.1440129 |  |  | 0.05749018 | 0.1430796 | 0.09588501 | 0.1428375 | 0.02695304 | 0.1440129
[5 empty] | 0.02645378 | 0.1447872 |  |  | 0.05632342 | 0.1438489 | 0.09685241 | 0.1436055 | 0.02645378 | 0.1447872
[5 empty] | 0.02615382 | 0.1455614 |  |  | 0.05696801 | 0.1446181 | 0.09662272 | 0.1443734 | 0.02615382 | 0.1455614
[5 empty] | 0.02615315 | 0.1463357 |  |  | 0.0560243 | 0.1453874 | 0.09549587 | 0.1451413 | 0.02615315 | 0.1463357
[5 empty] | 0.02615176 | 0.14711 |  |  | 0.05639263 | 0.1461566 | 0.09717183 | 0.1459093 | 0.02615176 | 0.14711
[5 empty] | 0.02574967 | 0.1478842 |  |  | 0.05607335 | 0.1469258 | 0.09555053 | 0.1466772 | 0.02574967 | 0.1478842
[5 empty] | 0.02554685 | 0.1486585 |  |  | 0.05566682 | 0.1476951 | 0.09653193 | 0.1474452 | 0.02554685 | 0.1486585
[5 empty] | 0.0251433 | 0.1494328 |  |  | 0.05627336 | 0.1484643 | 0.09601597 | 0.1482131 | 0.0251433 | 0.1494328
[5 empty] | 0.02533902 | 0.150207 |  |  | 0.05549333 | 0.1492336 | 0.09720261 | 0.1489811 | 0.02533902 | 0.150207
[5 empty] | 0.025134 | 0.1509813 |  |  | 0.05642708 | 0.1500028 | 0.0971918 | 0.149749 | 0.025134 | 0.1509813
[5 empty] | 0.02472824 | 0.1517555 |  |  | 0.05607495 | 0.1507721 | 0.09668347 | 0.150517 | 0.02472824 | 0.1517555
[5 empty] | 0.02432173 | 0.1525298 |  |  | 0.05573728 | 0.1515413 | 0.09657759 | 0.1512849 | 0.02432173 | 0.1525298
[5 empty] | 0.02451446 | 0.1533041 |  |  | 0.05531443 | 0.1523106 | 0.0953741 | 0.1520528 | 0.02451446 | 0.1533041
[5 empty] | 0.02400644 | 0.1540783 |  |  | 0.05540673 | 0.1530798 | 0.09577295 | 0.1528208 | 0.02400644 | 0.1540783