## 1
Общество с ограниченной ответственностью "Инженерная геология" (ООО "ИнжГео") | [11 empty] | Общество с ограниченной ответственностью "Инженерная геология" (ООО "ИнжГео")
Юр. адрес: 117279, г. Москва, ул. Миклухо-Маклая, 36 а, этаж 5, пом. XXIII к. 76-84 | [11 empty] | Юр. адрес: 117279, г. Москва, ул. Миклухо-Маклая, 36 а, этаж 5, пом. XXIII к. 76-84 | [8 empty] | нагр |  |  | X0 | Y0 | R |  | нагр |  |  |  | X0 | Y0 | R | нагр |  |  |  | X0 | Y0 | R |  | нагр |  |  |  | X0 | Y0 | R
Телефон/факс +7 (495) 132-30-00, Адрес электронной почты inbox@inj-geo.ru | [11 empty] | Телефон/факс +7 (495) 132-30-00, Адрес электронной почты inbox@inj-geo.ru | [12 empty] | 0 | [7 empty] | 0 | [6 empty] | 0 | [7 empty] | 0
[21 empty] | девиатор | [6 empty] | девиатор | [6 empty] | девиатор | [7 empty] | девиатор
Испытательная лаборатория ООО «ИнжГео» | [11 empty] | Испытательная лаборатория ООО «ИнжГео» | [8 empty] | x0 | Угол | X | Y |  |  |  | x0 |  | Угол | X | Y |  |  | x0 |  | Угол | X | Y |  |  |  | x0 |  | Угол | X | Y
Адрес места осуществления деятельности лаборатории: г. Москва, просп. Вернадского, д. 51, стр. 1 | [11 empty] | Адрес места осуществления деятельности лаборатории: г. Москва, просп. Вернадского, д. 51, стр. 1 | [9 empty] | 0 | [7 empty] | 0 | [6 empty] | 0 | [7 empty] | 0
Телефон +7(910)4557682, E-mail: slg85@mail.ru | [11 empty] | Телефон +7(910)4557682, E-mail: slg85@mail.ru | [9 empty] | 5 | [7 empty] | 5 | [6 empty] | 5 | [7 empty] | 5
[22 empty] | 10 | [7 empty] | 10 | [6 empty] | 10 | [7 empty] | 10
[12 empty] | Протокол испытаний № 13-63/32 от 30-11-2022 | [9 empty] | 15 | [7 empty] | 15 | [6 empty] | 15 | [7 empty] | 15
[22 empty] | 20 | [7 empty] | 20 | [6 empty] | 20 | [7 empty] | 20
[12 empty] | Наименование и адрес заказчика: Переход трубопровода через р. Енисей | [9 empty] | 25 | [7 empty] | 25 | [6 empty] | 25 | [7 empty] | 25
[12 empty] | Наименование объекта: ООО Регионстрой | [9 empty] | 30 | [7 empty] | 30 | [6 empty] | 30 | [7 empty] | 30
Наименование используемого метода/методики: ГОСТ 12248.4-2020 | [11 empty] | Наименование используемого метода/методики: ГОСТ 12248.3-2020 | [9 empty] | 35 | [7 empty] | 35 | [6 empty] | 35 | [7 empty] | 35
Условия проведения испытания: температура окружающей среды (18 - 25)0С, влажность воздуха (40 - 75)% | [11 empty] | Условия проведения испытания: температура окружающей среды (18 - 25)0С, влажность воздуха (40 - 75)% | [9 empty] | 40 | [7 empty] | 40 | [6 empty] | 40 | [7 empty] | 40
[12 empty] | Дата получение объекта подлежащего испытаниям: 03-11-2022 | [9 empty] | 45 | [7 empty] | 45 | [6 empty] | 45 | [7 empty] | 45
[12 empty] | Дата испытания: 25.10.2022-19.11.2032 | [9 empty] | 50 | [7 empty] | 50 | [6 empty] | 50 | [7 empty] | 50
[22 empty] | 55 | [7 empty] | 55 | [6 empty] | 55 | [7 empty] | 55
Испытание грунтов методом трехосного сжатия | [11 empty] | Испытание грунтов методом трехосного сжатия | [9 empty] | 60 | [7 empty] | 60 | [6 empty] | 60 | [7 empty] | 60
[22 empty] | 65 | [7 empty] | 65 | [6 empty] | 65 | [7 empty] | 65
Лабораторный номер: | [6 empty] | We, д.е. = |  |  |  |  | Лабораторный номер: |  | 1067 |  |  |  | We, д.е. = | 0.337453659 |  |  | 70 | [7 empty] | 70 | [6 empty] | 70 | [7 empty] | 70
Номер скважины: | [6 empty] | ρ, г/см3 = |  |  |  |  | Номер скважины: |  | BH-144 |  |  |  | ρ, г/см3 = | 1.75 |  |  | 75 | [7 empty] | 75 | [6 empty] | 75 | [7 empty] | 75
Глубина отбора, м: | [6 empty] | ρs, г/см3 = |  |  |  |  | Глубина отбора, м: |  | 2.1 |  |  |  | ρs, г/см3 = | 2.7 |  |  | 80 | [7 empty] | 80 | [6 empty] | 80 | [7 empty] | 80
Наименование грунта: | [6 empty] | e, д.е. = |  |  |  |  | Наименование грунта: |  | Суглинок, после оттаивания текучепластичный, легкий пылеватый |  |  |  | e, д.е. = | 1.0635 |  |  | 85 | [7 empty] | 85 | [6 empty] | 85 | [7 empty] | 85
Схема проведения опыта: | [6 empty] | IL, д.е. = |  |  |  |  | Схема проведения опыта: |  | КД |  |  |  | IL, д.е. = | 0.867 |  |  | 90 | [7 empty] | 90 | [6 empty] | 90 | [7 empty] | 90
[22 empty] | 95 | [7 empty] | 95 | [6 empty] | 95 | [7 empty] | 95
[22 empty] | 100 | [7 empty] | 100 | [6 empty] | 100 | [7 empty] | 100
Результаты испытаний | [11 empty] | Результаты испытаний | [9 empty] | 105 | [7 empty] | 105 | [6 empty] | 105 | [7 empty] | 105
[22 empty] | 110 | [7 empty] | 110 | [6 empty] | 110 | [7 empty] | 110
[22 empty] | 115 | [7 empty] | 115 | [6 empty] | 115 | [7 empty] | 115
[22 empty] | 120 | [7 empty] | 120 | [6 empty] | 120 | [7 empty] | 120
[22 empty] | 125 | [7 empty] | 125 | [6 empty] | 125 | [7 empty] | 125
[22 empty] | 130 | [7 empty] | 130 | [6 empty] | 130 | [7 empty] | 130
[22 empty] | 135 | [7 empty] | 135 | [6 empty] | 135 | [7 empty] | 135
[22 empty] | 140 | [7 empty] | 140 | [6 empty] | 140 | [7 empty] | 140
[22 empty] | 145 | [7 empty] | 145 | [6 empty] | 145 | [7 empty] | 145
[22 empty] | 150 | [7 empty] | 150 | [6 empty] | 150 | [7 empty] | 150
[22 empty] | 155 | [7 empty] | 155 | [6 empty] | 155 | [7 empty] | 155
[22 empty] | 160 | [7 empty] | 160 | [6 empty] | 160 | [7 empty] | 160
[22 empty] | 165 | [7 empty] | 165 | [6 empty] | 165 | [7 empty] | 165
[22 empty] | 170 | [7 empty] | 170 | [6 empty] | 170 | [7 empty] | 170
[22 empty] | 175 | [7 empty] | 175 | [6 empty] | 175 | [7 empty] | 175
[22 empty] | 180 | [7 empty] | 180 | [6 empty] | 180 | [7 empty] | 180
[13 empty] | Давление в камере, Мпа σ3 | Вертикальная нагрузка, Мпа σ1 | Поровое давление, Мпа u
[7 empty] | Коэфф. Точки | [5 empty] | 0.05 | 0.1002684 | [5 empty] | 1 | [6 empty] | σ3,кПа | σ1,кПа | u, кПа |  |  |  | 4
[13 empty] | 0.15 | 0.2474288 | [27 empty] | δ3, Мпа | δ1-δ3, МПа | δ1, МПа | δ1, КПа
|  |  | Модуль деформации, МПа: | [9 empty] | 0.25 | 0.3945892 | [21 empty] | С, МПа:
|  |  | Е0= | [32 empty] | φ, град:
|  |  | E50 = | [32 empty] | E, Мпа
|  |  | Коэф. Поперечной деформации, ϑ = | [9 empty] | Эффективные значения угла внутреннего трения и удельного сцепления ϕ', С' | [13 empty] | x | 0
[13 empty] | ϕ', град. = | 11 | [12 empty] | y |  |  |  | С, кПа | φ,°
[13 empty] | С', МПа = | 0.011
| Исполнитель: | [6 empty] | Морозов Д.С. |  |  |  |  | Исполнитель: |  |  |  |  | Морозов Д.С.
| Начальник исп. лаборатории: | [6 empty] | Семиколенова Л.Г. |  |  |  |  | Начальник исп. лаборатории: |  |  |  |  | Семиколенова Л.Г.
Лист 1 , всего листов 2 | [11 empty] | Лист 2 , всего листов 2
Частичное воспроизведение протокола испытаний без письменного разрешения ООО «ИнжГео» ЗАПРЕЩАЕТСЯ | [11 empty] | Частичное воспроизведение протокола испытаний без письменного разрешения ООО «ИнжГео» ЗАПРЕЩАЕТСЯ
[5 empty] | второй график |  | первый график | [9 empty] | К Пуассона
dev50 | epsE50 | ind | devE0 | epsE0 | dev | eps | sigma |  | dev1 | eps1 | dev2 | eps2 | dev3 | eps3 |  | Глины
0.02513418 | 0.004848518 |  |  |  | 0 | 0 |  |  | 0 | 0 | 0.008 | 0.000237422 | 0 | 0 |  | < 0 | 0,20-0,30
ind |  |  |  |  | 0.003 | 0.0004051014 |  |  | 0.02049199 | 0.0007589068 | 0.02238837 | 0.0007594838 | 0.003 | 0.0004051014 |  | 0-0,25 | 0,30-0,38
2 |  |  |  |  | 0.01007243 | 0.00152854 |  |  | 0.032 | 0.001309419 | 0.04505268 | 0.001518968 | 0.01007243 | 0.00152854 |  | 0,25< | 0,38-0,45
E0 |  |  |  |  | 0.01485622 | 0.00229281 |  |  | 0.04449248 | 0.00227672 | 0.06196428 | 0.002278451 | 0.01485622 | 0.00229281 |  | Суглинки | 0,35-0,37
epsE0 | devE0 |  |  |  | 0.01853371 | 0.00305708 |  |  | 0.04871439 | 0.002847657 | 0.07229461 | 0.00306506 | 0.01853371 | 0.00305708 |  | Пески и супеси | 0,30-0,35
0.0004051014 | 0.003 |  |  |  | 0.02190404 | 0.00382135 |  |  | 0.05108851 | 0.003794534 | 0.07448114 | 0.003797419 | 0.02190404 | 0.00382135
[5 empty] | 0.02513418 | 0.004848518 |  |  | 0.05326429 | 0.004553441 | 0.07729005 | 0.004556903 | 0.02513418 | 0.004848518
График E50 |  | График E |  |  | 0.02555342 | 0.00534989 |  |  | 0.05518086 | 0.005312347 | 0.08090291 | 0.005316387 | 0.02555342 | 0.00534989
eps | q | sigma |  |  | 0.02692643 | 0.00611416 |  |  | 0.05683894 | 0.006071254 | 0.08442105 | 0.006075871 | 0.02692643 | 0.00611416
Горизонтальная линия E50 |  | Касательная |  |  | 0.02787145 | 0.00687843 |  |  | 0.05923931 | 0.006830161 | 0.08714582 | 0.006835354 | 0.02787145 | 0.00687843
0 |  | a | b |  | 0.02888873 | 0.0076427 |  |  | 0.06068271 | 0.007589068 | 0.09017855 | 0.007594838 | 0.02888873 | 0.0076427
|  |  | 0 |  | 0.02987854 | 0.00840697 |  |  | 0.0624699 | 0.008347975 | 0.09192059 | 0.008354322 | 0.02987854 | 0.00840697
Вертикальная линия E50 |  | p1 и p2 |  |  | 0.03044112 | 0.00917124 |  |  | 0.06380162 | 0.009106881 | 0.09527327 | 0.009113806 | 0.03044112 | 0.00917124
| 0 | 0 |  |  | 0.03187674 | 0.00993551 |  |  | 0.06577863 | 0.009865788 | 0.09753793 | 0.00987329 | 0.03187674 | 0.00993551
[5 empty] | 0.03228566 | 0.01069978 |  |  | 0.06770169 | 0.01062469 | 0.09991593 | 0.01063277 | 0.03228566 | 0.01069978
Касательная линия E50 |  |  |  |  | 0.03366814 | 0.01146405 |  |  | 0.06867154 | 0.0113836 | 0.1027086 | 0.01139226 | 0.03366814 | 0.01146405
0 | 0 | Горизонтальная 1 |  |  | 0.03402442 | 0.01222832 |  |  | 0.07028894 | 0.01214251 | 0.1043172 | 0.01215174 | 0.03402442 | 0.01222832
[5 empty] | 0.03525477 | 0.01299259 |  |  | 0.07245464 | 0.01290142 | 0.1066432 | 0.01291122 | 0.03525477 | 0.01299259
Горизонтальная линия qкр |  |  |  |  | 0.03575946 | 0.01375686 |  |  | 0.07356939 | 0.01366032 | 0.1100879 | 0.01367071 | 0.03575946 | 0.01375686
Горизонтальная линия q |  | Горизонтальная 2 |  |  | 0.03693872 | 0.01452113 |  |  | 0.07453395 | 0.01441923 | 0.1118527 | 0.01443019 | 0.03693872 | 0.01452113
0 |  | 0 |  |  | 0.03729283 | 0.0152854 |  |  | 0.07594906 | 0.01517814 | 0.1135387 | 0.01518968 | 0.03729283 | 0.0152854
[5 empty] | 0.03832205 | 0.01604967 |  |  | 0.07781549 | 0.01593704 | 0.1159475 | 0.01594916 | 0.03832205 | 0.01604967
Вертикальная линия q |  |  |  |  | 0.03912662 | 0.01681394 |  |  | 0.07843398 | 0.01669595 | 0.1178803 | 0.01670864 | 0.03912662 | 0.01681394
| 0 |  |  |  | 0.03950681 | 0.01757821 |  |  | 0.07940528 | 0.01745486 | 0.1192386 | 0.01746813 | 0.03950681 | 0.01757821
[5 empty] | 0.04026288 | 0.01834248 |  |  | 0.08133016 | 0.01821376 | 0.1200235 | 0.01822761 | 0.04026288 | 0.01834248
[5 empty] | 0.04059508 | 0.01910675 |  |  | 0.08240935 | 0.01897267 | 0.1221365 | 0.0189871 | 0.04059508 | 0.01910675
[5 empty] | 0.04130367 | 0.01987102 |  |  | 0.08354362 | 0.01973158 | 0.1241789 | 0.01974658 | 0.04130367 | 0.01987102
[5 empty] | 0.04228892 | 0.02063529 |  |  | 0.08433371 | 0.02049048 | 0.1250521 | 0.02050606 | 0.04228892 | 0.02063529
[5 empty] | 0.04275107 | 0.02139956 |  |  | 0.08498038 | 0.02124939 | 0.1262573 | 0.02126555 | 0.04275107 | 0.02139956
[5 empty] | 0.04299038 | 0.02216383 |  |  | 0.08558439 | 0.0220083 | 0.128596 | 0.02202503 | 0.04299038 | 0.02216383
[5 empty] | 0.04360712 | 0.0229281 |  |  | 0.08654647 | 0.0227672 | 0.1299694 | 0.02278451 | 0.04360712 | 0.0229281
[5 empty] | 0.04420155 | 0.02369237 |  |  | 0.0873674 | 0.02352611 | 0.1309789 | 0.023544 | 0.04420155 | 0.02369237
[5 empty] | 0.04437391 | 0.02445664 |  |  | 0.08834791 | 0.02428502 | 0.1316259 | 0.02430348 | 0.04437391 | 0.02445664
[5 empty] | 0.04502447 | 0.02522091 |  |  | 0.08918876 | 0.02504392 | 0.1320116 | 0.02506297 | 0.04502447 | 0.02522091
[5 empty] | 0.04565348 | 0.02598518 |  |  | 0.08969071 | 0.02580283 | 0.1341375 | 0.02582245 | 0.04565348 | 0.02598518
[5 empty] | 0.04576121 | 0.02674945 |  |  | 0.0903545 | 0.02656174 | 0.1343049 | 0.02658193 | 0.04576121 | 0.02674945
[5 empty] | 0.04644791 | 0.02751372 |  |  | 0.0909809 | 0.02732064 | 0.135315 | 0.02734142 | 0.04644791 | 0.02751372
[5 empty] | 0.04651385 | 0.02827799 |  |  | 0.09127064 | 0.02807955 | 0.1357693 | 0.0281009 | 0.04651385 | 0.02827799
[5 empty] | 0.04715926 | 0.02904226 |  |  | 0.09252449 | 0.02883846 | 0.1370691 | 0.02886039 | 0.04715926 | 0.02904226
[5 empty] | 0.04748443 | 0.02980653 |  |  | 0.0929432 | 0.02959736 | 0.1385157 | 0.02961987 | 0.04748443 | 0.02980653
[5 empty] | 0.0478896 | 0.0305708 |  |  | 0.09332751 | 0.03035627 | 0.1386104 | 0.03037935 | 0.0478896 | 0.0305708
[5 empty] | 0.04767503 | 0.03133507 |  |  | 0.09417819 | 0.03111518 | 0.1387547 | 0.03113884 | 0.04767503 | 0.03133507
[5 empty] | 0.04844098 | 0.03209934 |  |  | 0.09419598 | 0.03187408 | 0.1400498 | 0.03189832 | 0.04844098 | 0.03209934
[5 empty] | 0.04818771 | 0.03286361 |  |  | 0.09478164 | 0.03263299 | 0.1402971 | 0.0326578 | 0.04818771 | 0.03286361
[5 empty] | 0.04891547 | 0.03362788 |  |  | 0.09453592 | 0.0333919 | 0.1403979 | 0.03341729 | 0.04891547 | 0.03362788
[5 empty] | 0.04872453 | 0.03439215 |  |  | 0.09475957 | 0.03415081 | 0.1419536 | 0.03417677 | 0.04872453 | 0.03439215
[5 empty] | 0.04911514 | 0.03515642 |  |  | 0.09545335 | 0.03490971 | 0.1418655 | 0.03493626 | 0.04911514 | 0.03515642
[5 empty] | 0.04928756 | 0.03592069 |  |  | 0.096018 | 0.03566862 | 0.1416349 | 0.03569574 | 0.04928756 | 0.03592069
[5 empty] | 0.04944205 | 0.03668496 |  |  | 0.09555428 | 0.03642753 | 0.1427632 | 0.03645522 | 0.04944205 | 0.03668496
[5 empty] | 0.04977886 | 0.03744923 |  |  | 0.09616295 | 0.03718643 | 0.1431518 | 0.03721471 | 0.04977886 | 0.03744923
[5 empty] | 0.04939826 | 0.0382135 |  |  | 0.09664475 | 0.03794534 | 0.1435018 | 0.03797419 | 0.04939826 | 0.0382135
[5 empty] | 0.0496005 | 0.03897777 |  |  | 0.09630043 | 0.03870425 | 0.1428149 | 0.03873367 | 0.0496005 | 0.03897777
[5 empty] | 0.04978583 | 0.03974204 |  |  | 0.09633076 | 0.03946315 | 0.1440921 | 0.03949316 | 0.04978583 | 0.03974204
[5 empty] | 0.04985453 | 0.04050631 |  |  | 0.09663648 | 0.04022206 | 0.1432349 | 0.04025264 | 0.04985453 | 0.04050631
[5 empty] | 0.04980684 | 0.04127058 |  |  | 0.09681835 | 0.04098097 | 0.1441447 | 0.04101213 | 0.04980684 | 0.04127058
[5 empty] | 0.05004303 | 0.04203485 |  |  | 0.09707711 | 0.04173987 | 0.1433227 | 0.04177161 | 0.05004303 | 0.04203485
[5 empty] | 0.05026835 | 0.04279912 |  |  | 0.09742879 | 0.04249878 | 0.1445892 | 0.04253109 | 0.05026835 | 0.04279912
[5 empty] | 0.04976827 | 0.04356339 |  |  | 0.09722835 | 0.04325769 | 0.1439889 | 0.04329058 | 0.04976827 | 0.04356339
[5 empty] | 0.0498652 | 0.04432766 |  |  | 0.09701787 | 0.04401659 | 0.1440806 | 0.04405006 | 0.0498652 | 0.04432766
[5 empty] | 0.05005779 | 0.04509193 |  |  | 0.09647377 | 0.0447755 | 0.1443478 | 0.04480955 | 0.05005779 | 0.04509193
[5 empty] | 0.05024608 | 0.0458562 |  |  | 0.09659697 | 0.04553441 | 0.1440914 | 0.04556903 | 0.05024608 | 0.0458562
[5 empty] | 0.05013014 | 0.04662047 |  |  | 0.09628869 | 0.04629331 | 0.1430117 | 0.04632851 | 0.05013014 | 0.04662047
[5 empty] | 0.04991002 | 0.04738474 |  |  | 0.09685016 | 0.04705222 | 0.1438095 | 0.047088 | 0.04991002 | 0.04738474
[5 empty] | 0.04968579 | 0.04814901 |  |  | 0.0959826 | 0.04781113 | 0.1437853 | 0.04784748 | 0.04968579 | 0.04814901
[5 empty] | 0.04995751 | 0.04891328 |  |  | 0.09628725 | 0.04857003 | 0.1431397 | 0.04860696 | 0.04995751 | 0.04891328
[5 empty] | 0.05012523 | 0.04967755 |  |  | 0.09626532 | 0.04932894 | 0.1432734 | 0.04936645 | 0.05012523 | 0.04967755
[5 empty] | 0.04968902 | 0.05044182 |  |  | 0.09561805 | 0.05008785 | 0.1428869 | 0.05012593 | 0.04968902 | 0.05044182
[5 empty] | 0.04984894 | 0.05120609 |  |  | 0.09524666 | 0.05084675 | 0.1423808 | 0.05088542 | 0.04984894 | 0.05120609
[5 empty] | 0.05000505 | 0.05197036 |  |  | 0.09545237 | 0.05160566 | 0.1427557 | 0.0516449 | 0.05000505 | 0.05197036
[5 empty] | 0.0495574 | 0.05273463 |  |  | 0.09483642 | 0.05236457 | 0.1424122 | 0.05240438 | 0.0495574 | 0.05273463
[5 empty] | 0.04990606 | 0.0534989 |  |  | 0.09410002 | 0.05312347 | 0.1419509 | 0.05316387 | 0.04990606 | 0.0534989
[5 empty] | 0.04985109 | 0.05426317 |  |  | 0.09414441 | 0.05388238 | 0.1414724 | 0.05392335 | 0.04985109 | 0.05426317
[5 empty] | 0.04959255 | 0.05502744 |  |  | 0.09357081 | 0.05464129 | 0.1421774 | 0.05468283 | 0.04959255 | 0.05502744
[5 empty] | 0.0496305 | 0.05579171 |  |  | 0.09318044 | 0.05540019 | 0.1416663 | 0.05544232 | 0.0496305 | 0.05579171
[5 empty] | 0.04966499 | 0.05655598 |  |  | 0.09287454 | 0.0561591 | 0.1414398 | 0.0562018 | 0.04966499 | 0.05655598
[5 empty] | 0.04949609 | 0.05732025 |  |  | 0.09275433 | 0.05691801 | 0.1408986 | 0.05696129 | 0.04949609 | 0.05732025
[5 empty] | 0.04922386 | 0.05808452 |  |  | 0.09222103 | 0.05767692 | 0.1406431 | 0.05772077 | 0.04922386 | 0.05808452
[5 empty] | 0.04904836 | 0.05884879 |  |  | 0.09127587 | 0.05843582 | 0.139174 | 0.05848025 | 0.04904836 | 0.05884879
[5 empty] | 0.04926965 | 0.05961306 |  |  | 0.09132009 | 0.05919473 | 0.139492 | 0.05923974 | 0.04926965 | 0.05961306
[5 empty] | 0.04898778 | 0.06037733 |  |  | 0.09095489 | 0.05995364 | 0.1393975 | 0.05999922 | 0.04898778 | 0.06037733
[5 empty] | 0.04870283 | 0.0611416 |  |  | 0.09008152 | 0.06071254 | 0.1383912 | 0.06075871 | 0.04870283 | 0.0611416
[5 empty] | 0.04911484 | 0.06190587 |  |  | 0.09020119 | 0.06147145 | 0.1375736 | 0.06151819 | 0.04911484 | 0.06190587
[5 empty] | 0.04862389 | 0.06267014 |  |  | 0.08941513 | 0.06223036 | 0.1378455 | 0.06227767 | 0.04862389 | 0.06267014
[5 empty] | 0.04883002 | 0.06343441 |  |  | 0.08932457 | 0.06298926 | 0.1377073 | 0.06303716 | 0.04883002 | 0.06343441
[5 empty] | 0.0483333 | 0.06419868 |  |  | 0.08843074 | 0.06374817 | 0.1362598 | 0.06379664 | 0.0483333 | 0.06419868
[5 empty] | 0.04823379 | 0.06496295 |  |  | 0.08763485 | 0.06450708 | 0.1357034 | 0.06455612 | 0.04823379 | 0.06496295
[5 empty] | 0.04813155 | 0.06572722 |  |  | 0.08733815 | 0.06526598 | 0.1361387 | 0.06531561 | 0.04813155 | 0.06572722
[5 empty] | 0.04822664 | 0.06649149 |  |  | 0.08674184 | 0.06602489 | 0.1348665 | 0.06607509 | 0.04822664 | 0.06649149
[5 empty] | 0.04811912 | 0.06725576 |  |  | 0.08634717 | 0.0667838 | 0.1350872 | 0.06683458 | 0.04811912 | 0.06725576
[5 empty] | 0.04800905 | 0.06802003 |  |  | 0.08575535 | 0.0675427 | 0.1350014 | 0.06759406 | 0.04800905 | 0.06802003
[5 empty] | 0.0477965 | 0.0687843 |  |  | 0.08526761 | 0.06830161 | 0.1337099 | 0.06835354 | 0.0477965 | 0.0687843
[5 empty] | 0.04768151 | 0.06954857 |  |  | 0.08518518 | 0.06906052 | 0.1338131 | 0.06911303 | 0.04768151 | 0.06954857
[5 empty] | 0.04786415 | 0.07031284 |  |  | 0.08440929 | 0.06981942 | 0.1335116 | 0.06987251 | 0.04786415 | 0.07031284
[5 empty] | 0.04764448 | 0.07107711 |  |  | 0.08424115 | 0.07057833 | 0.1324062 | 0.070632 | 0.04764448 | 0.07107711
[5 empty] | 0.04762256 | 0.07184138 |  |  | 0.083182 | 0.07133724 | 0.1313972 | 0.07139148 | 0.04762256 | 0.07184138
[5 empty] | 0.04709845 | 0.07260565 |  |  | 0.08263306 | 0.07209614 | 0.1315854 | 0.07215096 | 0.04709845 | 0.07260565
[5 empty] | 0.04737222 | 0.07336992 |  |  | 0.08249556 | 0.07285505 | 0.131636 | 0.07291045 | 0.04737222 | 0.07336992
[5 empty] | 0.04724391 | 0.07413419 |  |  | 0.08256979 | 0.07361396 | 0.1304088 | 0.07366993 | 0.04724391 | 0.07413419
[5 empty] | 0.0472136 | 0.07489846 |  |  | 0.08144375 | 0.07437286 | 0.1292079 | 0.07442941 | 0.0472136 | 0.07489846
[5 empty] | 0.04688133 | 0.07566273 |  |  | 0.08111344 | 0.07513177 | 0.1293376 | 0.0751889 | 0.04688133 | 0.07566273
[5 empty] | 0.04674718 | 0.076427 |  |  | 0.08047893 | 0.07589068 | 0.1279021 | 0.07594838 | 0.04674718 | 0.076427
[5 empty] | 0.0464112 | 0.07719127 |  |  | 0.08024028 | 0.07664958 | 0.1272056 | 0.07670787 | 0.0464112 | 0.07719127
[5 empty] | 0.04667345 | 0.07795554 |  |  | 0.07969757 | 0.07740849 | 0.1257524 | 0.07746735 | 0.04667345 | 0.07795554
[5 empty] | 0.04632921 | 0.07871981 |  |  | 0.07985086 | 0.0781674 | 0.1255467 | 0.07822683 | 0.04632921 | 0.07871981
[5 empty] | 0.04614605 | 0.07948408 |  |  | 0.07920021 | 0.07892631 | 0.1238928 | 0.07898632 | 0.04614605 | 0.07948408
[5 empty] | 0.04562075 | 0.08024835 |  |  | 0.07874568 | 0.07968521 | 0.1222948 | 0.0797458 | 0.04562075 | 0.08024835
[5 empty] | 0.04575677 | 0.08101262 |  |  | 0.07858736 | 0.08044412 | 0.122557 | 0.08050528 | 0.04575677 | 0.08101262
[5 empty] | 0.0454576 | 0.08177689 |  |  | 0.07782529 | 0.08120303 | 0.1211836 | 0.08126477 | 0.0454576 | 0.08177689
[5 empty] | 0.04482669 | 0.08254116 |  |  | 0.07705955 | 0.08196193 | 0.1191789 | 0.08202425 | 0.04482669 | 0.08254116
[5 empty] | 0.04466752 | 0.08330543 |  |  | 0.0768902 | 0.08272084 | 0.1185472 | 0.08278374 | 0.04466752 | 0.08330543
[5 empty] | 0.04428355 | 0.0840697 |  |  | 0.07611731 | 0.08347975 | 0.1168925 | 0.08354322 | 0.04428355 | 0.0840697
[5 empty] | 0.04407826 | 0.08483397 |  |  | 0.07594095 | 0.08423865 | 0.1158192 | 0.0843027 | 0.04407826 | 0.08483397
[5 empty] | 0.04365512 | 0.08559824 |  |  | 0.07556117 | 0.08499756 | 0.1139315 | 0.08506219 | 0.04365512 | 0.08559824
[5 empty] | 0.04301759 | 0.08636251 |  |  | 0.07517805 | 0.08575647 | 0.1136336 | 0.08582167 | 0.04301759 | 0.08636251
[5 empty] | 0.04256915 | 0.08712678 |  |  | 0.07399166 | 0.08651537 | 0.1125297 | 0.08658116 | 0.04256915 | 0.08712678
[5 empty] | 0.04221326 | 0.08789105 |  |  | 0.07380205 | 0.08727428 | 0.1105242 | 0.08734064 | 0.04221326 | 0.08789105
[5 empty] | 0.0417534 | 0.08865532 |  |  | 0.07390929 | 0.08803319 | 0.1099212 | 0.08810012 | 0.0417534 | 0.08865532
[5 empty] | 0.04089303 | 0.08941959 |  |  | 0.07261345 | 0.08879209 | 0.1073249 | 0.08885961 | 0.04089303 | 0.08941959
[5 empty] | 0.04083562 | 0.09018386 |  |  | 0.0721146 | 0.089551 | 0.1061396 | 0.08961909 | 0.04083562 | 0.09018386
[5 empty] | 0.04048465 | 0.09094813 |  |  | 0.0720128 | 0.09030991 | 0.1050695 | 0.09037857 | 0.04048465 | 0.09094813
[5 empty] | 0.03964358 | 0.0917124 |  |  | 0.07140811 | 0.09106881 | 0.1038189 | 0.09113806 | 0.03964358 | 0.0917124
[5 empty] | 0.03931588 | 0.09247667 |  |  | 0.07140061 | 0.09182772 | 0.102792 | 0.09189754 | 0.03931588 | 0.09247667
[5 empty] | 0.03900502 | 0.09324094 |  |  | 0.07049036 | 0.09258663 | 0.1020929 | 0.09265703 | 0.03900502 | 0.09324094
[5 empty] | 0.03881448 | 0.09400521 |  |  | 0.07037742 | 0.09334553 | 0.100226 | 0.09341651 | 0.03881448 | 0.09400521
[5 empty] | 0.03844771 | 0.09476948 |  |  | 0.06936186 | 0.09410444 | 0.09999551 | 0.09417599 | 0.03844771 | 0.09476948
[5 empty] | 0.0379082 | 0.09553375 |  |  | 0.06854374 | 0.09486335 | 0.0976056 | 0.09493548 | 0.0379082 | 0.09553375
[5 empty] | 0.03749941 | 0.09629802 |  |  | 0.06852314 | 0.09562225 | 0.09766053 | 0.09569496 | 0.03749941 | 0.09629802
[5 empty] | 0.03702481 | 0.09706229 |  |  | 0.06750011 | 0.09638116 | 0.09556452 | 0.09645444 | 0.03702481 | 0.09706229
[5 empty] | 0.03678787 | 0.09782656 |  |  | 0.06727473 | 0.09714007 | 0.09570154 | 0.09721393 | 0.03678787 | 0.09782656
[5 empty] | 0.03688852 | 0.09859083 |  |  | 0.06704706 | 0.09789897 | 0.09483714 | 0.09797341 | 0.03688852 | 0.09859083
[5 empty] | 0.03680191 | 0.0993551 |  |  | 0.06641716 | 0.09865788 | 0.09367213 | 0.0987329 | 0.03680191 | 0.0993551
[5 empty] | 0.03632227 | 0.1001194 |  |  | 0.0652851 | 0.09941679 | 0.09260811 | 0.09949238 | 0.03632227 | 0.1001194
[5 empty] | 0.03604929 | 0.1008836 |  |  | 0.06475095 | 0.1001757 | 0.09124671 | 0.1002519 | 0.03604929 | 0.1008836
[5 empty] | 0.03598266 | 0.1016479 |  |  | 0.06491477 | 0.1009346 | 0.09048951 | 0.1010113 | 0.03598266 | 0.1016479
[5 empty] | 0.03592205 | 0.1024122 |  |  | 0.06437663 | 0.1016935 | 0.08943812 | 0.1017708 | 0.03592205 | 0.1024122
[5 empty] | 0.03586715 | 0.1031764 |  |  | 0.0639366 | 0.1024524 | 0.08799416 | 0.1025303 | 0.03586715 | 0.1031764
[5 empty] | 0.03571764 | 0.1039407 |  |  | 0.06279473 | 0.1032113 | 0.08775923 | 0.1032898 | 0.03571764 | 0.1039407
[5 empty] | 0.0357732 | 0.104705 |  |  | 0.06234474 | 0.1039702 | 0.08733494 | 0.1040493 | 0.0357732 | 0.104705
[5 empty] | 0.03563352 | 0.1054693 |  |  | 0.06214852 | 0.1047291 | 0.08512288 | 0.1048088 | 0.03563352 | 0.1054693
[5 empty] | 0.03519828 | 0.1062335 |  |  | 0.06080921 | 0.105488 | 0.08452467 | 0.1055683 | 0.03519828 | 0.1062335
[5 empty] | 0.03536716 | 0.1069978 |  |  | 0.06083826 | 0.1062469 | 0.08334191 | 0.1063277 | 0.03536716 | 0.1069978
[5 empty] | 0.03473984 | 0.1077621 |  |  | 0.0597471 | 0.1070059 | 0.08367621 | 0.1070872 | 0.03473984 | 0.1077621
[5 empty] | 0.03491601 | 0.1085263 |  |  | 0.05874719 | 0.1077648 | 0.08222918 | 0.1078467 | 0.03491601 | 0.1085263
[5 empty] | 0.03469535 | 0.1092906 |  |  | 0.05864997 | 0.1085237 | 0.08140241 | 0.1086062 | 0.03469535 | 0.1092906
[5 empty] | 0.03447753 | 0.1100549 |  |  | 0.05766688 | 0.1092826 | 0.08129753 | 0.1093657 | 0.03447753 | 0.1100549
[5 empty] | 0.03456226 | 0.1108191 |  |  | 0.05730938 | 0.1100415 | 0.08011612 | 0.1101252 | 0.03456226 | 0.1108191
[5 empty] | 0.0344492 | 0.1115834 |  |  | 0.05658891 | 0.1108004 | 0.0796598 | 0.1108846 | 0.0344492 | 0.1115834
[5 empty] | 0.03453804 | 0.1123477 |  |  | 0.05561691 | 0.1115593 | 0.07853018 | 0.1116441 | 0.03453804 | 0.1123477
[5 empty] | 0.03392846 | 0.113112 |  |  | 0.05510483 | 0.1123182 | 0.07812886 | 0.1124036 | 0.03392846 | 0.113112
[5 empty] | 0.03402015 | 0.1138762 |  |  | 0.05486411 | 0.1130771 | 0.07675744 | 0.1131631 | 0.03402015 | 0.1138762
[5 empty] | 0.03371279 | 0.1146405 |  |  | 0.0544062 | 0.113836 | 0.07711731 | 0.1139226 | 0.03371279 | 0.1146405
[5 empty] | 0.03410606 | 0.1154048 |  |  | 0.05463316 | 0.1145949 | 0.07529109 | 0.1146821 | 0.03410606 | 0.1154048
[5 empty] | 0.03379964 | 0.116169 |  |  | 0.05417891 | 0.1153538 | 0.07546732 | 0.1154415 | 0.03379964 | 0.116169
[5 empty] | 0.03379321 | 0.1169333 |  |  | 0.05402845 | 0.1161127 | 0.07494627 | 0.116201 | 0.03379321 | 0.1169333
[5 empty] | 0.03368646 | 0.1176976 |  |  | 0.05378185 | 0.1168716 | 0.07382822 | 0.1169605 | 0.03368646 | 0.1176976
[5 empty] | 0.03337908 | 0.1184618 |  |  | 0.05313917 | 0.1176306 | 0.07281343 | 0.11772 | 0.03337908 | 0.1184618
[5 empty] | 0.03327074 | 0.1192261 |  |  | 0.05330049 | 0.1183895 | 0.07300219 | 0.1184795 | 0.03327074 | 0.1192261
[5 empty] | 0.03346112 | 0.1199904 |  |  | 0.05286586 | 0.1191484 | 0.07249477 | 0.119239 | 0.03346112 | 0.1199904
[5 empty] | 0.03294992 | 0.1207547 |  |  | 0.05233536 | 0.1199073 | 0.07099143 | 0.1199984 | 0.03294992 | 0.1207547
[5 empty] | 0.0330368 | 0.1215189 |  |  | 0.05290905 | 0.1206662 | 0.07109245 | 0.1207579 | 0.0330368 | 0.1215189
[5 empty] | 0.03282146 | 0.1222832 |  |  | 0.052387 | 0.1214251 | 0.07019812 | 0.1215174 | 0.03282146 | 0.1222832
[5 empty] | 0.03250358 | 0.1230475 |  |  | 0.05186928 | 0.122184 | 0.07000868 | 0.1222769 | 0.03250358 | 0.1230475
[5 empty] | 0.03288284 | 0.1238117 |  |  | 0.05195595 | 0.1229429 | 0.06892443 | 0.1230364 | 0.03288284 | 0.1238117
[5 empty] | 0.03235937 | 0.124576 |  |  | 0.05184709 | 0.1237018 | 0.06804564 | 0.1237959 | 0.03235937 | 0.124576
[5 empty] | 0.03213569 | 0.1253403 |  |  | 0.05144276 | 0.1244607 | 0.06827257 | 0.1245553 | 0.03213569 | 0.1253403
[5 empty] | 0.03251222 | 0.1261045 |  |  | 0.05074302 | 0.1252196 | 0.06760551 | 0.1253148 | 0.03251222 | 0.1261045
[5 empty] | 0.03238896 | 0.1268688 |  |  | 0.05084794 | 0.1259785 | 0.06724471 | 0.1260743 | 0.03238896 | 0.1268688
[5 empty] | 0.03206593 | 0.1276331 |  |  | 0.0511576 | 0.1267374 | 0.06649047 | 0.1268338 | 0.03206593 | 0.1276331
[5 empty] | 0.03184311 | 0.1283974 |  |  | 0.05027205 | 0.1274963 | 0.06644305 | 0.1275933 | 0.03184311 | 0.1283974
[5 empty] | 0.03192051 | 0.1291616 |  |  | 0.05029137 | 0.1282552 | 0.06490272 | 0.1283528 | 0.03192051 | 0.1291616
[5 empty] | 0.03169813 | 0.1299259 |  |  | 0.05071562 | 0.1290142 | 0.06446976 | 0.1291122 | 0.03169813 | 0.1299259
[5 empty] | 0.03147597 | 0.1306902 |  |  | 0.05014488 | 0.1297731 | 0.06454444 | 0.1298717 | 0.03147597 | 0.1306902
[5 empty] | 0.03165404 | 0.1314544 |  |  | 0.0499792 | 0.130532 | 0.06362703 | 0.1306312 | 0.03165404 | 0.1314544
[5 empty] | 0.03103233 | 0.1322187 |  |  | 0.05011865 | 0.1312909 | 0.06381781 | 0.1313907 | 0.03103233 | 0.1322187
[5 empty] | 0.03091084 | 0.132983 |  |  | 0.0491633 | 0.1320498 | 0.06321705 | 0.1321502 | 0.03091084 | 0.132983
[5 empty] | 0.03118958 | 0.1337472 |  |  | 0.04911323 | 0.1328087 | 0.06252502 | 0.1329097 | 0.03118958 | 0.1337472
[5 empty] | 0.03116854 | 0.1345115 |  |  | 0.04886848 | 0.1335676 | 0.061842 | 0.1336692 | 0.03116854 | 0.1345115
[5 empty] | 0.03074774 | 0.1352758 |  |  | 0.04872915 | 0.1343265 | 0.06056825 | 0.1344286 | 0.03074774 | 0.1352758
[5 empty] | 0.03052716 | 0.1360401 |  |  | 0.04879528 | 0.1350854 | 0.06010407 | 0.1351881 | 0.03052716 | 0.1360401
[5 empty] | 0.03040681 | 0.1368043 |  |  | 0.04906695 | 0.1358443 | 0.0597497 | 0.1359476 | 0.03040681 | 0.1368043
[5 empty] | 0.0305867 | 0.1375686 |  |  | 0.04864422 | 0.1366032 | 0.05990544 | 0.1367071 | 0.0305867 | 0.1375686
[5 empty] | 0.03036682 | 0.1383329 |  |  | 0.04882717 | 0.1373621 | 0.05867155 | 0.1374666 | 0.03036682 | 0.1383329
[5 empty] | 0.03034717 | 0.1390971 |  |  | 0.04881585 | 0.138121 | 0.0595483 | 0.1382261 | 0.03034717 | 0.1390971
[5 empty] | 0.03022775 | 0.1398614 |  |  | 0.04831035 | 0.1388799 | 0.05833598 | 0.1389855 | 0.03022775 | 0.1398614
[5 empty] | 0.03020858 | 0.1406257 |  |  | 0.04871071 | 0.1396388 | 0.05743484 | 0.139745 | 0.03020858 | 0.1406257
[5 empty] | 0.03008963 | 0.1413899 |  |  | 0.04791702 | 0.1403978 | 0.05804517 | 0.1405045 | 0.03008963 | 0.1413899
[5 empty] | 0.02977093 | 0.1421542 |  |  | 0.04782933 | 0.1411567 | 0.05736724 | 0.141264 | 0.02977093 | 0.1421542
[5 empty] | 0.02955247 | 0.1429185 |  |  | 0.04844772 | 0.1419156 | 0.05640133 | 0.1420235 | 0.02955247 | 0.1429185
[5 empty] | 0.02933424 | 0.1436828 |  |  | 0.04837226 | 0.1426745 | 0.05664769 | 0.142783 | 0.02933424 | 0.1436828
[5 empty] | 0.02941626 | 0.144447 |  |  | 0.047903 | 0.1434334 | 0.05670662 | 0.1435424 | 0.02941626 | 0.144447
[5 empty] | 0.02909852 | 0.1452113 |  |  | 0.04824002 | 0.1441923 | 0.05597837 | 0.1443019 | 0.02909852 | 0.1452113
[5 empty] | 0.02888102 | 0.1459756 |  |  | 0.04748338 | 0.1449512 | 0.05536323 | 0.1450614 | 0.02888102 | 0.1459756
[5 empty] | 0.02906377 | 0.1467398 |  |  | 0.04813315 | 0.1457101 | 0.05476147 | 0.1458209 | 0.02906377 | 0.1467398
[5 empty] | 0.02894677 | 0.1475041 |  |  | 0.04748941 | 0.146469 | 0.05537336 | 0.1465804 | 0.02894677 | 0.1475041
[5 empty] | 0.02893001 | 0.1482684 |  |  | 0.04775221 | 0.1472279 | 0.05489917 | 0.1473399 | 0.02893001 | 0.1482684
[5 empty] | 0.0286135 | 0.1490326 |  |  | 0.04742162 | 0.1479868 | 0.05383918 | 0.1480993 | 0.0286135 | 0.1490326
[5 empty] | 0.02879724 | 0.1497969 |  |  | 0.04759771 | 0.1487457 | 0.05399367 | 0.1488588 | 0.02879724 | 0.1497969
[5 empty] | 0.02838123 | 0.1505612 |  |  | 0.04778055 | 0.1495046 | 0.05456289 | 0.1496183 | 0.02838123 | 0.1505612
[5 empty] | 0.02826547 | 0.1513255 |  |  | 0.04807021 | 0.1502635 | 0.05454713 | 0.1503778 | 0.02826547 | 0.1513255
[5 empty] | 0.02804996 | 0.1520897 |  |  | 0.04726674 | 0.1510224 | 0.05424666 | 0.1511373 | 0.02804996 | 0.1520897