## 1
Общество с ограниченной ответственностью "Инженерная геология" (ООО "ИнжГео") | [11 empty] | Общество с ограниченной ответственностью "Инженерная геология" (ООО "ИнжГео")
Юр. адрес: 117279, г. Москва, ул. Миклухо-Маклая, 36 а, этаж 5, пом. XXIII к. 76-84 | [11 empty] | Юр. адрес: 117279, г. Москва, ул. Миклухо-Маклая, 36 а, этаж 5, пом. XXIII к. 76-84 | [8 empty] | нагр |  |  | X0 | Y0 | R |  | нагр |  |  |  | X0 | Y0 | R | нагр |  |  |  | X0 | Y0 | R |  | нагр |  |  |  | X0 | Y0 | R
Телефон/факс +7 (495) 132-30-00, Адрес электронной почты inbox@inj-geo.ru | [11 empty] | Телефон/факс +7 (495) 132-30-00, Адрес электронной почты inbox@inj-geo.ru | [12 empty] | 0 | [7 empty] | 0 | [6 empty] | 0 | [7 empty] | 0
[21 empty] | девиатор | [6 empty] | девиатор | [6 empty] | девиатор | [7 empty] | девиатор
Испытательная лаборатория ООО «ИнжГео» | [11 empty] | Испытательная лаборатория ООО «ИнжГео» | [8 empty] | x0 | Угол | X | Y |  |  |  | x0 |  | Угол | X | Y |  |  | x0 |  | Угол | X | Y |  |  |  | x0 |  | Угол | X | Y
Адрес места осуществления деятельности лаборатории: г. Москва, просп. Вернадского, д. 51, стр. 1 | [11 empty] | Адрес места осуществления деятельности лаборатории: г. Москва, просп. Вернадского, д. 51, стр. 1 | [9 empty] | 0 | [7 empty] | 0 | [6 empty] | 0 | [7 empty] | 0
Телефон +7(910)4557682, E-mail: slg85@mail.ru | [11 empty] | Телефон +7(910)4557682, E-mail: slg85@mail.ru | [9 empty] | 5 | [7 empty] | 5 | [6 empty] | 5 | [7 empty] | 5
[22 empty] | 10 | [7 empty] | 10 | [6 empty] | 10 | [7 empty] | 10
[12 empty] | Протокол испытаний № 13-63/36 от 04-12-2022 | [9 empty] | 15 | [7 empty] | 15 | [6 empty] | 15 | [7 empty] | 15
[22 empty] | 20 | [7 empty] | 20 | [6 empty] | 20 | [7 empty] | 20
[12 empty] | Наименование и адрес заказчика: Переход трубопровода через р. Енисей | [9 empty] | 25 | [7 empty] | 25 | [6 empty] | 25 | [7 empty] | 25
[12 empty] | Наименование объекта: ООО Регионстрой | [9 empty] | 30 | [7 empty] | 30 | [6 empty] | 30 | [7 empty] | 30
Наименование используемого метода/методики: ГОСТ 12248.4-2020 | [11 empty] | Наименование используемого метода/методики: ГОСТ 12248.3-2020 | [9 empty] | 35 | [7 empty] | 35 | [6 empty] | 35 | [7 empty] | 35
Условия проведения испытания: температура окружающей среды (18 - 25)0С, влажность воздуха (40 - 75)% | [11 empty] | Условия проведения испытания: температура окружающей среды (18 - 25)0С, влажность воздуха (40 - 75)% | [9 empty] | 40 | [7 empty] | 40 | [6 empty] | 40 | [7 empty] | 40
[12 empty] | Дата получение объекта подлежащего испытаниям: 07-11-2022 | [9 empty] | 45 | [7 empty] | 45 | [6 empty] | 45 | [7 empty] | 45
[12 empty] | Дата испытания: 25.10.2022-19.11.2036 | [9 empty] | 50 | [7 empty] | 50 | [6 empty] | 50 | [7 empty] | 50
[22 empty] | 55 | [7 empty] | 55 | [6 empty] | 55 | [7 empty] | 55
Испытание грунтов методом трехосного сжатия | [11 empty] | Испытание грунтов методом трехосного сжатия | [9 empty] | 60 | [7 empty] | 60 | [6 empty] | 60 | [7 empty] | 60
[22 empty] | 65 | [7 empty] | 65 | [6 empty] | 65 | [7 empty] | 65
Лабораторный номер: | [6 empty] | We, д.е. = |  |  |  |  | Лабораторный номер: |  | 1071 |  |  |  | We, д.е. = | 0.53286882 |  |  | 70 | [7 empty] | 70 | [6 empty] | 70 | [7 empty] | 70
Номер скважины: | [6 empty] | ρ, г/см3 = |  |  |  |  | Номер скважины: |  | BH-004 |  |  |  | ρ, г/см3 = | 1.5 |  |  | 75 | [7 empty] | 75 | [6 empty] | 75 | [7 empty] | 75
Глубина отбора, м: | [6 empty] | ρs, г/см3 = |  |  |  |  | Глубина отбора, м: |  | 1.5 |  |  |  | ρs, г/см3 = | 2.73 |  |  | 80 | [7 empty] | 80 | [6 empty] | 80 | [7 empty] | 80
Наименование грунта: | [6 empty] | e, д.е. = |  |  |  |  | Наименование грунта: |  | Суглинок, после оттаивания текучий, легкий пылеватый |  |  |  | e, д.е. = | 1.789821 |  |  | 85 | [7 empty] | 85 | [6 empty] | 85 | [7 empty] | 85
Схема проведения опыта: | [6 empty] | IL, д.е. = |  |  |  |  | Схема проведения опыта: |  | КД |  |  |  | IL, д.е. = | 2.365 |  |  | 90 | [7 empty] | 90 | [6 empty] | 90 | [7 empty] | 90
[22 empty] | 95 | [7 empty] | 95 | [6 empty] | 95 | [7 empty] | 95
[22 empty] | 100 | [7 empty] | 100 | [6 empty] | 100 | [7 empty] | 100
Результаты испытаний | [11 empty] | Результаты испытаний | [9 empty] | 105 | [7 empty] | 105 | [6 empty] | 105 | [7 empty] | 105
[22 empty] | 110 | [7 empty] | 110 | [6 empty] | 110 | [7 empty] | 110
[22 empty] | 115 | [7 empty] | 115 | [6 empty] | 115 | [7 empty] | 115
[22 empty] | 120 | [7 empty] | 120 | [6 empty] | 120 | [7 empty] | 120
[22 empty] | 125 | [7 empty] | 125 | [6 empty] | 125 | [7 empty] | 125
[22 empty] | 130 | [7 empty] | 130 | [6 empty] | 130 | [7 empty] | 130
[22 empty] | 135 | [7 empty] | 135 | [6 empty] | 135 | [7 empty] | 135
[22 empty] | 140 | [7 empty] | 140 | [6 empty] | 140 | [7 empty] | 140
[22 empty] | 145 | [7 empty] | 145 | [6 empty] | 145 | [7 empty] | 145
[22 empty] | 150 | [7 empty] | 150 | [6 empty] | 150 | [7 empty] | 150
[22 empty] | 155 | [7 empty] | 155 | [6 empty] | 155 | [7 empty] | 155
[22 empty] | 160 | [7 empty] | 160 | [6 empty] | 160 | [7 empty] | 160
[22 empty] | 165 | [7 empty] | 165 | [6 empty] | 165 | [7 empty] | 165
[22 empty] | 170 | [7 empty] | 170 | [6 empty] | 170 | [7 empty] | 170
[22 empty] | 175 | [7 empty] | 175 | [6 empty] | 175 | [7 empty] | 175
[22 empty] | 180 | [7 empty] | 180 | [6 empty] | 180 | [7 empty] | 180
[13 empty] | Давление в камере, Мпа σ3 | Вертикальная нагрузка, Мпа σ1 | Поровое давление, Мпа u
[7 empty] | Коэфф. Точки | [5 empty] | 0.05 | 0.08656714 | [5 empty] | 1 | [6 empty] | σ3,кПа | σ1,кПа | u, кПа |  |  |  | 4
[13 empty] | 0.15 | 0.2446154 | [27 empty] | δ3, Мпа | δ1-δ3, МПа | δ1, МПа | δ1, КПа
|  |  | Модуль деформации, МПа: | [9 empty] | 0.25 | 0.4026636 | [21 empty] | С, МПа:
|  |  | Е0= | [32 empty] | φ, град:
|  |  | E50 = | [32 empty] | E, Мпа
|  |  | Коэф. Поперечной деформации, ϑ = | [9 empty] | Эффективные значения угла внутреннего трения и удельного сцепления ϕ', С' | [13 empty] | x | 0
[13 empty] | ϕ', град. = | 13 | [12 empty] | y |  |  |  | С, кПа | φ,°
[13 empty] | С', МПа = | 0.003
| Исполнитель: | [6 empty] | Морозов Д.С. |  |  |  |  | Исполнитель: |  |  |  |  | Морозов Д.С.
| Начальник исп. лаборатории: | [6 empty] | Семиколенова Л.Г. |  |  |  |  | Начальник исп. лаборатории: |  |  |  |  | Семиколенова Л.Г.
Лист 1 , всего листов 2 | [11 empty] | Лист 2 , всего листов 2
Частичное воспроизведение протокола испытаний без письменного разрешения ООО «ИнжГео» ЗАПРЕЩАЕТСЯ | [11 empty] | Частичное воспроизведение протокола испытаний без письменного разрешения ООО «ИнжГео» ЗАПРЕЩАЕТСЯ
[5 empty] | второй график |  | первый график | [9 empty] | К Пуассона
dev50 | epsE50 | ind | devE0 | epsE0 | dev | eps | sigma |  | dev1 | eps1 | dev2 | eps2 | dev3 | eps3 |  | Глины
0.01828357 | 0.01522488 |  |  |  | 0 | 0 |  |  | 0 | 0 | 0 | 0 | 0 | 0 |  | < 0 | 0,20-0,30
ind |  |  |  |  | 0.001698615 | 0.0007965277 |  |  | 0.005022352 | 0.0007861815 | 0.008791846 | 0.0007864339 | 0.001698615 | 0.0007965277 |  | 0-0,25 | 0,30-0,38
2 |  |  |  |  | 0.003750712 | 0.001593055 |  |  | 0.01161901 | 0.001572363 | 0.01921578 | 0.001572868 | 0.003750712 | 0.001593055 |  | 0,25< | 0,38-0,45
E0 |  |  |  |  | 0.005507888 | 0.002389583 |  |  | 0.01619888 | 0.002358544 | 0.02791439 | 0.002359302 | 0.005507888 | 0.002389583 |  | Суглинки | 0,35-0,37
epsE0 | devE0 |  |  |  | 0.00702174 | 0.003186111 |  |  | 0.02047083 | 0.003144726 | 0.03433027 | 0.003145736 | 0.00702174 | 0.003186111 |  | Пески и супеси | 0,30-0,35
0.00499625 | 0.01 |  |  |  | 0.008543864 | 0.003982639 |  |  | 0.023 | 0.003546721 | 0.043 | 0.004131514 | 0.008543864 | 0.003982639
[5 empty] | 0.01 | 0.00499625 |  |  | 0.02737339 | 0.004717089 | 0.04650002 | 0.004718603 | 0.01 | 0.00499625
График E50 |  | График E |  |  | 0.010479 | 0.005575694 |  |  | 0.02983767 | 0.00550327 | 0.0493919 | 0.005505037 | 0.010479 | 0.005575694
eps | q | sigma |  |  | 0.0112411 | 0.006372222 |  |  | 0.03228223 | 0.006289452 | 0.05337805 | 0.006291471 | 0.0112411 | 0.006372222
Горизонтальная линия E50 |  | Касательная |  |  | 0.01222925 | 0.007168749 |  |  | 0.03433086 | 0.007075633 | 0.05781127 | 0.007077905 | 0.01222925 | 0.007168749
0 |  | a | b |  | 0.01285288 | 0.007965277 |  |  | 0.03670737 | 0.007861815 | 0.06104439 | 0.007864339 | 0.01285288 | 0.007965277
|  |  | 0 |  | 0.01342141 | 0.008761805 |  |  | 0.03913555 | 0.008647996 | 0.06333023 | 0.008650773 | 0.01342141 | 0.008761805
Вертикальная линия E50 |  | p1 и p2 |  |  | 0.01434427 | 0.009558333 |  |  | 0.04113919 | 0.009434178 | 0.06612162 | 0.009437207 | 0.01434427 | 0.009558333
| 0 | 0 |  |  | 0.01463088 | 0.01035486 |  |  | 0.04314209 | 0.01022036 | 0.06847137 | 0.01022364 | 0.01463088 | 0.01035486
[5 empty] | 0.01549067 | 0.01115139 |  |  | 0.04476805 | 0.01100654 | 0.07163231 | 0.01101007 | 0.01549067 | 0.01115139
Касательная линия E50 |  |  |  |  | 0.01603306 | 0.01194792 |  |  | 0.04730768 | 0.01215849 | 0.07395725 | 0.01179651 | 0.01603306 | 0.01194792
0 | 0 | Горизонтальная 1 |  |  | 0.01656749 | 0.01274444 |  |  | 0.04768831 | 0.0125789 | 0.07633179 | 0.01222348 | 0.01656749 | 0.01274444
[5 empty] | 0.01700336 | 0.01354097 |  |  | 0.04954455 | 0.01336509 | 0.07886933 | 0.01336938 | 0.01700336 | 0.01354097
Горизонтальная линия qкр |  |  |  |  | 0.01735012 | 0.0143375 |  |  | 0.05141078 | 0.01415127 | 0.08236924 | 0.01415581 | 0.01735012 | 0.0143375
Горизонтальная линия q |  | Горизонтальная 2 |  |  | 0.01828357 | 0.01522488 |  |  | 0.05278419 | 0.01493745 | 0.08409174 | 0.01494224 | 0.01828357 | 0.01522488
0 |  | 0 |  |  | 0.01850902 | 0.01593055 |  |  | 0.05396198 | 0.01572363 | 0.08693183 | 0.01572868 | 0.01850902 | 0.01593055
[5 empty] | 0.01912061 | 0.01672708 |  |  | 0.05584135 | 0.01650981 | 0.08968453 | 0.01651511 | 0.01912061 | 0.01672708
Вертикальная линия q |  |  |  |  | 0.02004975 | 0.01752361 |  |  | 0.05731952 | 0.01729599 | 0.09224486 | 0.01730155 | 0.02004975 | 0.01752361
| 0 |  |  |  | 0.02059427 | 0.01832014 |  |  | 0.05929368 | 0.01808217 | 0.09580781 | 0.01808798 | 0.02059427 | 0.01832014
[5 empty] | 0.02135204 | 0.01911667 |  |  | 0.06136104 | 0.01886836 | 0.09736841 | 0.01887441 | 0.02135204 | 0.01911667
[5 empty] | 0.02202089 | 0.01991319 |  |  | 0.0632188 | 0.01965454 | 0.1012217 | 0.01966085 | 0.02202089 | 0.01991319
[5 empty] | 0.02259866 | 0.02070972 |  |  | 0.06466415 | 0.02044072 | 0.1028626 | 0.02044728 | 0.02259866 | 0.02070972
[5 empty] | 0.02338322 | 0.02150625 |  |  | 0.06559432 | 0.0212269 | 0.1050862 | 0.02123372 | 0.02338322 | 0.02150625
[5 empty] | 0.0239724 | 0.02230278 |  |  | 0.06790648 | 0.02201308 | 0.1078875 | 0.02202015 | 0.0239724 | 0.02230278
[5 empty] | 0.02456406 | 0.0230993 |  |  | 0.06949786 | 0.02279926 | 0.1101614 | 0.02280658 | 0.02456406 | 0.0230993
[5 empty] | 0.02545603 | 0.02389583 |  |  | 0.07116565 | 0.02358544 | 0.1142031 | 0.02359302 | 0.02545603 | 0.02389583
[5 empty] | 0.02614616 | 0.02469236 |  |  | 0.07190706 | 0.02437163 | 0.1164076 | 0.02437945 | 0.02614616 | 0.02469236
[5 empty] | 0.02663231 | 0.02548889 |  |  | 0.07391929 | 0.02515781 | 0.1178697 | 0.02516588 | 0.02663231 | 0.02548889
[5 empty] | 0.02741231 | 0.02628541 |  |  | 0.07499953 | 0.02594399 | 0.1202846 | 0.02595232 | 0.02741231 | 0.02628541
[5 empty] | 0.02788402 | 0.02708194 |  |  | 0.07654501 | 0.02673017 | 0.1237473 | 0.02673875 | 0.02788402 | 0.02708194
[5 empty] | 0.02884529 | 0.02787847 |  |  | 0.0784529 | 0.02751635 | 0.1252527 | 0.02752519 | 0.02884529 | 0.02787847
[5 empty] | 0.02929395 | 0.028675 |  |  | 0.07942043 | 0.02830253 | 0.1282959 | 0.02831162 | 0.02929395 | 0.028675
[5 empty] | 0.02992785 | 0.02947153 |  |  | 0.0805448 | 0.02908872 | 0.1305719 | 0.02909805 | 0.02992785 | 0.02947153
[5 empty] | 0.03044485 | 0.03026805 |  |  | 0.08262319 | 0.0298749 | 0.1321757 | 0.02988449 | 0.03044485 | 0.03026805
[5 empty] | 0.03114279 | 0.03106458 |  |  | 0.08305283 | 0.03066108 | 0.1343023 | 0.03067092 | 0.03114279 | 0.03106458
[5 empty] | 0.03161951 | 0.03186111 |  |  | 0.08493091 | 0.03144726 | 0.1366468 | 0.03145736 | 0.03161951 | 0.03186111
[5 empty] | 0.03247286 | 0.03265764 |  |  | 0.08585463 | 0.03223344 | 0.138204 | 0.03224379 | 0.03247286 | 0.03265764
[5 empty] | 0.03280069 | 0.03345416 |  |  | 0.0864212 | 0.03301962 | 0.1390692 | 0.03303022 | 0.03280069 | 0.03345416
[5 empty] | 0.03330085 | 0.03425069 |  |  | 0.08732782 | 0.0338058 | 0.1415371 | 0.03381666 | 0.03330085 | 0.03425069
[5 empty] | 0.03367118 | 0.03504722 |  |  | 0.08827169 | 0.03459199 | 0.143103 | 0.03460309 | 0.03367118 | 0.03504722
[5 empty] | 0.03410953 | 0.03584375 |  |  | 0.08955002 | 0.03537817 | 0.1448617 | 0.03538953 | 0.03410953 | 0.03584375
[5 empty] | 0.03471375 | 0.03664027 |  |  | 0.09006001 | 0.03616435 | 0.1457084 | 0.03617596 | 0.03471375 | 0.03664027
[5 empty] | 0.03508168 | 0.0374368 |  |  | 0.09109885 | 0.03695053 | 0.1473379 | 0.03696239 | 0.03508168 | 0.0374368
[5 empty] | 0.03531117 | 0.03823333 |  |  | 0.09226377 | 0.03773671 | 0.1482454 | 0.03774883 | 0.03531117 | 0.03823333
[5 empty] | 0.03580006 | 0.03902986 |  |  | 0.09285195 | 0.03852289 | 0.1494258 | 0.03853526 | 0.03580006 | 0.03902986
[5 empty] | 0.03604621 | 0.03982639 |  |  | 0.0925606 | 0.03930907 | 0.1498741 | 0.03932169 | 0.03604621 | 0.03982639
[5 empty] | 0.03604745 | 0.04062291 |  |  | 0.09328692 | 0.04009526 | 0.1499854 | 0.04010813 | 0.03604745 | 0.04062291
[5 empty] | 0.03640165 | 0.04141944 |  |  | 0.09362812 | 0.04088144 | 0.1518546 | 0.04089456 | 0.03640165 | 0.04141944
[5 empty] | 0.03650664 | 0.04221597 |  |  | 0.0936814 | 0.04166762 | 0.1522768 | 0.041681 | 0.03650664 | 0.04221597
[5 empty] | 0.03656714 | 0.0430125 |  |  | 0.09461536 | 0.0424538 | 0.1526636 | 0.04246743 | 0.03656714 | 0.0430125
[5 empty] | 0.03646514 | 0.04380902 |  |  | 0.094313 | 0.04323998 | 0.1526602 | 0.04325386 | 0.03646514 | 0.04380902
[5 empty] | 0.03654922 | 0.04460555 |  |  | 0.09461187 | 0.04402616 | 0.1516516 | 0.0440403 | 0.03654922 | 0.04460555
[5 empty] | 0.03631803 | 0.04540208 |  |  | 0.09409721 | 0.04481234 | 0.1516031 | 0.04482673 | 0.03631803 | 0.04540208
[5 empty] | 0.03647234 | 0.04619861 |  |  | 0.09457127 | 0.04559853 | 0.1524188 | 0.04561317 | 0.03647234 | 0.04619861
[5 empty] | 0.03611289 | 0.04699514 |  |  | 0.09363418 | 0.04638471 | 0.1523999 | 0.0463996 | 0.03611289 | 0.04699514
[5 empty] | 0.03614044 | 0.04779166 |  |  | 0.0938861 | 0.04717089 | 0.1514478 | 0.04718603 | 0.03614044 | 0.04779166
[5 empty] | 0.03595575 | 0.04858819 |  |  | 0.09442717 | 0.04795707 | 0.1511637 | 0.04797247 | 0.03595575 | 0.04858819
[5 empty] | 0.03585955 | 0.04938472 |  |  | 0.09365755 | 0.04874325 | 0.151349 | 0.0487589 | 0.03585955 | 0.04938472
[5 empty] | 0.03585262 | 0.05018125 |  |  | 0.09387737 | 0.04952943 | 0.1503049 | 0.04954534 | 0.03585262 | 0.05018125
[5 empty] | 0.0359357 | 0.05097777 |  |  | 0.0932868 | 0.05031562 | 0.1502329 | 0.05033177 | 0.0359357 | 0.05097777
[5 empty] | 0.03550955 | 0.0517743 |  |  | 0.09368599 | 0.0511018 | 0.1505342 | 0.0511182 | 0.03550955 | 0.0517743
[5 empty] | 0.03557491 | 0.05257083 |  |  | 0.09357507 | 0.05188798 | 0.1500101 | 0.05190464 | 0.03557491 | 0.05257083
[5 empty] | 0.03533255 | 0.05336736 |  |  | 0.0930542 | 0.05267416 | 0.1493619 | 0.05269107 | 0.03533255 | 0.05336736
[5 empty] | 0.03528321 | 0.05416388 |  |  | 0.09312353 | 0.05346034 | 0.148691 | 0.0534775 | 0.03528321 | 0.05416388
[5 empty] | 0.03492766 | 0.05496041 |  |  | 0.0927832 | 0.05424652 | 0.1484987 | 0.05426394 | 0.03492766 | 0.05496041
[5 empty] | 0.03506663 | 0.05575694 |  |  | 0.09333337 | 0.0550327 | 0.1485862 | 0.05505037 | 0.03506663 | 0.05575694
[5 empty] | 0.0347009 | 0.05655347 |  |  | 0.09327419 | 0.05581889 | 0.1487549 | 0.05583681 | 0.0347009 | 0.05655347
[5 empty] | 0.0344312 | 0.05735 |  |  | 0.0922058 | 0.05660507 | 0.1480062 | 0.05662324 | 0.0344312 | 0.05735
[5 empty] | 0.03425829 | 0.05814652 |  |  | 0.09272835 | 0.05739125 | 0.1468412 | 0.05740967 | 0.03425829 | 0.05814652
[5 empty] | 0.03418294 | 0.05894305 |  |  | 0.092242 | 0.05817743 | 0.1465614 | 0.05819611 | 0.03418294 | 0.05894305
[5 empty] | 0.03410588 | 0.05973958 |  |  | 0.09194688 | 0.05896361 | 0.1453681 | 0.05898254 | 0.03410588 | 0.05973958
[5 empty] | 0.03372788 | 0.06053611 |  |  | 0.09174316 | 0.05974979 | 0.1458625 | 0.05976898 | 0.03372788 | 0.06053611
[5 empty] | 0.03374968 | 0.06133263 |  |  | 0.09213097 | 0.06053597 | 0.144846 | 0.06055541 | 0.03374968 | 0.06133263
[5 empty] | 0.03337205 | 0.06212916 |  |  | 0.09151048 | 0.06132216 | 0.1449199 | 0.06134184 | 0.03337205 | 0.06212916
[5 empty] | 0.03339573 | 0.06292569 |  |  | 0.09088182 | 0.06210834 | 0.1441855 | 0.06212828 | 0.03339573 | 0.06292569
[5 empty] | 0.03322147 | 0.06372222 |  |  | 0.09104514 | 0.06289452 | 0.1427441 | 0.06291471 | 0.03322147 | 0.06372222
[5 empty] | 0.03285004 | 0.06451875 |  |  | 0.0905006 | 0.0636807 | 0.142597 | 0.06370115 | 0.03285004 | 0.06451875
[5 empty] | 0.03278218 | 0.06531527 |  |  | 0.09034834 | 0.06446688 | 0.1419456 | 0.06448758 | 0.03278218 | 0.06531527
[5 empty] | 0.03271865 | 0.0661118 |  |  | 0.09038852 | 0.06525306 | 0.1410911 | 0.06527401 | 0.03271865 | 0.0661118
[5 empty] | 0.0325602 | 0.06690833 |  |  | 0.08992128 | 0.06603925 | 0.141335 | 0.06606045 | 0.0325602 | 0.06690833
[5 empty] | 0.03250759 | 0.06770486 |  |  | 0.09014677 | 0.06682543 | 0.1412784 | 0.06684688 | 0.03250759 | 0.06770486
[5 empty] | 0.03236156 | 0.06850138 |  |  | 0.08956514 | 0.06761161 | 0.1394227 | 0.06763331 | 0.03236156 | 0.06850138
[5 empty] | 0.03192288 | 0.06929791 |  |  | 0.08867654 | 0.06839779 | 0.1397692 | 0.06841975 | 0.03192288 | 0.06929791
[5 empty] | 0.03179229 | 0.07009444 |  |  | 0.08848111 | 0.06918397 | 0.1391193 | 0.06920618 | 0.03179229 | 0.07009444
[5 empty] | 0.03167055 | 0.07089097 |  |  | 0.08837901 | 0.06997015 | 0.1379742 | 0.06999262 | 0.03167055 | 0.07089097
[5 empty] | 0.03165841 | 0.07168749 |  |  | 0.08787039 | 0.07075633 | 0.1379352 | 0.07077905 | 0.03165841 | 0.07168749
[5 empty] | 0.03145663 | 0.07248402 |  |  | 0.0882554 | 0.07154252 | 0.1381037 | 0.07156548 | 0.03145663 | 0.07248402
[5 empty] | 0.03146596 | 0.07328055 |  |  | 0.08803417 | 0.0723287 | 0.137381 | 0.07235192 | 0.03146596 | 0.07328055
[5 empty] | 0.03158658 | 0.07407708 |  |  | 0.08710687 | 0.07311488 | 0.1358684 | 0.07313835 | 0.03158658 | 0.07407708
[5 empty] | 0.03141313 | 0.07487361 |  |  | 0.08647365 | 0.07390106 | 0.1354673 | 0.07392479 | 0.03141313 | 0.07487361
[5 empty] | 0.03114389 | 0.07567013 |  |  | 0.08673464 | 0.07468724 | 0.1354787 | 0.07471122 | 0.03114389 | 0.07567013
[5 empty] | 0.03137859 | 0.07646666 |  |  | 0.08659 | 0.07547342 | 0.1345983 | 0.07549765 | 0.03137859 | 0.07646666
[5 empty] | 0.03131698 | 0.07726319 |  |  | 0.08583988 | 0.0762596 | 0.1352218 | 0.07628409 | 0.03131698 | 0.07726319
[5 empty] | 0.03095878 | 0.07805972 |  |  | 0.08508443 | 0.07704579 | 0.1337487 | 0.07707052 | 0.03095878 | 0.07805972
[5 empty] | 0.03090375 | 0.07885624 |  |  | 0.0853238 | 0.07783197 | 0.1331783 | 0.07785696 | 0.03090375 | 0.07885624
[5 empty] | 0.03115161 | 0.07965277 |  |  | 0.08525813 | 0.07861815 | 0.1328097 | 0.07864339 | 0.03115161 | 0.07965277
[5 empty] | 0.03080211 | 0.0804493 |  |  | 0.08488758 | 0.07940433 | 0.1321423 | 0.07942982 | 0.03080211 | 0.0804493
[5 empty] | 0.03085498 | 0.08124583 |  |  | 0.08421229 | 0.08019051 | 0.1320755 | 0.08021626 | 0.03085498 | 0.08124583
[5 empty] | 0.03080996 | 0.08204235 |  |  | 0.08323241 | 0.08097669 | 0.1315084 | 0.08100269 | 0.03080996 | 0.08204235
[5 empty] | 0.0307668 | 0.08283888 |  |  | 0.0830481 | 0.08176287 | 0.1309404 | 0.08178912 | 0.0307668 | 0.08283888
[5 empty] | 0.03092522 | 0.08363541 |  |  | 0.08305949 | 0.08254906 | 0.1309708 | 0.08257556 | 0.03092522 | 0.08363541
[5 empty] | 0.03088498 | 0.08443194 |  |  | 0.08266675 | 0.08333524 | 0.1299989 | 0.08336199 | 0.03088498 | 0.08443194
[5 empty] | 0.0306458 | 0.08522847 |  |  | 0.08257001 | 0.08412142 | 0.1295239 | 0.08414843 | 0.0306458 | 0.08522847
[5 empty] | 0.03080742 | 0.08602499 |  |  | 0.08216943 | 0.08490760087 | 0.1300452 | 0.08493486 | 0.03080742 | 0.08602499
[5 empty] | 0.03056959 | 0.08682152 |  |  | 0.08166516 | 0.08569378 | 0.128962 | 0.08572129 | 0.03056959 | 0.08682152
[5 empty] | 0.03043204 | 0.08761805 |  |  | 0.08134976 | 0.08647996 | 0.1287737 | 0.08650773 | 0.03043204 | 0.08761805
[5 empty] | 0.03069451 | 0.08841458 |  |  | 0.07996157 | 0.08726615 | 0.1272795 | 0.08729416 | 0.03069451 | 0.08841458
[5 empty] | 0.03055673 | 0.0892111 |  |  | 0.07939349 | 0.08805233 | 0.1274787 | 0.0880806 | 0.03055673 | 0.0892111
[5 empty] | 0.03061846 | 0.09000763 |  |  | 0.07915351 | 0.08883851 | 0.1265707 | 0.08886703 | 0.03061846 | 0.09000763
[5 empty] | 0.03057942 | 0.09080416 |  |  | 0.07854961 | 0.08962469 | 0.1259546 | 0.08965346 | 0.03057942 | 0.09080416
[5 empty] | 0.03053935 | 0.09160069 |  |  | 0.0777898 | 0.09041087 | 0.1252299 | 0.0904399 | 0.03053935 | 0.09160069
[5 empty] | 0.030198 | 0.09239722 |  |  | 0.07728206 | 0.09119705 | 0.1248957 | 0.09122633 | 0.030198 | 0.09239722
[5 empty] | 0.03035509 | 0.09319374 |  |  | 0.07633438 | 0.09198323 | 0.1240515 | 0.09201277 | 0.03035509 | 0.09319374
[5 empty] | 0.03041038 | 0.09399027 |  |  | 0.07535474 | 0.09276942 | 0.1241964 | 0.0927992 | 0.03041038 | 0.09399027
[5 empty] | 0.03006359 | 0.0947868 |  |  | 0.07425115 | 0.0935556 | 0.1229297 | 0.09358563 | 0.03006359 | 0.0947868
[5 empty] | 0.03031446 | 0.09558333 |  |  | 0.07323159 | 0.09434178 | 0.1231509 | 0.09437207 | 0.03031446 | 0.09558333
[5 empty] | 0.03006274 | 0.09637985 |  |  | 0.07230405 | 0.09512796 | 0.1226591 | 0.0951585 | 0.03006274 | 0.09637985
[5 empty] | 0.03010817 | 0.09717638 |  |  | 0.07187651 | 0.09591414 | 0.1211536 | 0.09594493 | 0.03010817 | 0.09717638
[5 empty] | 0.03005047 | 0.09797291 |  |  | 0.07065698 | 0.09670032 | 0.1204338 | 0.09673137 | 0.03005047 | 0.09797291
[5 empty] | 0.0298894 | 0.09876944 |  |  | 0.06925343 | 0.0974865 | 0.1210989 | 0.0975178 | 0.0298894 | 0.09876944
[5 empty] | 0.02972468 | 0.09956596 |  |  | 0.06897387 | 0.09827269 | 0.1196483 | 0.09830424 | 0.02972468 | 0.09956596
[5 empty] | 0.02985605 | 0.1003625 |  |  | 0.06812628 | 0.09905887 | 0.1196812 | 0.09909067 | 0.02985605 | 0.1003625
[5 empty] | 0.02968327 | 0.101159 |  |  | 0.0672133 | 0.09984505 | 0.1177968 | 0.0998771 | 0.02968327 | 0.101159
[5 empty] | 0.02980605 | 0.1019555 |  |  | 0.0663815 | 0.1006312 | 0.1180946 | 0.1006635 | 0.02980605 | 0.1019555
[5 empty] | 0.02942415 | 0.1027521 |  |  | 0.06581907 | 0.1014174 | 0.1170738 | 0.10145 | 0.02942415 | 0.1027521
[5 empty] | 0.02963729 | 0.1035486 |  |  | 0.06443107 | 0.1022036 | 0.1169336 | 0.1022364 | 0.02963729 | 0.1035486
[5 empty] | 0.02954522 | 0.1043451 |  |  | 0.06412255 | 0.1029898 | 0.1157735 | 0.1030228 | 0.02954522 | 0.1043451
[5 empty] | 0.02934728 | 0.1051417 |  |  | 0.06279855 | 0.103776 | 0.1150926 | 0.1038093 | 0.02934728 | 0.1051417
[5 empty] | 0.02921184 | 0.1059382 |  |  | 0.06166413 | 0.1045621 | 0.1135903 | 0.1045957 | 0.02921184 | 0.1059382
[5 empty] | 0.02902247 | 0.1067347 |  |  | 0.06052433 | 0.1053483 | 0.1132658 | 0.1053821 | 0.02902247 | 0.1067347
[5 empty] | 0.02868391 | 0.1075312 |  |  | 0.06018421 | 0.1061345 | 0.1130185 | 0.1061686 | 0.02868391 | 0.1075312
[5 empty] | 0.02840086 | 0.1083278 |  |  | 0.05934882 | 0.1069207 | 0.1121424 | 0.106955 | 0.02840086 | 0.1083278
[5 empty] | 0.02807805 | 0.1091243 |  |  | 0.0584232 | 0.1077069 | 0.1110377 | 0.1077414 | 0.02807805 | 0.1091243
[5 empty] | 0.02762019 | 0.1099208 |  |  | 0.0568124 | 0.108493 | 0.1091813 | 0.1085279 | 0.02762019 | 0.1099208
[5 empty] | 0.02743202 | 0.1107174 |  |  | 0.05672148 | 0.1092792 | 0.1082933 | 0.1093143 | 0.02743202 | 0.1107174
[5 empty] | 0.02681825 | 0.1115139 |  |  | 0.05505548 | 0.1100654 | 0.1073934 | 0.1101007 | 0.02681825 | 0.1115139
[5 empty] | 0.0263836 | 0.1123104 |  |  | 0.05471946 | 0.1108516 | 0.1052019 | 0.1108872 | 0.0263836 | 0.1123104
[5 empty] | 0.02623279 | 0.1131069 |  |  | 0.05331846 | 0.1116378 | 0.1029385 | 0.1116736 | 0.02623279 | 0.1131069
[5 empty] | 0.02567054 | 0.1139035 |  |  | 0.05265753 | 0.112424 | 0.1013234 | 0.11246 | 0.02567054 | 0.1139035
[5 empty] | 0.02510157 | 0.1147 |  |  | 0.05184172 | 0.1132101 | 0.1004765 | 0.1132465 | 0.02510157 | 0.1147
[5 empty] | 0.02483061 | 0.1154965 |  |  | 0.05137608 | 0.1139963 | 0.09921777 | 0.1140329 | 0.02483061 | 0.1154965
[5 empty] | 0.02406237 | 0.116293 |  |  | 0.05136567 | 0.1147825 | 0.09756722 | 0.1148193 | 0.02406237 | 0.116293
[5 empty] | 0.02360157 | 0.1170896 |  |  | 0.05011553 | 0.1155687 | 0.09534483 | 0.1156058 | 0.02360157 | 0.1170896
[5 empty] | 0.02335294 | 0.1178861 |  |  | 0.0498307 | 0.1163549 | 0.09457058 | 0.1163922 | 0.02335294 | 0.1178861
[5 empty] | 0.0229212 | 0.1186826 |  |  | 0.0498137 | 0.117141 | 0.09196445 | 0.1171786 | 0.0229212 | 0.1186826
[5 empty] | 0.02261105 | 0.1194792 |  |  | 0.04921851 | 0.1179272 | 0.09024643 | 0.1179651 | 0.02261105 | 0.1194792
[5 empty] | 0.02212724 | 0.1202757 |  |  | 0.04862657 | 0.1187134 | 0.0891365 | 0.1187515 | 0.02212724 | 0.1202757
[5 empty] | 0.02187447 | 0.1210722 |  |  | 0.04863806 | 0.1194996 | 0.08775464 | 0.119538 | 0.02187447 | 0.1210722
[5 empty] | 0.02155747 | 0.1218687 |  |  | 0.0484532 | 0.1202858 | 0.08690521 | 0.1203244 | 0.02155747 | 0.1218687
[5 empty] | 0.02128096 | 0.1226653 |  |  | 0.04807217 | 0.1210719 | 0.08598263 | 0.1211108 | 0.02128096 | 0.1226653
[5 empty] | 0.02074965 | 0.1234618 |  |  | 0.04719517 | 0.1218581 | 0.08596383 | 0.1218973 | 0.02074965 | 0.1234618
[5 empty] | 0.02066827 | 0.1242583 |  |  | 0.04692239 | 0.1226443 | 0.08354941 | 0.1226837 | 0.02066827 | 0.1242583
[5 empty] | 0.02064154 | 0.1250549 |  |  | 0.04605403 | 0.1234305 | 0.08313997 | 0.1234701 | 0.02064154 | 0.1250549
[5 empty] | 0.02046689 | 0.1258514 |  |  | 0.04589029 | 0.1242167 | 0.08243612 | 0.1242566 | 0.02046689 | 0.1258514
[5 empty] | 0.02050149 | 0.1266479 |  |  | 0.04603135 | 0.1250029 | 0.08053845 | 0.125043 | 0.02050149 | 0.1266479
[5 empty] | 0.02023757 | 0.1274444 |  |  | 0.04527742 | 0.125789 | 0.08084757 | 0.1258294 | 0.02023757 | 0.1274444
[5 empty] | 0.02027513 | 0.128241 |  |  | 0.04502869 | 0.1265752 | 0.07876407 | 0.1266159 | 0.02027513 | 0.128241
[5 empty] | 0.02011418 | 0.1290375 |  |  | 0.04448536 | 0.1273614 | 0.07848855 | 0.1274023 | 0.02011418 | 0.1290375
[5 empty] | 0.02035473 | 0.129834 |  |  | 0.04424762 | 0.1281476 | 0.07752162 | 0.1281887 | 0.02035473 | 0.129834
[5 empty] | 0.02029679 | 0.1306305 |  |  | 0.04431566 | 0.1289338 | 0.07606387 | 0.1289752 | 0.02029679 | 0.1306305
[5 empty] | 0.02004035 | 0.1314271 |  |  | 0.04398969 | 0.1297199 | 0.0749159 | 0.1297616 | 0.02004035 | 0.1314271
[5 empty] | 0.01988544 | 0.1322236 |  |  | 0.04326989 | 0.1305061 | 0.07517832 | 0.130548 | 0.01988544 | 0.1322236
[5 empty] | 0.02003205 | 0.1330201 |  |  | 0.04335646 | 0.1312923 | 0.07355173 | 0.1313345 | 0.02003205 | 0.1330201
[5 empty] | 0.01998019 | 0.1338167 |  |  | 0.0429496 | 0.1320785 | 0.07273672 | 0.1321209 | 0.01998019 | 0.1338167
[5 empty] | 0.01982988 | 0.1346132 |  |  | 0.04274951 | 0.1328647 | 0.07143389 | 0.1329073 | 0.01982988 | 0.1346132
[5 empty] | 0.01968111 | 0.1354097 |  |  | 0.04215637 | 0.1336509 | 0.07034385 | 0.1336938 | 0.01968111 | 0.1354097
[5 empty] | 0.01973389 | 0.1362062 |  |  | 0.04197039 | 0.134437 | 0.07076719 | 0.1344802 | 0.01973389 | 0.1362062
[5 empty] | 0.01958824 | 0.1370028 |  |  | 0.04179176 | 0.1352232 | 0.06880452 | 0.1352666 | 0.01958824 | 0.1370028
[5 empty] | 0.01974415 | 0.1377993 |  |  | 0.04112067 | 0.1360094 | 0.06855643 | 0.1360531 | 0.01974415 | 0.1377993
[5 empty] | 0.01960164 | 0.1385958 |  |  | 0.04145732 | 0.1367956 | 0.06672353 | 0.1368395 | 0.01960164 | 0.1385958
[5 empty] | 0.01946071 | 0.1393924 |  |  | 0.0412019 | 0.1375818 | 0.06700641 | 0.1376259 | 0.01946071 | 0.1393924
[5 empty] | 0.01962137 | 0.1401889 |  |  | 0.04025462 | 0.1383679 | 0.06640568 | 0.1384124 | 0.01962137 | 0.1401889
[5 empty] | 0.01948362 | 0.1409854 |  |  | 0.04041566 | 0.1391541 | 0.06502194 | 0.1391988 | 0.01948362 | 0.1409854
[5 empty] | 0.01954748 | 0.1417819 |  |  | 0.03968522 | 0.1399403 | 0.06425578 | 0.1399852 | 0.01954748 | 0.1417819
[5 empty] | 0.01941295 | 0.1425785 |  |  | 0.0401635 | 0.1407265 | 0.0641078 | 0.1407717 | 0.01941295 | 0.1425785
[5 empty] | 0.01938003 | 0.143375 |  |  | 0.03965069 | 0.1415127 | 0.06217861 | 0.1415581 | 0.01938003 | 0.143375
[5 empty] | 0.01924874 | 0.1441715 |  |  | 0.03914698 | 0.1422988 | 0.06206881 | 0.1423445 | 0.01924874 | 0.1441715
[5 empty] | 0.01931907 | 0.144968 |  |  | 0.03925258 | 0.143085 | 0.061979 | 0.143131 | 0.01931907 | 0.144968
[5 empty] | 0.01949105 | 0.1457646 |  |  | 0.03896768 | 0.1438712 | 0.06100977 | 0.1439174 | 0.01949105 | 0.1457646
[5 empty] | 0.01926466 | 0.1465611 |  |  | 0.03939247 | 0.1446574 | 0.05976173 | 0.1447038 | 0.01926466 | 0.1465611
[5 empty] | 0.01913994 | 0.1473576 |  |  | 0.03892715 | 0.1454436 | 0.05903547 | 0.1454903 | 0.01913994 | 0.1473576
[5 empty] | 0.01931686 | 0.1481542 |  |  | 0.03877191 | 0.1462298 | 0.0585316 | 0.1462767 | 0.01931686 | 0.1481542
[5 empty] | 0.01939546 | 0.1489507 |  |  | 0.03862695 | 0.1470159 | 0.05865072 | 0.1470631 | 0.01939546 | 0.1489507
[5 empty] | 0.01937572 | 0.1497472 |  |  | 0.03789246 | 0.1478021 | 0.05849342 | 0.1478496 | 0.01937572 | 0.1497472
[5 empty] | 0.01905767 | 0.1505437 |  |  | 0.03836865 | 0.1485883 | 0.05676031 | 0.148636 | 0.01905767 | 0.1505437
[5 empty] | 0.0191413 | 0.1513403 |  |  | 0.0382557 | 0.1493745 | 0.05675199 | 0.1494224 | 0.0191413 | 0.1513403
[5 empty] | 0.01932663 | 0.1521368 |  |  | 0.03845381 | 0.1501607 | 0.05696906 | 0.1502089 | 0.01932663 | 0.1521368
[5 empty] | 0.01901365 | 0.1529333 |  |  | 0.03826317 | 0.1509468 | 0.05631211 | 0.1509953 | 0.01901365 | 0.1529333
[5 empty] | 0.01930239 | 0.1537298 |  |  | 0.03748399 | 0.151733 | 0.05478175 | 0.1517817 | 0.01930239 | 0.1537298
[5 empty] | 0.01899283 | 0.1545264 |  |  | 0.03821645 | 0.1525192 | 0.05527858 | 0.1525682 | 0.01899283 | 0.1545264
[5 empty] | 0.019185 | 0.1553229 |  |  | 0.03786075 | 0.1533054 | 0.05440319 | 0.1533546 | 0.019185 | 0.1553229
[5 empty] | 0.0191789 | 0.1561194 |  |  | 0.03811709 | 0.1540916 | 0.0542562 | 0.154141 | 0.0191789 | 0.1561194
[5 empty] | 0.01917453 | 0.156916 |  |  | 0.03808567 | 0.1548778 | 0.05433819 | 0.1549275 | 0.01917453 | 0.156916
[5 empty] | 0.0192719 | 0.1577125 |  |  | 0.03736667 | 0.1556639 | 0.05304977 | 0.1557139 | 0.0192719 | 0.1577125
[5 empty] | 0.01907103 | 0.158509 |  |  | 0.03736029 | 0.1564501 | 0.05349154 | 0.1565003 | 0.01907103 | 0.158509