## 1
Общество с ограниченной ответственностью "Инженерная геология" (ООО "ИнжГео") | [11 empty] | Общество с ограниченной ответственностью "Инженерная геология" (ООО "ИнжГео")
Юр. адрес: 117279, г. Москва, ул. Миклухо-Маклая, 36 а, этаж 5, пом. XXIII к. 76-84 | [11 empty] | Юр. адрес: 117279, г. Москва, ул. Миклухо-Маклая, 36 а, этаж 5, пом. XXIII к. 76-84 | [8 empty] | нагр |  |  | X0 | Y0 | R |  | нагр |  |  |  | X0 | Y0 | R | нагр |  |  |  | X0 | Y0 | R |  | нагр |  |  |  | X0 | Y0 | R
Телефон/факс +7 (495) 132-30-00, Адрес электронной почты inbox@inj-geo.ru | [11 empty] | Телефон/факс +7 (495) 132-30-00, Адрес электронной почты inbox@inj-geo.ru | [12 empty] | 0 | [7 empty] | 0 | [6 empty] | 0 | [7 empty] | 0
[21 empty] | девиатор | [6 empty] | девиатор | [6 empty] | девиатор | [7 empty] | девиатор
Испытательная лаборатория ООО «ИнжГео» | [11 empty] | Испытательная лаборатория ООО «ИнжГео» | [8 empty] | x0 | Угол | X | Y |  |  |  | x0 |  | Угол | X | Y |  |  | x0 |  | Угол | X | Y |  |  |  | x0 |  | Угол | X | Y
Адрес места осуществления деятельности лаборатории: г. Москва, просп. Вернадского, д. 51, стр. 1 | [11 empty] | Адрес места осуществления деятельности лаборатории: г. Москва, просп. Вернадского, д. 51, стр. 1 | [9 empty] | 0 | [7 empty] | 0 | [6 empty] | 0 | [7 empty] | 0
Телефон +7(910)4557682, E-mail: slg85@mail.ru | [11 empty] | Телефон +7(910)4557682, E-mail: slg85@mail.ru | [9 empty] | 5 | [7 empty] | 5 | [6 empty] | 5 | [7 empty] | 5
[22 empty] | 10 | [7 empty] | 10 | [6 empty] | 10 | [7 empty] | 10
[12 empty] | Протокол испытаний № 13-63/37 от 05-12-2022 | [9 empty] | 15 | [7 empty] | 15 | [6 empty] | 15 | [7 empty] | 15
[22 empty] | 20 | [7 empty] | 20 | [6 empty] | 20 | [7 empty] | 20
[12 empty] | Наименование и адрес заказчика: Переход трубопровода через р. Енисей | [9 empty] | 25 | [7 empty] | 25 | [6 empty] | 25 | [7 empty] | 25
[12 empty] | Наименование объекта: ООО Регионстрой | [9 empty] | 30 | [7 empty] | 30 | [6 empty] | 30 | [7 empty] | 30
Наименование используемого метода/методики: ГОСТ 12248.4-2020 | [11 empty] | Наименование используемого метода/методики: ГОСТ 12248.3-2020 | [9 empty] | 35 | [7 empty] | 35 | [6 empty] | 35 | [7 empty] | 35
Условия проведения испытания: температура окружающей среды (18 - 25)0С, влажность воздуха (40 - 75)% | [11 empty] | Условия проведения испытания: температура окружающей среды (18 - 25)0С, влажность воздуха (40 - 75)% | [9 empty] | 40 | [7 empty] | 40 | [6 empty] | 40 | [7 empty] | 40
[12 empty] | Дата получение объекта подлежащего испытаниям: 08-11-2022 | [9 empty] | 45 | [7 empty] | 45 | [6 empty] | 45 | [7 empty] | 45
[12 empty] | Дата испытания: 25.10.2022-19.11.2037 | [9 empty] | 50 | [7 empty] | 50 | [6 empty] | 50 | [7 empty] | 50
[22 empty] | 55 | [7 empty] | 55 | [6 empty] | 55 | [7 empty] | 55
Испытание грунтов методом трехосного сжатия | [11 empty] | Испытание грунтов методом трехосного сжатия | [9 empty] | 60 | [7 empty] | 60 | [6 empty] | 60 | [7 empty] | 60
[22 empty] | 65 | [7 empty] | 65 | [6 empty] | 65 | [7 empty] | 65
Лабораторный номер: | [6 empty] | We, д.е. = |  |  |  |  | Лабораторный номер: |  | 1072 |  |  |  | We, д.е. = | 0.506050912 |  |  | 70 | [7 empty] | 70 | [6 empty] | 70 | [7 empty] | 70
Номер скважины: | [6 empty] | ρ, г/см3 = |  |  |  |  | Номер скважины: |  | BH-004 |  |  |  | ρ, г/см3 = | 1.56 |  |  | 75 | [7 empty] | 75 | [6 empty] | 75 | [7 empty] | 75
Глубина отбора, м: | [6 empty] | ρs, г/см3 = |  |  |  |  | Глубина отбора, м: |  | 3 |  |  |  | ρs, г/см3 = | 2.72 |  |  | 80 | [7 empty] | 80 | [6 empty] | 80 | [7 empty] | 80
Наименование грунта: | [6 empty] | e, д.е. = |  |  |  |  | Наименование грунта: |  | Суглинок, после оттаивания текучий, легкий пылеватый |  |  |  | e, д.е. = | 1.625935 |  |  | 85 | [7 empty] | 85 | [6 empty] | 85 | [7 empty] | 85
Схема проведения опыта: | [6 empty] | IL, д.е. = |  |  |  |  | Схема проведения опыта: |  | КД |  |  |  | IL, д.е. = | 2.288 |  |  | 90 | [7 empty] | 90 | [6 empty] | 90 | [7 empty] | 90
[22 empty] | 95 | [7 empty] | 95 | [6 empty] | 95 | [7 empty] | 95
[22 empty] | 100 | [7 empty] | 100 | [6 empty] | 100 | [7 empty] | 100
Результаты испытаний | [11 empty] | Результаты испытаний | [9 empty] | 105 | [7 empty] | 105 | [6 empty] | 105 | [7 empty] | 105
[22 empty] | 110 | [7 empty] | 110 | [6 empty] | 110 | [7 empty] | 110
[22 empty] | 115 | [7 empty] | 115 | [6 empty] | 115 | [7 empty] | 115
[22 empty] | 120 | [7 empty] | 120 | [6 empty] | 120 | [7 empty] | 120
[22 empty] | 125 | [7 empty] | 125 | [6 empty] | 125 | [7 empty] | 125
[22 empty] | 130 | [7 empty] | 130 | [6 empty] | 130 | [7 empty] | 130
[22 empty] | 135 | [7 empty] | 135 | [6 empty] | 135 | [7 empty] | 135
[22 empty] | 140 | [7 empty] | 140 | [6 empty] | 140 | [7 empty] | 140
[22 empty] | 145 | [7 empty] | 145 | [6 empty] | 145 | [7 empty] | 145
[22 empty] | 150 | [7 empty] | 150 | [6 empty] | 150 | [7 empty] | 150
[22 empty] | 155 | [7 empty] | 155 | [6 empty] | 155 | [7 empty] | 155
[22 empty] | 160 | [7 empty] | 160 | [6 empty] | 160 | [7 empty] | 160
[22 empty] | 165 | [7 empty] | 165 | [6 empty] | 165 | [7 empty] | 165
[22 empty] | 170 | [7 empty] | 170 | [6 empty] | 170 | [7 empty] | 170
[22 empty] | 175 | [7 empty] | 175 | [6 empty] | 175 | [7 empty] | 175
[22 empty] | 180 | [7 empty] | 180 | [6 empty] | 180 | [7 empty] | 180
[13 empty] | Давление в камере, Мпа σ3 | Вертикальная нагрузка, Мпа σ1 | Поровое давление, Мпа u
[7 empty] | Коэфф. Точки | [5 empty] | 0.05 | 0.08025293 | [5 empty] | 1 | [6 empty] | σ3,кПа | σ1,кПа | u, кПа |  |  |  | 4
[13 empty] | 0.15 | 0.2173418 | [27 empty] | δ3, Мпа | δ1-δ3, МПа | δ1, МПа | δ1, КПа
|  |  | Модуль деформации, МПа: | [9 empty] | 0.25 | 0.3544307 | [21 empty] | С, МПа:
|  |  | Е0= | [32 empty] | φ, град:
|  |  | E50 = | [32 empty] | E, Мпа
|  |  | Коэф. Поперечной деформации, ϑ = | [9 empty] | Эффективные значения угла внутреннего трения и удельного сцепления ϕ', С' | [13 empty] | x | 0
[13 empty] | ϕ', град. = | 9 | [12 empty] | y |  |  |  | С, кПа | φ,°
[13 empty] | С', МПа = | 0.005
| Исполнитель: | [6 empty] | Морозов Д.С. |  |  |  |  | Исполнитель: |  |  |  |  | Морозов Д.С.
| Начальник исп. лаборатории: | [6 empty] | Семиколенова Л.Г. |  |  |  |  | Начальник исп. лаборатории: |  |  |  |  | Семиколенова Л.Г.
Лист 1 , всего листов 2 | [11 empty] | Лист 2 , всего листов 2
Частичное воспроизведение протокола испытаний без письменного разрешения ООО «ИнжГео» ЗАПРЕЩАЕТСЯ | [11 empty] | Частичное воспроизведение протокола испытаний без письменного разрешения ООО «ИнжГео» ЗАПРЕЩАЕТСЯ
[5 empty] | второй график |  | первый график | [9 empty] | К Пуассона
dev50 | epsE50 | ind | devE0 | epsE0 | dev | eps | sigma |  | dev1 | eps1 | dev2 | eps2 | dev3 | eps3 |  | Глины
0.01512647 | 0.01399548 |  |  |  | 0 | 0 |  |  | 0 | 0 | 0 | 0 | 0 | 0 |  | < 0 | 0,20-0,30
ind |  |  |  |  | 0.001646414 | 0.0007923117 |  |  | 0.004861792 | 0.0007778956 | 0.007 | 0.0008180994 | 0.001646414 | 0.0007923117 |  | 0-0,25 | 0,30-0,38
2 |  |  |  |  | 0.002946738 | 0.001584623 |  |  | 0.007 | 0.001188371 | 0.01107766 | 0.001559763 | 0.002946738 | 0.001584623 |  | 0,25< | 0,38-0,45
E0 |  |  |  |  | 0.004632619 | 0.002376935 |  |  | 0.0115573 | 0.002333687 | 0.01660368 | 0.002339645 | 0.004632619 | 0.002376935 |  | Суглинки | 0,35-0,37
epsE0 | devE0 |  |  |  | 0.005935706 | 0.003169247 |  |  | 0.01502011 | 0.003111582 | 0.02121045 | 0.003119526 | 0.005935706 | 0.003169247 |  | Пески и супеси | 0,30-0,35
0.003885972 | 0.007 |  |  |  | 0.007 | 0.003885972 |  |  | 0.01770726 | 0.003889478 | 0.02538661 | 0.003899408 | 0.007 | 0.003885972
[5 empty] | 0.007879842 | 0.00475387 |  |  | 0.02070968 | 0.004667373 | 0.02962079 | 0.00467929 | 0.007879842 | 0.00475387
График E50 |  | График E |  |  | 0.008504005 | 0.005546182 |  |  | 0.0229183 | 0.005445269 | 0.03340163 | 0.005459171 | 0.008504005 | 0.005546182
eps | q | sigma |  |  | 0.009567695 | 0.006338494 |  |  | 0.02532406 | 0.006223164 | 0.03721777 | 0.006239053 | 0.009567695 | 0.006338494
Горизонтальная линия E50 |  | Касательная |  |  | 0.009977372 | 0.007130806 |  |  | 0.02751789 | 0.00700106 | 0.04135785 | 0.007018934 | 0.009977372 | 0.007130806
0 |  | a | b |  | 0.0106395 | 0.007923117 |  |  | 0.02989073 | 0.007778956 | 0.04421051 | 0.007798816 | 0.0106395 | 0.007923117
|  |  | 0 |  | 0.01156054 | 0.008715429 |  |  | 0.0318335 | 0.008556851 | 0.04646438 | 0.008578697 | 0.01156054 | 0.008715429
Вертикальная линия E50 |  | p1 и p2 |  |  | 0.01204695 | 0.009507741 |  |  | 0.0336709 | 0.009527027 | 0.0494081 | 0.009358579 | 0.01204695 | 0.009507741
| 0 | 0 |  |  | 0.01270519 | 0.01030005 |  |  | 0.03415998 | 0.01011264 | 0.05221534 | 0.01017079 | 0.01270519 | 0.01030005
[5 empty] | 0.01304173 | 0.01109236 |  |  | 0.0357604 | 0.01089054 | 0.05406536 | 0.01091834 | 0.01304173 | 0.01109236
Касательная линия E50 |  |  |  |  | 0.01366303 | 0.01188468 |  |  | 0.03684488 | 0.01166843 | 0.05597949 | 0.01169822 | 0.01366303 | 0.01188468
0 | 0 | Горизонтальная 1 |  |  | 0.01427555 | 0.01267699 |  |  | 0.0380127 | 0.01244633 | 0.05787163 | 0.01247811 | 0.01427555 | 0.01267699
[5 empty] | 0.01448575 | 0.0134693 |  |  | 0.03946313 | 0.01322422 | 0.05974043 | 0.01325799 | 0.01448575 | 0.0134693
Горизонтальная линия qкр |  |  |  |  | 0.01512647 | 0.01399548 |  |  | 0.04069547 | 0.01400212 | 0.06128455 | 0.01403787 | 0.01512647 | 0.01399548
Горизонтальная линия q |  | Горизонтальная 2 |  |  | 0.01552363 | 0.01505392 |  |  | 0.042109 | 0.01478002 | 0.06400265 | 0.01481775 | 0.01552363 | 0.01505392
0 |  | 0 |  |  | 0.01605568 | 0.01584623 |  |  | 0.043303 | 0.01555791 | 0.0650934 | 0.01559763 | 0.01605568 | 0.01584623
[5 empty] | 0.016595 | 0.01663855 |  |  | 0.04427675 | 0.01633581 | 0.06765544 | 0.01637751 | 0.016595 | 0.01663855
Вертикальная линия q |  |  |  |  | 0.01734028 | 0.01743086 |  |  | 0.04562955 | 0.0171137 | 0.06858745 | 0.01715739 | 0.01734028 | 0.01743086
| 0 |  |  |  | 0.01789023 | 0.01822317 |  |  | 0.04636067 | 0.0178916 | 0.07058807 | 0.01793728 | 0.01789023 | 0.01822317
[5 empty] | 0.01824354 | 0.01901548 |  |  | 0.04766939 | 0.01866949 | 0.07215597 | 0.01871716 | 0.01824354 | 0.01901548
[5 empty] | 0.0189989 | 0.01980779 |  |  | 0.04865501 | 0.01944739 | 0.0743898 | 0.01949704 | 0.0189989 | 0.01980779
[5 empty] | 0.01935501 | 0.02060011 |  |  | 0.05001681 | 0.02022528 | 0.07608823 | 0.02027692 | 0.01935501 | 0.02060011
[5 empty] | 0.02011058 | 0.02139242 |  |  | 0.05095406 | 0.02100318 | 0.07794992 | 0.0210568 | 0.02011058 | 0.02139242
[5 empty] | 0.02056429 | 0.02218473 |  |  | 0.05176606 | 0.02178108 | 0.07947351 | 0.02183668 | 0.02056429 | 0.02218473
[5 empty] | 0.02121484 | 0.02297704 |  |  | 0.05255208 | 0.02255897 | 0.08065768 | 0.02261657 | 0.02121484 | 0.02297704
[5 empty] | 0.02156094 | 0.02376935 |  |  | 0.05391142 | 0.02333687 | 0.08280108 | 0.02339645 | 0.02156094 | 0.02376935
[5 empty] | 0.02220127 | 0.02456166 |  |  | 0.05454335 | 0.02411476 | 0.08430237 | 0.02417633 | 0.02220127 | 0.02456166
[5 empty] | 0.02263454 | 0.02535398 |  |  | 0.05574717 | 0.02489266 | 0.08496021 | 0.02495621 | 0.02263454 | 0.02535398
[5 empty] | 0.02335943 | 0.02614629 |  |  | 0.05682214 | 0.02567055 | 0.08647326 | 0.02573609 | 0.02335943 | 0.02614629
[5 empty] | 0.02387465 | 0.0269386 |  |  | 0.05736757 | 0.02644845 | 0.08854017 | 0.02651597 | 0.02387465 | 0.0269386
[5 empty] | 0.0242789 | 0.02773091 |  |  | 0.05808272 | 0.02722634 | 0.08955961 | 0.02729586 | 0.0242789 | 0.02773091
[5 empty] | 0.02487087 | 0.02852322 |  |  | 0.05886689 | 0.02800424 | 0.09063024 | 0.02807574 | 0.02487087 | 0.02852322
[5 empty] | 0.02524926 | 0.02931553 |  |  | 0.05951936 | 0.02878214 | 0.09235071 | 0.02885562 | 0.02524926 | 0.02931553
[5 empty] | 0.02571276 | 0.03010785 |  |  | 0.06023942 | 0.02956003 | 0.09301968 | 0.0296355 | 0.02571276 | 0.03010785
[5 empty] | 0.02606007 | 0.03090016 |  |  | 0.06112634 | 0.03033793 | 0.09413581 | 0.03041538 | 0.02606007 | 0.03090016
[5 empty] | 0.0264899 | 0.03169247 |  |  | 0.06177942 | 0.03111582 | 0.09499777 | 0.03119526 | 0.0264899 | 0.03169247
[5 empty] | 0.02720092 | 0.03248478 |  |  | 0.06269793 | 0.03189372 | 0.0966042 | 0.03197514 | 0.02720092 | 0.03248478
[5 empty] | 0.02749185 | 0.03327709 |  |  | 0.06328116 | 0.03267161 | 0.09725378 | 0.03275503 | 0.02749185 | 0.03327709
[5 empty] | 0.02786138 | 0.03406941 |  |  | 0.06342839 | 0.03344951 | 0.09794515 | 0.03353491 | 0.02786138 | 0.03406941
[5 empty] | 0.02830821 | 0.03486172 |  |  | 0.06403891 | 0.0342274 | 0.09877698 | 0.03431479 | 0.02830821 | 0.03486172
[5 empty] | 0.02853103 | 0.03565403 |  |  | 0.064512 | 0.0350053 | 0.1003479 | 0.03509467 | 0.02853103 | 0.03565403
[5 empty] | 0.02892853 | 0.03644634 |  |  | 0.06514695 | 0.0357832 | 0.1004566 | 0.03587455 | 0.02892853 | 0.03644634
[5 empty] | 0.02919943 | 0.03723865 |  |  | 0.06534304 | 0.03656109 | 0.1007018 | 0.03665443 | 0.02919943 | 0.03723865
[5 empty] | 0.0294424 | 0.03803096 |  |  | 0.06569955 | 0.03733899 | 0.101982 | 0.03743432 | 0.0294424 | 0.03803096
[5 empty] | 0.02935616 | 0.03882328 |  |  | 0.06611577 | 0.03811688 | 0.101796 | 0.0382142 | 0.02935616 | 0.03882328
[5 empty] | 0.0297394 | 0.03961559 |  |  | 0.06629098 | 0.03889478 | 0.1032424 | 0.03899408 | 0.0297394 | 0.03961559
[5 empty] | 0.02989081 | 0.0404079 |  |  | 0.06652446 | 0.03967267 | 0.1029199 | 0.03977396 | 0.02989081 | 0.0404079
[5 empty] | 0.03000909 | 0.04120021 |  |  | 0.06661551 | 0.04045057 | 0.1035271 | 0.04055384 | 0.03000909 | 0.04120021
[5 empty] | 0.02989293 | 0.04199252 |  |  | 0.0667634 | 0.04122846 | 0.1031627 | 0.04133372 | 0.02989293 | 0.04199252
[5 empty] | 0.03025293 | 0.04278483 |  |  | 0.06726741 | 0.04200636 | 0.1036254 | 0.04211361 | 0.03025293 | 0.04278483
[5 empty] | 0.02995287 | 0.04357715 |  |  | 0.0673418 | 0.04278426 | 0.1044307 | 0.04289349 | 0.02995287 | 0.04357715
[5 empty] | 0.03025094 | 0.04436946 |  |  | 0.06674145 | 0.04356215 | 0.1043294 | 0.04367337 | 0.03025094 | 0.04436946
[5 empty] | 0.0302463 | 0.04516177 |  |  | 0.06692825 | 0.04434005 | 0.1044109 | 0.04445325 | 0.0302463 | 0.04516177
[5 empty] | 0.03023897 | 0.04595408 |  |  | 0.06679635 | 0.04511794 | 0.1042706 | 0.04523313 | 0.03023897 | 0.04595408
[5 empty] | 0.03022898 | 0.04674639 |  |  | 0.06674631 | 0.04589584 | 0.104309 | 0.04601301 | 0.03022898 | 0.04674639
[5 empty] | 0.03021637 | 0.0475387 |  |  | 0.06717864 | 0.04667373 | 0.1042267 | 0.0467929 | 0.03021637 | 0.0475387
[5 empty] | 0.03000117 | 0.04833102 |  |  | 0.06669389 | 0.04745163 | 0.1034241 | 0.04757278 | 0.03000117 | 0.04833102
[5 empty] | 0.02988339 | 0.04912333 |  |  | 0.0665926 | 0.04822952 | 0.1037019 | 0.04835266 | 0.02988339 | 0.04912333
[5 empty] | 0.02986308 | 0.04991564 |  |  | 0.06667529 | 0.04900742 | 0.1034606 | 0.04913254 | 0.02986308 | 0.04991564
[5 empty] | 0.03004025 | 0.05070795 |  |  | 0.06634252 | 0.04978532 | 0.1027007 | 0.04991242 | 0.03004025 | 0.05070795
[5 empty] | 0.02991495 | 0.05150026 |  |  | 0.0662948 | 0.05056321 | 0.1034226 | 0.0506923 | 0.02991495 | 0.05150026
[5 empty] | 0.0299872 | 0.05229258 |  |  | 0.06593269 | 0.05134111 | 0.1026271 | 0.05147218 | 0.0299872 | 0.05229258
[5 empty] | 0.02975702 | 0.05308489 |  |  | 0.06585671 | 0.052119 | 0.1023145 | 0.05225207 | 0.02975702 | 0.05308489
[5 empty] | 0.02992445 | 0.0538772 |  |  | 0.06586741 | 0.0528969 | 0.1019854 | 0.05303195 | 0.02992445 | 0.0538772
[5 empty] | 0.02968951 | 0.05466951 |  |  | 0.06586532 | 0.05367479 | 0.1026403 | 0.05381183 | 0.02968951 | 0.05466951
[5 empty] | 0.02965224 | 0.05546182 |  |  | 0.06525097 | 0.05445269 | 0.1018798 | 0.05459171 | 0.02965224 | 0.05546182
[5 empty] | 0.02961266 | 0.05625413 |  |  | 0.0653249 | 0.05523058 | 0.1012045 | 0.05537159 | 0.02961266 | 0.05625413
[5 empty] | 0.0295708 | 0.05704645 |  |  | 0.06458765 | 0.05600848 | 0.1017147 | 0.05615147 | 0.0295708 | 0.05704645
[5 empty] | 0.0298267 | 0.05783876 |  |  | 0.06433976 | 0.05678638 | 0.1005111 | 0.05693136 | 0.0298267 | 0.05783876
[5 empty] | 0.02948037 | 0.05863107 |  |  | 0.06438176 | 0.05756427 | 0.1002942 | 0.05771124 | 0.02948037 | 0.05863107
[5 empty] | 0.02953186 | 0.05942338 |  |  | 0.06381419 | 0.05834217 | 0.1003646 | 0.05849112 | 0.02953186 | 0.05942338
[5 empty] | 0.02948118 | 0.06021569 |  |  | 0.06383758 | 0.05912006 | 0.1001226 | 0.059271 | 0.02948118 | 0.06021569
[5 empty] | 0.02932837 | 0.061008 |  |  | 0.06325247 | 0.05989796 | 0.09946899 | 0.06005088 | 0.02932837 | 0.061008
[5 empty] | 0.02947346 | 0.06180032 |  |  | 0.06345939 | 0.06067585 | 0.09920416 | 0.06083076 | 0.02947346 | 0.06180032
[5 empty] | 0.02951647 | 0.06259263 |  |  | 0.06325889 | 0.06145375 | 0.09932867 | 0.06161065 | 0.02951647 | 0.06259263
[5 empty] | 0.02915744 | 0.06338494 |  |  | 0.06235151 | 0.06223164 | 0.09814306 | 0.06239053 | 0.02915744 | 0.06338494
[5 empty] | 0.02919639 | 0.06417725 |  |  | 0.06213776 | 0.06300954 | 0.09844784 | 0.06317041 | 0.02919639 | 0.06417725
[5 empty] | 0.02903336 | 0.06496956 |  |  | 0.0623182 | 0.06378744 | 0.09744356 | 0.06395029 | 0.02903336 | 0.06496956
[5 empty] | 0.02896837 | 0.06576187 |  |  | 0.06159336 | 0.06456533 | 0.09733074 | 0.06473017 | 0.02896837 | 0.06576187
[5 empty] | 0.02900144 | 0.06655419 |  |  | 0.06136377 | 0.06534323 | 0.09730992 | 0.06551005 | 0.02900144 | 0.06655419
[5 empty] | 0.02893262 | 0.0673465 |  |  | 0.06092997 | 0.06612112 | 0.09688161 | 0.06628993 | 0.02893262 | 0.0673465
[5 empty] | 0.02886192 | 0.06813881 |  |  | 0.06049251 | 0.06689902 | 0.09604636 | 0.06706982 | 0.02886192 | 0.06813881
[5 empty] | 0.02888939 | 0.06893112 |  |  | 0.0605519 | 0.06767691 | 0.0960047 | 0.0678497 | 0.02888939 | 0.06893112
[5 empty] | 0.02881504 | 0.06972343 |  |  | 0.0598087 | 0.06845481 | 0.09475715 | 0.06862958 | 0.02881504 | 0.06972343
[5 empty] | 0.0288389 | 0.07051575 |  |  | 0.05976344 | 0.0692327 | 0.09430424 | 0.06940946 | 0.0288389 | 0.07051575
[5 empty] | 0.02876101 | 0.07130806 |  |  | 0.05941665 | 0.0700106 | 0.09444651 | 0.07018934 | 0.02876101 | 0.07130806
[5 empty] | 0.0283814 | 0.07210037 |  |  | 0.05926886 | 0.0707885 | 0.09428448 | 0.07096922 | 0.0283814 | 0.07210037
[5 empty] | 0.02840009 | 0.07289268 |  |  | 0.05852063 | 0.07156639 | 0.09371868 | 0.07174911 | 0.02840009 | 0.07289268
[5 empty] | 0.02851711 | 0.07368499 |  |  | 0.05847248 | 0.07234429 | 0.09334965 | 0.07252899 | 0.02851711 | 0.07368499
[5 empty] | 0.02813249 | 0.0744773 |  |  | 0.05802494 | 0.07312218 | 0.09267792 | 0.07330887 | 0.02813249 | 0.0744773
[5 empty] | 0.02814626 | 0.07526962 |  |  | 0.05727857 | 0.07390008 | 0.09160401 | 0.07408875 | 0.02814626 | 0.07526962
[5 empty] | 0.02805845 | 0.07606193 |  |  | 0.05703388 | 0.07467797 | 0.09182845 | 0.07486863 | 0.02805845 | 0.07606193
[5 empty] | 0.02786908 | 0.07685424 |  |  | 0.05679142 | 0.07545587 | 0.09055179 | 0.07564851 | 0.02786908 | 0.07685424
[5 empty] | 0.0280782 | 0.07764655 |  |  | 0.05635173 | 0.07623376 | 0.09087453 | 0.0764284 | 0.0280782 | 0.07764655
[5 empty] | 0.02778582 | 0.07843886 |  |  | 0.05631534 | 0.07701166 | 0.08959723 | 0.07720828 | 0.02778582 | 0.07843886
[5 empty] | 0.02769198 | 0.07923117 |  |  | 0.05618279 | 0.07778956 | 0.08912035 | 0.07798816 | 0.02769198 | 0.07923117
[5 empty] | 0.0275967 | 0.08002349 |  |  | 0.05525461 | 0.07856745 | 0.08941956 | 0.07876804 | 0.0275967 | 0.08002349
[5 empty] | 0.02759946 | 0.0808158 |  |  | 0.05513134 | 0.07934535 | 0.08827534 | 0.07954792 | 0.02759946 | 0.0808158
[5 empty] | 0.0274777 | 0.08160811 |  |  | 0.05491352 | 0.08012324 | 0.08818975 | 0.0803278 | 0.0274777 | 0.08160811
[5 empty] | 0.02712133 | 0.08240042 |  |  | 0.05430168 | 0.08090114 | 0.08756481 | 0.08110768 | 0.02712133 | 0.08240042
[5 empty] | 0.02723284 | 0.08319273 |  |  | 0.05419579 | 0.08167903 | 0.08680257 | 0.08188757 | 0.02723284 | 0.08319273
[5 empty] | 0.02691471 | 0.08398505 |  |  | 0.05418818 | 0.08245693 | 0.08580507 | 0.08266745 | 0.02691471 | 0.08398505
[5 empty] | 0.02656942 | 0.08477736 |  |  | 0.05377633 | 0.08323482 | 0.08467434 | 0.08344733 | 0.02656942 | 0.08477736
[5 empty] | 0.02649946 | 0.08556967 |  |  | 0.05306031 | 0.08401272 | 0.08411243 | 0.08422721 | 0.02649946 | 0.08556967
[5 empty] | 0.02590731 | 0.08636198 |  |  | 0.05274017 | 0.08479062 | 0.08312137 | 0.08500709 | 0.02590731 | 0.08636198
[5 empty] | 0.02579545 | 0.08715429 |  |  | 0.052516 | 0.08556851 | 0.08250321 | 0.08578697 | 0.02579545 | 0.08715429
[5 empty] | 0.02526637 | 0.0879466 |  |  | 0.05258785 | 0.08634641 | 0.08155999 | 0.08656686 | 0.02526637 | 0.0879466
[5 empty] | 0.02492255 | 0.08873892 |  |  | 0.0522558 | 0.0871243 | 0.08059374 | 0.08734674 | 0.02492255 | 0.08873892
[5 empty] | 0.02456647 | 0.08953123 |  |  | 0.0520199 | 0.0879022 | 0.0807065 | 0.08812662 | 0.02456647 | 0.08953123
[5 empty] | 0.02430062 | 0.09032354 |  |  | 0.05168024 | 0.08868009 | 0.07890031 | 0.0889065 | 0.02430062 | 0.09032354
[5 empty] | 0.02382747 | 0.09111585 |  |  | 0.05083688 | 0.08945799 | 0.07847721 | 0.08968638 | 0.02382747 | 0.09111585
[5 empty] | 0.02354952 | 0.09190816 |  |  | 0.05078987 | 0.09023589 | 0.07773925 | 0.09046626 | 0.02354952 | 0.09190816
[5 empty] | 0.02336924 | 0.09270047 |  |  | 0.05013931 | 0.09101378 | 0.07688845 | 0.09124615 | 0.02336924 | 0.09270047
[5 empty] | 0.02298911 | 0.09349279 |  |  | 0.05008524 | 0.09179168 | 0.07602687 | 0.09202603 | 0.02298911 | 0.09349279
[5 empty] | 0.02251163 | 0.0942851 |  |  | 0.04942773 | 0.09256957 | 0.07465653 | 0.09280591 | 0.02251163 | 0.0942851
[5 empty] | 0.02223927 | 0.09507741 |  |  | 0.04896686 | 0.09334747 | 0.07327948 | 0.09358579 | 0.02223927 | 0.09507741
[5 empty] | 0.02177452 | 0.09586972 |  |  | 0.0492027 | 0.09412536 | 0.07279777 | 0.09436567 | 0.02177452 | 0.09586972
[5 empty] | 0.02141986 | 0.09666203 |  |  | 0.0485353 | 0.09490326 | 0.07121341 | 0.09514555 | 0.02141986 | 0.09666203
[5 empty] | 0.02087777 | 0.09745434 |  |  | 0.04816474 | 0.09568115 | 0.07112847 | 0.09592543 | 0.02087777 | 0.09745434
[5 empty] | 0.02055074 | 0.09824666 |  |  | 0.04749108 | 0.09645905 | 0.06924497 | 0.09670532 | 0.02055074 | 0.09824666
[5 empty] | 0.02024124 | 0.09903897 |  |  | 0.0472144 | 0.09723695 | 0.06846496 | 0.0974852 | 0.02024124 | 0.09903897
[5 empty] | 0.02025177 | 0.09983128 |  |  | 0.04703475 | 0.09801484 | 0.06759047 | 0.09826508 | 0.02025177 | 0.09983128
[5 empty] | 0.0198848 | 0.1006236 |  |  | 0.04665221 | 0.09879274 | 0.06682354 | 0.09904496 | 0.0198848 | 0.1006236
[5 empty] | 0.01964282 | 0.1014159 |  |  | 0.04596685 | 0.09957063 | 0.06626622 | 0.09982484 | 0.01964282 | 0.1014159
[5 empty] | 0.01942831 | 0.1022082 |  |  | 0.04587873 | 0.1003485 | 0.06472054 | 0.1006047 | 0.01942831 | 0.1022082
[5 empty] | 0.01934204 | 0.1030005 |  |  | 0.04548792 | 0.1011264 | 0.06418855 | 0.1013846 | 0.01934204 | 0.1030005
[5 empty] | 0.01886832 | 0.1037928 |  |  | 0.04509448 | 0.1019043 | 0.06267227 | 0.1021645 | 0.01886832 | 0.1037928
[5 empty] | 0.01880232 | 0.1045852 |  |  | 0.04449849 | 0.1026822 | 0.06217376 | 0.1029444 | 0.01880232 | 0.1045852
[5 empty] | 0.0186435 | 0.1053775 |  |  | 0.04419995 | 0.1034601 | 0.06129504 | 0.1037243 | 0.0186435 | 0.1053775
[5 empty] | 0.01849128 | 0.1061698 |  |  | 0.04419658 | 0.104238 | 0.06013817 | 0.1045041 | 0.01849128 | 0.1061698
[5 empty] | 0.01854511 | 0.1069621 |  |  | 0.04328737 | 0.1050159 | 0.05920518 | 0.105284 | 0.01854511 | 0.1069621
[5 empty] | 0.01820442 | 0.1077544 |  |  | 0.04307257 | 0.1057938 | 0.0583981 | 0.1060639 | 0.01820442 | 0.1077544
[5 empty] | 0.01806867 | 0.1085467 |  |  | 0.0423524 | 0.1065717 | 0.05841898 | 0.1068438 | 0.01806867 | 0.1085467
[5 empty] | 0.01783728 | 0.109339 |  |  | 0.0422271 | 0.1073496 | 0.05696588 | 0.1076237 | 0.01783728 | 0.109339
[5 empty] | 0.01780969 | 0.1101313 |  |  | 0.04199691 | 0.1081275 | 0.05672275 | 0.1084035 | 0.01780969 | 0.1101313
[5 empty] | 0.01768535 | 0.1109236 |  |  | 0.04106205 | 0.1089054 | 0.05528753 | 0.1091834 | 0.01768535 | 0.1109236
[5 empty] | 0.0177637 | 0.111716 |  |  | 0.04082277 | 0.1096833 | 0.05466004 | 0.1099633 | 0.0177637 | 0.111716
[5 empty] | 0.01764416 | 0.1125083 |  |  | 0.0407793 | 0.1104612 | 0.05394008 | 0.1107432 | 0.01764416 | 0.1125083
[5 empty] | 0.0172262 | 0.1133006 |  |  | 0.03973188 | 0.1112391 | 0.05392749 | 0.1115231 | 0.0172262 | 0.1133006
[5 empty] | 0.01720923 | 0.1140929 |  |  | 0.03938073 | 0.112017 | 0.05272207 | 0.1123029 | 0.01720923 | 0.1140929
[5 empty] | 0.01729271 | 0.1148852 |  |  | 0.0388261 | 0.1127949 | 0.05192364 | 0.1130828 | 0.01729271 | 0.1148852
[5 empty] | 0.01687607 | 0.1156775 |  |  | 0.03846821 | 0.1135728 | 0.05183203 | 0.1138627 | 0.01687607 | 0.1156775
[5 empty] | 0.01675874 | 0.1164698 |  |  | 0.03790731 | 0.1143506 | 0.05104704 | 0.1146426 | 0.01675874 | 0.1164698
[5 empty] | 0.01664018 | 0.1172621 |  |  | 0.03764363 | 0.1151285 | 0.0504685 | 0.1154225 | 0.01664018 | 0.1172621
[5 empty] | 0.01681982 | 0.1180545 |  |  | 0.03717741 | 0.1159064 | 0.04949623 | 0.1162024 | 0.01681982 | 0.1180545
[5 empty] | 0.0164971 | 0.1188468 |  |  | 0.03660887 | 0.1166843 | 0.04883004 | 0.1169822 | 0.0164971 | 0.1188468
[5 empty] | 0.01637146 | 0.1196391 |  |  | 0.03613826 | 0.1174622 | 0.04796975 | 0.1177621 | 0.01637146 | 0.1196391
[5 empty] | 0.01634294 | 0.1204314 |  |  | 0.0355658 | 0.1182401 | 0.04751517 | 0.118542 | 0.01634294 | 0.1204314
[5 empty] | 0.01621417 | 0.1212237 |  |  | 0.03559174 | 0.119018 | 0.04646613 | 0.1193219 | 0.01621417 | 0.1212237
[5 empty] | 0.01588555 | 0.122016 |  |  | 0.03491631 | 0.1197959 | 0.04622244 | 0.1201018 | 0.01588555 | 0.122016
[5 empty] | 0.01595707 | 0.1228083 |  |  | 0.03423974 | 0.1205738 | 0.04528392 | 0.1208816 | 0.01595707 | 0.1228083
[5 empty] | 0.01592875 | 0.1236006 |  |  | 0.03386228 | 0.1213517 | 0.04455009 | 0.1216615 | 0.01592875 | 0.1236006
[5 empty] | 0.01570059 | 0.1243929 |  |  | 0.03338414 | 0.1221296 | 0.04451857 | 0.1224414 | 0.01570059 | 0.1243929
[5 empty] | 0.01537259 | 0.1251853 |  |  | 0.03290558 | 0.1229075 | 0.04398894 | 0.1232213 | 0.01537259 | 0.1251853
[5 empty] | 0.01534474 | 0.1259776 |  |  | 0.03252681 | 0.1236854 | 0.04326126 | 0.1240012 | 0.01534474 | 0.1259776
[5 empty] | 0.01511706 | 0.1267699 |  |  | 0.03234809 | 0.1244633 | 0.04213561 | 0.1247811 | 0.01511706 | 0.1267699
[5 empty] | 0.01528955 | 0.1275622 |  |  | 0.03136964 | 0.1252412 | 0.04121204 | 0.1255609 | 0.01528955 | 0.1275622
[5 empty] | 0.01496222 | 0.1283545 |  |  | 0.03099091 | 0.1260191 | 0.04079062 | 0.1263408 | 0.01496222 | 0.1283545
[5 empty] | 0.01503505 | 0.1291468 |  |  | 0.03091071 | 0.126797 | 0.04007142 | 0.1271207 | 0.01503505 | 0.1291468
[5 empty] | 0.01470806 | 0.1299391 |  |  | 0.03022902 | 0.1275749 | 0.04005451 | 0.1279006 | 0.01470806 | 0.1299391
[5 empty] | 0.01478125 | 0.1307314 |  |  | 0.02974583 | 0.1283528 | 0.03973995 | 0.1286805 | 0.01478125 | 0.1307314
[5 empty] | 0.01465463 | 0.1315237 |  |  | 0.02906113 | 0.1291307 | 0.0382278 | 0.1294603 | 0.01465463 | 0.1315237
[5 empty] | 0.01432819 | 0.1323161 |  |  | 0.02887493 | 0.1299086 | 0.03751814 | 0.1302402 | 0.01432819 | 0.1323161
[5 empty] | 0.01440194 | 0.1331084 |  |  | 0.02828722 | 0.1306865 | 0.03691102 | 0.1310201 | 0.01440194 | 0.1331084
[5 empty] | 0.01397589 | 0.1339007 |  |  | 0.02749799 | 0.1314643 | 0.03720652 | 0.1318 | 0.01397589 | 0.1339007
[5 empty] | 0.01395003 | 0.134693 |  |  | 0.02740725 | 0.1322422 | 0.0366047 | 0.1325799 | 0.01395003 | 0.134693
[5 empty] | 0.01372437 | 0.1354853 |  |  | 0.02661497 | 0.1330201 | 0.03550563 | 0.1333598 | 0.01372437 | 0.1354853
[5 empty] | 0.01359891 | 0.1362776 |  |  | 0.02632117 | 0.133798 | 0.03450937 | 0.1341396 | 0.01359891 | 0.1362776
[5 empty] | 0.01357365 | 0.1370699 |  |  | 0.02572583 | 0.1345759 | 0.03481598 | 0.1349195 | 0.01357365 | 0.1370699
[5 empty] | 0.01334861 | 0.1378622 |  |  | 0.02552895 | 0.1353538 | 0.03412554 | 0.1356994 | 0.01334861 | 0.1378622
[5 empty] | 0.01332377 | 0.1386546 |  |  | 0.02473053 | 0.1361317 | 0.03363811 | 0.1364793 | 0.01332377 | 0.1386546
[5 empty] | 0.01329915 | 0.1394469 |  |  | 0.02433056 | 0.1369096 | 0.03285375 | 0.1372592 | 0.01329915 | 0.1394469
[5 empty] | 0.01317474 | 0.1402392 |  |  | 0.02382904 | 0.1376875 | 0.03217254 | 0.138039 | 0.01317474 | 0.1402392
[5 empty] | 0.01315056 | 0.1410315 |  |  | 0.02342596 | 0.1384654 | 0.03149454 | 0.1388189 | 0.01315056 | 0.1410315
[5 empty] | 0.0128266 | 0.1418238 |  |  | 0.02302132 | 0.1392433 | 0.0308198 | 0.1395988 | 0.0128266 | 0.1418238
[5 empty] | 0.01270286 | 0.1426161 |  |  | 0.02191511 | 0.1400212 | 0.03064841 | 0.1403787 | 0.01270286 | 0.1426161
[5 empty] | 0.01247936 | 0.1434084 |  |  | 0.02180733 | 0.1407991 | 0.02988042 | 0.1411586 | 0.01247936 | 0.1434084
[5 empty] | 0.01265609 | 0.1442007 |  |  | 0.02089798 | 0.141577 | 0.02951591 | 0.1419384 | 0.01265609 | 0.1442007
[5 empty] | 0.01233305 | 0.144993 |  |  | 0.02048704 | 0.1423549 | 0.02895493 | 0.1427183 | 0.01233305 | 0.144993
[5 empty] | 0.01231025 | 0.1457854 |  |  | 0.02027452 | 0.1431328 | 0.02829756 | 0.1434982 | 0.01231025 | 0.1457854
[5 empty] | 0.01218769 | 0.1465777 |  |  | 0.01986041 | 0.1439107 | 0.02704385 | 0.1442781 | 0.01218769 | 0.1465777
[5 empty] | 0.01206538 | 0.14737 |  |  | 0.01914471 | 0.1446886 | 0.02649388 | 0.145058 | 0.01206538 | 0.14737
[5 empty] | 0.01204332 | 0.1481623 |  |  | 0.01852741 | 0.1454665 | 0.02624771 | 0.1458379 | 0.01204332 | 0.1481623
[5 empty] | 0.0118215 | 0.1489546 |  |  | 0.0178085 | 0.1462444 | 0.02580541 | 0.1466177 | 0.0118215 | 0.1489546
[5 empty] | 0.01179994 | 0.1497469 |  |  | 0.01778799 | 0.1470223 | 0.02556704 | 0.1473976 | 0.01179994 | 0.1497469
[5 empty] | 0.01157864 | 0.1505392 |  |  | 0.01736586 | 0.1478002 | 0.02483267 | 0.1481775 | 0.01157864 | 0.1505392
[5 empty] | 0.0113576 | 0.1513315 |  |  | 0.01664212 | 0.1485781 | 0.02410236 | 0.1489574 | 0.0113576 | 0.1513315
[5 empty] | 0.01143682 | 0.1521239 |  |  | 0.01591675 | 0.1493559 | 0.02427618 | 0.1497373 | 0.01143682 | 0.1521239
[5 empty] | 0.0110163 | 0.1529162 |  |  | 0.01578976 | 0.1501338 | 0.0234542 | 0.1505171 | 0.0110163 | 0.1529162
[5 empty] | 0.01109606 | 0.1537085 |  |  | 0.01516114 | 0.1509117 | 0.02283649 | 0.151297 | 0.01109606 | 0.1537085
[5 empty] | 0.01077609 | 0.1545008 |  |  | 0.01413088 | 0.1516896 | 0.0224231 | 0.1520769 | 0.01077609 | 0.1545008
[5 empty] | 0.01065639 | 0.1552931 |  |  | 0.01399898 | 0.1524675 | 0.0217141 | 0.1528568 | 0.01065639 | 0.1552931
[5 empty] | 0.01063698 | 0.1560854 |  |  | 0.01306544 | 0.1532454 | 0.02070957 | 0.1536367 | 0.01063698 | 0.1560854
[5 empty] | 0.01041784 | 0.1568777 |  |  | 0.01303025 | 0.1540233 | 0.02020956 | 0.1544166 | 0.01041784 | 0.1568777
[5 empty] | 0.01059899 | 0.15767 |  |  | 0.0119934 | 0.1548012 | 0.02031415 | 0.1551964 | 0.01059899 | 0.15767