## 1
Общество с ограниченной ответственностью "Инженерная геология" (ООО "ИнжГео") | [11 empty] | Общество с ограниченной ответственностью "Инженерная геология" (ООО "ИнжГео")
Юр. адрес: 117279, г. Москва, ул. Миклухо-Маклая, 36 а, этаж 5, пом. XXIII к. 76-84 | [11 empty] | Юр. адрес: 117279, г. Москва, ул. Миклухо-Маклая, 36 а, этаж 5, пом. XXIII к. 76-84 | [8 empty] | нагр |  |  | X0 | Y0 | R |  | нагр |  |  |  | X0 | Y0 | R | нагр |  |  |  | X0 | Y0 | R |  | нагр |  |  |  | X0 | Y0 | R
Телефон/факс +7 (495) 132-30-00, Адрес электронной почты inbox@inj-geo.ru | [11 empty] | Телефон/факс +7 (495) 132-30-00, Адрес электронной почты inbox@inj-geo.ru | [12 empty] | 0 | [7 empty] | 0 | [6 empty] | 0 | [7 empty] | 0
[21 empty] | девиатор | [6 empty] | девиатор | [6 empty] | девиатор | [7 empty] | девиатор
Испытательная лаборатория ООО «ИнжГео» | [11 empty] | Испытательная лаборатория ООО «ИнжГео» | [8 empty] | x0 | Угол | X | Y |  |  |  | x0 |  | Угол | X | Y |  |  | x0 |  | Угол | X | Y |  |  |  | x0 |  | Угол | X | Y
Адрес места осуществления деятельности лаборатории: г. Москва, просп. Вернадского, д. 51, стр. 1 | [11 empty] | Адрес места осуществления деятельности лаборатории: г. Москва, просп. Вернадского, д. 51, стр. 1 | [9 empty] | 0 | [7 empty] | 0 | [6 empty] | 0 | [7 empty] | 0
Телефон +7(910)4557682, E-mail: slg85@mail.ru | [11 empty] | Телефон +7(910)4557682, E-mail: slg85@mail.ru | [9 empty] | 5 | [7 empty] | 5 | [6 empty] | 5 | [7 empty] | 5
[22 empty] | 10 | [7 empty] | 10 | [6 empty] | 10 | [7 empty] | 10
[12 empty] | Протокол испытаний № 13-63/40 от 08-12-2022 | [9 empty] | 15 | [7 empty] | 15 | [6 empty] | 15 | [7 empty] | 15
[22 empty] | 20 | [7 empty] | 20 | [6 empty] | 20 | [7 empty] | 20
[12 empty] | Наименование и адрес заказчика: Переход трубопровода через р. Енисей | [9 empty] | 25 | [7 empty] | 25 | [6 empty] | 25 | [7 empty] | 25
[12 empty] | Наименование объекта: ООО Регионстрой | [9 empty] | 30 | [7 empty] | 30 | [6 empty] | 30 | [7 empty] | 30
Наименование используемого метода/методики: ГОСТ 12248.4-2020 | [11 empty] | Наименование используемого метода/методики: ГОСТ 12248.3-2020 | [9 empty] | 35 | [7 empty] | 35 | [6 empty] | 35 | [7 empty] | 35
Условия проведения испытания: температура окружающей среды (18 - 25)0С, влажность воздуха (40 - 75)% | [11 empty] | Условия проведения испытания: температура окружающей среды (18 - 25)0С, влажность воздуха (40 - 75)% | [9 empty] | 40 | [7 empty] | 40 | [6 empty] | 40 | [7 empty] | 40
[12 empty] | Дата получение объекта подлежащего испытаниям: 11-11-2022 | [9 empty] | 45 | [7 empty] | 45 | [6 empty] | 45 | [7 empty] | 45
[12 empty] | Дата испытания: 25.10.2022-19.11.2040 | [9 empty] | 50 | [7 empty] | 50 | [6 empty] | 50 | [7 empty] | 50
[22 empty] | 55 | [7 empty] | 55 | [6 empty] | 55 | [7 empty] | 55
Испытание грунтов методом трехосного сжатия | [11 empty] | Испытание грунтов методом трехосного сжатия | [9 empty] | 60 | [7 empty] | 60 | [6 empty] | 60 | [7 empty] | 60
[22 empty] | 65 | [7 empty] | 65 | [6 empty] | 65 | [7 empty] | 65
Лабораторный номер: | [6 empty] | We, д.е. = |  |  |  |  | Лабораторный номер: |  | 1075 |  |  |  | We, д.е. = | 0.538958387 |  |  | 70 | [7 empty] | 70 | [6 empty] | 70 | [7 empty] | 70
Номер скважины: | [6 empty] | ρ, г/см3 = |  |  |  |  | Номер скважины: |  | BH-007 |  |  |  | ρ, г/см3 = | 1.51 |  |  | 75 | [7 empty] | 75 | [6 empty] | 75 | [7 empty] | 75
Глубина отбора, м: | [6 empty] | ρs, г/см3 = |  |  |  |  | Глубина отбора, м: |  | 1 |  |  |  | ρs, г/см3 = | 2.72 |  |  | 80 | [7 empty] | 80 | [6 empty] | 80 | [7 empty] | 80
Наименование грунта: | [6 empty] | e, д.е. = |  |  |  |  | Наименование грунта: |  | Суглинок, после оттаивания текучий, легкий песчанистый |  |  |  | e, д.е. = | 1.772163 |  |  | 85 | [7 empty] | 85 | [6 empty] | 85 | [7 empty] | 85
Схема проведения опыта: | [6 empty] | IL, д.е. = |  |  |  |  | Схема проведения опыта: |  | КД |  |  |  | IL, д.е. = | 2.651 |  |  | 90 | [7 empty] | 90 | [6 empty] | 90 | [7 empty] | 90
[22 empty] | 95 | [7 empty] | 95 | [6 empty] | 95 | [7 empty] | 95
[22 empty] | 100 | [7 empty] | 100 | [6 empty] | 100 | [7 empty] | 100
Результаты испытаний | [11 empty] | Результаты испытаний | [9 empty] | 105 | [7 empty] | 105 | [6 empty] | 105 | [7 empty] | 105
[22 empty] | 110 | [7 empty] | 110 | [6 empty] | 110 | [7 empty] | 110
[22 empty] | 115 | [7 empty] | 115 | [6 empty] | 115 | [7 empty] | 115
[22 empty] | 120 | [7 empty] | 120 | [6 empty] | 120 | [7 empty] | 120
[22 empty] | 125 | [7 empty] | 125 | [6 empty] | 125 | [7 empty] | 125
[22 empty] | 130 | [7 empty] | 130 | [6 empty] | 130 | [7 empty] | 130
[22 empty] | 135 | [7 empty] | 135 | [6 empty] | 135 | [7 empty] | 135
[22 empty] | 140 | [7 empty] | 140 | [6 empty] | 140 | [7 empty] | 140
[22 empty] | 145 | [7 empty] | 145 | [6 empty] | 145 | [7 empty] | 145
[22 empty] | 150 | [7 empty] | 150 | [6 empty] | 150 | [7 empty] | 150
[22 empty] | 155 | [7 empty] | 155 | [6 empty] | 155 | [7 empty] | 155
[22 empty] | 160 | [7 empty] | 160 | [6 empty] | 160 | [7 empty] | 160
[22 empty] | 165 | [7 empty] | 165 | [6 empty] | 165 | [7 empty] | 165
[22 empty] | 170 | [7 empty] | 170 | [6 empty] | 170 | [7 empty] | 170
[22 empty] | 175 | [7 empty] | 175 | [6 empty] | 175 | [7 empty] | 175
[22 empty] | 180 | [7 empty] | 180 | [6 empty] | 180 | [7 empty] | 180
[13 empty] | Давление в камере, Мпа σ3 | Вертикальная нагрузка, Мпа σ1 | Поровое давление, Мпа u
[7 empty] | Коэфф. Точки | [5 empty] | 0.05 | 0.09411018 | [5 empty] | 1 | [6 empty] | σ3,кПа | σ1,кПа | u, кПа |  |  |  | 4
[13 empty] | 0.15 | 0.2521584 | [27 empty] | δ3, Мпа | δ1-δ3, МПа | δ1, МПа | δ1, КПа
|  |  | Модуль деформации, МПа: | [9 empty] | 0.25 | 0.4102066 | [21 empty] | С, МПа:
|  |  | Е0= | [32 empty] | φ, град:
|  |  | E50 = | [32 empty] | E, Мпа
|  |  | Коэф. Поперечной деформации, ϑ = | [9 empty] | Эффективные значения угла внутреннего трения и удельного сцепления ϕ', С' | [13 empty] | x | 0
[13 empty] | ϕ', град. = | 13 | [12 empty] | y |  |  |  | С, кПа | φ,°
[13 empty] | С', МПа = | 0.006
| Исполнитель: | [6 empty] | Морозов Д.С. |  |  |  |  | Исполнитель: |  |  |  |  | Морозов Д.С.
| Начальник исп. лаборатории: | [6 empty] | Семиколенова Л.Г. |  |  |  |  | Начальник исп. лаборатории: |  |  |  |  | Семиколенова Л.Г.
Лист 1 , всего листов 2 | [11 empty] | Лист 2 , всего листов 2
Частичное воспроизведение протокола испытаний без письменного разрешения ООО «ИнжГео» ЗАПРЕЩАЕТСЯ | [11 empty] | Частичное воспроизведение протокола испытаний без письменного разрешения ООО «ИнжГео» ЗАПРЕЩАЕТСЯ
[5 empty] | второй график |  | первый график | [9 empty] | К Пуассона
dev50 | epsE50 | ind | devE0 | epsE0 | dev | eps | sigma |  | dev1 | eps1 | dev2 | eps2 | dev3 | eps3 |  | Глины
0.02205509 | 0.01836546 |  |  |  | 0 | 0 |  |  | 0 | 0 | 0 | 0 | 0 | 0 |  | < 0 | 0,20-0,30
ind |  |  |  |  | 0.001787284 | 0.0008079318 |  |  | 0.006361492 | 0.00078978 | 0.009447 | 0.0007876135 | 0.001787284 | 0.0008079318 |  | 0-0,25 | 0,30-0,38
2 |  |  |  |  | 0.003546747 | 0.001615864 |  |  | 0.01170073 | 0.00157956 | 0.01899905 | 0.001575227 | 0.003546747 | 0.001615864 |  | 0,25< | 0,38-0,45
E0 |  |  |  |  | 0.005082491 | 0.002423795 |  |  | 0.01777132 | 0.00236934 | 0.02828812 | 0.00236284 | 0.005082491 | 0.002423795 |  | Суглинки | 0,35-0,37
epsE0 | devE0 |  |  |  | 0.007 | 0.003497375 |  |  | 0.02292686 | 0.00315912 | 0.03704618 | 0.003150454 | 0.007 | 0.003497375 |  | Пески и супеси | 0,30-0,35
0.003497375 | 0.007 |  |  |  | 0.007766778 | 0.004039659 |  |  | 0.02772095 | 0.0039489 | 0.0456052 | 0.003938067 | 0.007766778 | 0.004039659
[5 empty] | 0.00875427 | 0.004847591 |  |  | 0.03100719 | 0.00473868 | 0.053 | 0.00499625 | 0.00875427 | 0.004847591
График E50 |  | График E |  |  | 0.009480703 | 0.005655523 |  |  | 0.034 | 0.005291978 | 0.05504218 | 0.005513294 | 0.009480703 | 0.005655523
eps | q | sigma |  |  | 0.0106513 | 0.006463455 |  |  | 0.03674745 | 0.00631824 | 0.05859986 | 0.006300908 | 0.0106513 | 0.006463455
Горизонтальная линия E50 |  | Касательная |  |  | 0.01157129 | 0.007271386 |  |  | 0.0391436 | 0.00710802 | 0.06261852 | 0.007088521 | 0.01157129 | 0.007271386
0 |  | a | b |  | 0.01234588 | 0.008079318 |  |  | 0.04040617 | 0.0078978 | 0.06477431 | 0.007876135 | 0.01234588 | 0.008079318
|  |  | 0 |  | 0.01338032 | 0.00888725 |  |  | 0.04278062 | 0.00868758 | 0.06784341 | 0.008663748 | 0.01338032 | 0.00888725
Вертикальная линия E50 |  | p1 и p2 |  |  | 0.0139798 | 0.009695182 |  |  | 0.04351242 | 0.009477359 | 0.06970198 | 0.009451361 | 0.0139798 | 0.009695182
| 0 | 0 |  |  | 0.01494957 | 0.01050311 |  |  | 0.04504703 | 0.01026714 | 0.07192618 | 0.01023897 | 0.01494957 | 0.01050311
[5 empty] | 0.01539484 | 0.01131105 |  |  | 0.04632991 | 0.01105692 | 0.0753922 | 0.01102659 | 0.01539484 | 0.01131105
Касательная линия E50 |  |  |  |  | 0.01612083 | 0.01211898 |  |  | 0.04820652 | 0.0118467 | 0.07677618 | 0.0118142 | 0.01612083 | 0.01211898
0 | 0 | Горизонтальная 1 |  |  | 0.01713278 | 0.01292691 |  |  | 0.04982232 | 0.01263648 | 0.08010331 | 0.01258541 | 0.01713278 | 0.01292691
[5 empty] | 0.01753589 | 0.01373484 |  |  | 0.0510792 | 0.01325049 | 0.08113333 | 0.01338943 | 0.01753589 | 0.01373484
Горизонтальная линия qкр |  |  |  |  | 0.0184354 | 0.01454277 |  |  | 0.05258567 | 0.01421604 | 0.08456944 | 0.01417704 | 0.0184354 | 0.01454277
Горизонтальная линия q |  | Горизонтальная 2 |  |  | 0.01903652 | 0.0153507 |  |  | 0.05359448 | 0.01500582 | 0.08735616 | 0.01496466 | 0.01903652 | 0.0153507
0 |  | 0 |  |  | 0.01974449 | 0.01615864 |  |  | 0.05564269 | 0.0157956 | 0.08908705 | 0.01575227 | 0.01974449 | 0.01615864
[5 empty] | 0.02046452 | 0.01696657 |  |  | 0.05722558 | 0.01658538 | 0.09295565 | 0.01653988 | 0.02046452 | 0.01696657
Вертикальная линия q |  |  |  |  | 0.02120183 | 0.0177745 |  |  | 0.05873844 | 0.01737516 | 0.09545553 | 0.0173275 | 0.02120183 | 0.0177745
| 0 |  |  |  | 0.02205509 | 0.01836546 |  |  | 0.06097656 | 0.01816494 | 0.09848023 | 0.01811511 | 0.02205509 | 0.01836546
[5 empty] | 0.02265615 | 0.01939036 |  |  | 0.06313524 | 0.01895472 | 0.1003233 | 0.01890272 | 0.02265615 | 0.01939036
[5 empty] | 0.02358392 | 0.0201983 |  |  | 0.06390977 | 0.0197445 | 0.1030783 | 0.01969034 | 0.02358392 | 0.0201983
[5 empty] | 0.02444129 | 0.02100623 |  |  | 0.06599544 | 0.02053428 | 0.1054388 | 0.02047795 | 0.02444129 | 0.02100623
[5 empty] | 0.02542415 | 0.02181416 |  |  | 0.06788754 | 0.02132406 | 0.1088984 | 0.02126556 | 0.02542415 | 0.02181416
[5 empty] | 0.0263284 | 0.02262209 |  |  | 0.07028135 | 0.02211384 | 0.1108505 | 0.02205318 | 0.0263284 | 0.02262209
[5 empty] | 0.02744994 | 0.02343002 |  |  | 0.07177218 | 0.02290362 | 0.1138888 | 0.02284079 | 0.02744994 | 0.02343002
[5 empty] | 0.02828467 | 0.02423795 |  |  | 0.07335531 | 0.0236934 | 0.1169068 | 0.0236284 | 0.02828467 | 0.02423795
[5 empty] | 0.02892847 | 0.02504589 |  |  | 0.07482603 | 0.02448318 | 0.120298 | 0.02441602 | 0.02892847 | 0.02504589
[5 empty] | 0.02987726 | 0.02585382 |  |  | 0.07667964 | 0.02527296 | 0.1224561 | 0.02520363 | 0.02987726 | 0.02585382
[5 empty] | 0.03082693 | 0.02666175 |  |  | 0.07811143 | 0.02606274 | 0.1245745 | 0.02599124 | 0.03082693 | 0.02666175
[5 empty] | 0.03207337 | 0.02746968 |  |  | 0.07981668 | 0.02685252 | 0.1271469 | 0.02677886 | 0.03207337 | 0.02746968
[5 empty] | 0.03281248 | 0.02827761 |  |  | 0.08199069 | 0.0276423 | 0.1302667 | 0.02756647 | 0.03281248 | 0.02827761
[5 empty] | 0.03364016 | 0.02908555 |  |  | 0.08382874 | 0.02843208 | 0.1329275 | 0.02835408 | 0.03364016 | 0.02908555
[5 empty] | 0.03465231 | 0.02989348 |  |  | 0.08482614 | 0.02922186 | 0.134223 | 0.0291417 | 0.03465231 | 0.02989348
[5 empty] | 0.03554483 | 0.03070141 |  |  | 0.08687817 | 0.03001164 | 0.1368465 | 0.02992931 | 0.03554483 | 0.03070141
[5 empty] | 0.03661361 | 0.03150934 |  |  | 0.08878012 | 0.03080142 | 0.1398918 | 0.03071692 | 0.03661361 | 0.03150934
[5 empty] | 0.03745454 | 0.03231727 |  |  | 0.09022729 | 0.0315912 | 0.1410523 | 0.03150454 | 0.03745454 | 0.03231727
[5 empty] | 0.03796354 | 0.0331252 |  |  | 0.09111496 | 0.03238098 | 0.1437215 | 0.03229215 | 0.03796354 | 0.0331252
[5 empty] | 0.03873649 | 0.03393314 |  |  | 0.09283842 | 0.03317076 | 0.1448932 | 0.03307977 | 0.03873649 | 0.03393314
[5 empty] | 0.03986929 | 0.03474107 |  |  | 0.09379298 | 0.03396054 | 0.1472607 | 0.03386738 | 0.03986929 | 0.03474107
[5 empty] | 0.04015784 | 0.035549 |  |  | 0.09457391 | 0.03475032 | 0.1487177 | 0.03465499 | 0.04015784 | 0.035549
[5 empty] | 0.04119804 | 0.03635693 |  |  | 0.09557651 | 0.0355401 | 0.1500577 | 0.03544261 | 0.04119804 | 0.03635693
[5 empty] | 0.04138579 | 0.03716486 |  |  | 0.09689607 | 0.03632988 | 0.1521743 | 0.03623022 | 0.04138579 | 0.03716486
[5 empty] | 0.04201698 | 0.0379728 |  |  | 0.09812788 | 0.03711966 | 0.153661 | 0.03701783 | 0.04201698 | 0.0379728
[5 empty] | 0.0424875 | 0.03878073 |  |  | 0.09916723 | 0.03790944 | 0.1551113 | 0.03780545 | 0.0424875 | 0.03878073
[5 empty] | 0.04279327 | 0.03958866 |  |  | 0.09970941 | 0.03869922 | 0.1569189 | 0.03859306 | 0.04279327 | 0.03958866
[5 empty] | 0.04353016 | 0.04039659 |  |  | 0.1004497 | 0.039489 | 0.1570773 | 0.03938067 | 0.04353016 | 0.04039659
[5 empty] | 0.04369409 | 0.04120452 |  |  | 0.1006835 | 0.04027878 | 0.15868 | 0.04016829 | 0.04369409 | 0.04120452
[5 empty] | 0.04368095 | 0.04201245 |  |  | 0.1016059 | 0.04106856 | 0.1593206 | 0.0409559 | 0.04368095 | 0.04201245
[5 empty] | 0.04411018 | 0.04282039 |  |  | 0.1016123 | 0.04185834 | 0.1588926 | 0.04174351 | 0.04411018 | 0.04282039
[5 empty] | 0.04371001 | 0.04362832 |  |  | 0.1021584 | 0.04264812 | 0.1602066 | 0.04253113 | 0.04371001 | 0.04362832
[5 empty] | 0.04380643 | 0.04443625 |  |  | 0.1017584 | 0.0434379 | 0.1587052 | 0.04331874 | 0.04380643 | 0.04443625
[5 empty] | 0.04389822 | 0.04524418 |  |  | 0.1017454 | 0.04422768 | 0.1587726 | 0.04410635 | 0.04389822 | 0.04524418
[5 empty] | 0.04368545 | 0.04605211 |  |  | 0.1017086 | 0.04501746 | 0.1600539 | 0.04489397 | 0.04368545 | 0.04605211
[5 empty] | 0.04376819 | 0.04686005 |  |  | 0.1017488 | 0.04580724 | 0.1592545 | 0.04568158 | 0.04376819 | 0.04686005
[5 empty] | 0.04384651 | 0.04766798 |  |  | 0.101167 | 0.04659702 | 0.1587791 | 0.04646919 | 0.04384651 | 0.04766798
[5 empty] | 0.04402047 | 0.04847591 |  |  | 0.1009639 | 0.0473868 | 0.1586323 | 0.04725681 | 0.04402047 | 0.04847591
[5 empty] | 0.04389013 | 0.04928384 |  |  | 0.1014406 | 0.04817658 | 0.1574188 | 0.04804442 | 0.04389013 | 0.04928384
[5 empty] | 0.04375558 | 0.05009177 |  |  | 0.1010978 | 0.04896636 | 0.1571432 | 0.04883203 | 0.04375558 | 0.05009177
[5 empty] | 0.04361686 | 0.0508997 |  |  | 0.1008366 | 0.04975614 | 0.1575101 | 0.04961965 | 0.04361686 | 0.0508997
[5 empty] | 0.04347406 | 0.05170764 |  |  | 0.1004576 | 0.05054592 | 0.1567242 | 0.05040726 | 0.04347406 | 0.05170764
[5 empty] | 0.04362723 | 0.05251557 |  |  | 0.100562 | 0.0513357 | 0.1554902 | 0.05119487 | 0.04362723 | 0.05251557
[5 empty] | 0.04357644 | 0.0533235 |  |  | 0.1000504 | 0.05212548 | 0.1559127 | 0.05198249 | 0.04357644 | 0.0533235
[5 empty] | 0.04362176 | 0.05413143 |  |  | 0.1002239 | 0.05291526 | 0.1548963 | 0.0527701 | 0.04362176 | 0.05413143
[5 empty] | 0.04326326 | 0.05493936 |  |  | 0.09968333 | 0.05370504 | 0.1532457 | 0.05355771 | 0.04326326 | 0.05493936
[5 empty] | 0.04360101 | 0.0557473 |  |  | 0.09952952 | 0.05449482 | 0.1525655 | 0.05434533 | 0.04360101 | 0.0557473
[5 empty] | 0.04353506 | 0.05655523 |  |  | 0.09936339 | 0.0552846 | 0.1526604 | 0.05513294 | 0.04353506 | 0.05655523
[5 empty] | 0.04306549 | 0.05736316 |  |  | 0.09928584 | 0.05607438 | 0.151935 | 0.05592056 | 0.04306549 | 0.05736316
[5 empty] | 0.04319236 | 0.05817109 |  |  | 0.09829773 | 0.05686416 | 0.150394 | 0.05670817 | 0.04319236 | 0.05817109
[5 empty] | 0.04301575 | 0.05897902 |  |  | 0.09799997 | 0.05765394 | 0.1490419 | 0.05749578 | 0.04301575 | 0.05897902
[5 empty] | 0.04283571 | 0.05978695 |  |  | 0.09819344 | 0.05844372 | 0.1481836 | 0.0582834 | 0.04283571 | 0.05978695
[5 empty] | 0.04285232 | 0.06059489 |  |  | 0.09797902 | 0.0592335 | 0.1474235 | 0.05907101 | 0.04285232 | 0.06059489
[5 empty] | 0.04306564 | 0.06140282 |  |  | 0.0976576 | 0.06002328 | 0.1461663 | 0.05985862 | 0.04306564 | 0.06140282
[5 empty] | 0.04267573 | 0.06221075 |  |  | 0.09713007 | 0.06081306 | 0.1466168 | 0.06064624 | 0.04267573 | 0.06221075
[5 empty] | 0.04278267 | 0.06301868 |  |  | 0.09679732 | 0.06160284 | 0.1446794 | 0.06143385 | 0.04278267 | 0.06301868
[5 empty] | 0.04268653 | 0.06382661 |  |  | 0.09676022 | 0.06239262 | 0.145059 | 0.06222146 | 0.04268653 | 0.06382661
[5 empty] | 0.04238736 | 0.06463455 |  |  | 0.09611968 | 0.0631824 | 0.1431601 | 0.06300908 | 0.04238736 | 0.06463455
[5 empty] | 0.04248523 | 0.06544248 |  |  | 0.09557657 | 0.06397218 | 0.1428873 | 0.06379669 | 0.04248523 | 0.06544248
[5 empty] | 0.04228022 | 0.06625041 |  |  | 0.09593178 | 0.06476196 | 0.1417453 | 0.0645843 | 0.04228022 | 0.06625041
[5 empty] | 0.04197239 | 0.06705834 |  |  | 0.0956862 | 0.06555174 | 0.1410388 | 0.06537192 | 0.04197239 | 0.06705834
[5 empty] | 0.0420618 | 0.06786627 |  |  | 0.09444071 | 0.06634152 | 0.1415724 | 0.06615953 | 0.0420618 | 0.06786627
[5 empty] | 0.04174853 | 0.0686742 |  |  | 0.09449621 | 0.0671313 | 0.139733 | 0.06694714 | 0.04174853 | 0.0686742
[5 empty] | 0.04203264 | 0.06948214 |  |  | 0.09365358 | 0.06792108 | 0.1400086 | 0.06773476 | 0.04203264 | 0.06948214
[5 empty] | 0.04191419 | 0.07029007 |  |  | 0.0943137 | 0.06871086 | 0.138798 | 0.06852237 | 0.04191419 | 0.07029007
[5 empty] | 0.04149325 | 0.071098 |  |  | 0.09397746 | 0.06950064 | 0.1384003 | 0.06930998 | 0.04149325 | 0.071098
[5 empty] | 0.0416699 | 0.07190593 |  |  | 0.09294575 | 0.07029042 | 0.1378145 | 0.0700976 | 0.0416699 | 0.07190593
[5 empty] | 0.04124419 | 0.07271386 |  |  | 0.09241946 | 0.0710802 | 0.1376395 | 0.07088521 | 0.04124419 | 0.07271386
[5 empty] | 0.04121619 | 0.0735218 |  |  | 0.09279947 | 0.07186998 | 0.1372743 | 0.07167282 | 0.04121619 | 0.0735218
[5 empty] | 0.04128598 | 0.07432973 |  |  | 0.09178629 | 0.07265976 | 0.136818 | 0.07246044 | 0.04128598 | 0.07432973
[5 empty] | 0.04075361 | 0.07513766 |  |  | 0.09216978 | 0.07344954 | 0.1359695 | 0.07324805 | 0.04075361 | 0.07513766
[5 empty] | 0.04071916 | 0.07594559 |  |  | 0.09194525 | 0.07423932 | 0.1343278 | 0.07403566 | 0.04071916 | 0.07594559
[5 empty] | 0.04048268 | 0.07675352 |  |  | 0.09101299 | 0.0750291 | 0.133792 | 0.07482328 | 0.04048268 | 0.07675352
[5 empty] | 0.04064426 | 0.07756145 |  |  | 0.09087329 | 0.07581888 | 0.1333609 | 0.07561089 | 0.04064426 | 0.07756145
[5 empty] | 0.04050395 | 0.07836939 |  |  | 0.09022646 | 0.07660866 | 0.1335336 | 0.07639851 | 0.04050395 | 0.07836939
[5 empty] | 0.04016182 | 0.07917732 |  |  | 0.09027276 | 0.07739844 | 0.1321091 | 0.07718612 | 0.04016182 | 0.07917732
[5 empty] | 0.04011794 | 0.07998525 |  |  | 0.09001251 | 0.07818822 | 0.1317864 | 0.07797373 | 0.04011794 | 0.07998525
[5 empty] | 0.04007237 | 0.08079318 |  |  | 0.089646 | 0.078978 | 0.1311645 | 0.07876135 | 0.04007237 | 0.08079318
[5 empty] | 0.03992482 | 0.08160111 |  |  | 0.0893735 | 0.07976778 | 0.1316423 | 0.07954896 | 0.03992482 | 0.08160111
[5 empty] | 0.03955007 | 0.08240905 |  |  | 0.08869533 | 0.08055756 | 0.1311189 | 0.08033657 | 0.03955007 | 0.08240905
[5 empty] | 0.03963533 | 0.08321698 |  |  | 0.08831176 | 0.08134734 | 0.1297932 | 0.08112419 | 0.03963533 | 0.08321698
[5 empty] | 0.03918427 | 0.08402491 |  |  | 0.0883231 | 0.08213712 | 0.1302642 | 0.0819118 | 0.03918427 | 0.08402491
[5 empty] | 0.03880055 | 0.08483284 |  |  | 0.08762963 | 0.0829269 | 0.128831 | 0.08269941 | 0.03880055 | 0.08483284
[5 empty] | 0.03858784 | 0.08564077 |  |  | 0.08733164 | 0.08371668 | 0.1279925 | 0.08348703 | 0.03858784 | 0.08564077
[5 empty] | 0.0380498 | 0.0864487 |  |  | 0.08642944 | 0.08450646 | 0.1281478 | 0.08427464 | 0.0380498 | 0.0864487
[5 empty] | 0.0376901 | 0.08725664 |  |  | 0.08622331 | 0.08529624 | 0.1274957 | 0.08506225 | 0.0376901 | 0.08725664
[5 empty] | 0.0376124 | 0.08806457 |  |  | 0.08561353 | 0.08608602 | 0.1264353 | 0.08584987 | 0.0376124 | 0.08806457
[5 empty] | 0.03712037 | 0.0888725 |  |  | 0.08510042 | 0.0868758 | 0.1265657 | 0.08663748 | 0.03712037 | 0.0888725
[5 empty] | 0.03671767 | 0.08968043 |  |  | 0.08518425 | 0.08766558 | 0.1265857 | 0.08742509 | 0.03671767 | 0.08968043
[5 empty] | 0.03650796 | 0.09048836 |  |  | 0.08476532 | 0.08845536 | 0.1252944 | 0.08821271 | 0.03650796 | 0.09048836
[5 empty] | 0.03609492 | 0.0912963 |  |  | 0.08404393 | 0.08924514 | 0.1253907 | 0.08900032 | 0.03609492 | 0.0912963
[5 empty] | 0.03528221 | 0.09210423 |  |  | 0.08332035 | 0.09003492 | 0.1247738 | 0.08978793 | 0.03528221 | 0.09210423
[5 empty] | 0.03517348 | 0.09291216 |  |  | 0.0834949 | 0.0908247 | 0.1235424 | 0.09057555 | 0.03517348 | 0.09291216
[5 empty] | 0.03467242 | 0.09372009 |  |  | 0.08346785 | 0.09161448 | 0.1232957 | 0.09136316 | 0.03467242 | 0.09372009
[5 empty] | 0.03428267 | 0.09452802 |  |  | 0.08273951 | 0.09240426 | 0.1213327 | 0.09215077 | 0.03428267 | 0.09452802
[5 empty] | 0.03400792 | 0.09533595 |  |  | 0.08231015 | 0.09319403 | 0.1206523 | 0.09293839 | 0.03400792 | 0.09533595
[5 empty] | 0.03355181 | 0.09614389 |  |  | 0.08158009 | 0.09398381 | 0.1200535 | 0.093726 | 0.03355181 | 0.09614389
[5 empty] | 0.03341802 | 0.09695182 |  |  | 0.0813496 | 0.09477359 | 0.1201353 | 0.09451361 | 0.03341802 | 0.09695182
[5 empty] | 0.03311022 | 0.09775975 |  |  | 0.08091898 | 0.09556337 | 0.1188967 | 0.09530123 | 0.03311022 | 0.09775975
[5 empty] | 0.03253206 | 0.09856768 |  |  | 0.08038852 | 0.09635315 | 0.1180368 | 0.09608884 | 0.03253206 | 0.09856768
[5 empty] | 0.03238721 | 0.09937561 |  |  | 0.08015852 | 0.09714293 | 0.1169544 | 0.09687645 | 0.03238721 | 0.09937561
[5 empty] | 0.03226737 | 0.1001835 |  |  | 0.07932926 | 0.09793271 | 0.1174486 | 0.09766407 | 0.03226737 | 0.1001835
[5 empty] | 0.03185579 | 0.1009915 |  |  | 0.07910105 | 0.09872249 | 0.1168184 | 0.09845168 | 0.03185579 | 0.1009915
[5 empty] | 0.03155185 | 0.1017994 |  |  | 0.07877416 | 0.09951227 | 0.1145627 | 0.0992393 | 0.03155185 | 0.1017994
[5 empty] | 0.03135509 | 0.1026073 |  |  | 0.0779489 | 0.1003021 | 0.1145806 | 0.1000269 | 0.03135509 | 0.1026073
[5 empty] | 0.03146507 | 0.1034153 |  |  | 0.07772555 | 0.1010918 | 0.1138711 | 0.1008145 | 0.03146507 | 0.1034153
[5 empty] | 0.03118132 | 0.1042232 |  |  | 0.07790441 | 0.1018816 | 0.1116331 | 0.1016021 | 0.03118132 | 0.1042232
[5 empty] | 0.03120339 | 0.1050311 |  |  | 0.07698577 | 0.1026714 | 0.1107656 | 0.1023897 | 0.03120339 | 0.1050311
[5 empty] | 0.03063083 | 0.1058391 |  |  | 0.07666993 | 0.1034612 | 0.1098677 | 0.1031774 | 0.03063083 | 0.1058391
[5 empty] | 0.03086319 | 0.106647 |  |  | 0.07665717 | 0.104251 | 0.1099371 | 0.103965 | 0.03086319 | 0.106647
[5 empty] | 0.0306 | 0.1074549 |  |  | 0.07584778 | 0.1050407 | 0.1089856 | 0.1047526 | 0.0306 | 0.1074549
[5 empty] | 0.03034082 | 0.1082629 |  |  | 0.07564273 | 0.1058305 | 0.1074128 | 0.1055402 | 0.03034082 | 0.1082629
[5 empty] | 0.0300852 | 0.1090708 |  |  | 0.07514288 | 0.1066203 | 0.1043689 | 0.1063278 | 0.0300852 | 0.1090708
[5 empty] | 0.03023267 | 0.1098787 |  |  | 0.07414757 | 0.1074101 | 0.1030042 | 0.1071154 | 0.03023267 | 0.1098787
[5 empty] | 0.02998278 | 0.1106867 |  |  | 0.07375613 | 0.1081999 | 0.09976899 | 0.107903 | 0.02998278 | 0.1106867
[5 empty] | 0.02993508 | 0.1114946 |  |  | 0.07416785 | 0.1089896 | 0.09771356 | 0.1086907 | 0.02993508 | 0.1114946
[5 empty] | 0.02968912 | 0.1123025 |  |  | 0.07328205 | 0.1097794 | 0.09628819 | 0.1094783 | 0.02968912 | 0.1123025
[5 empty] | 0.02954443 | 0.1131105 |  |  | 0.07339804 | 0.1105692 | 0.09254315 | 0.1102659 | 0.02954443 | 0.1131105
[5 empty] | 0.02910058 | 0.1139184 |  |  | 0.07231514 | 0.111359 | 0.09012874 | 0.1110535 | 0.02910058 | 0.1139184
[5 empty] | 0.0293571 | 0.1147263 |  |  | 0.07243265 | 0.1121488 | 0.08809525 | 0.1118411 | 0.0293571 | 0.1147263
[5 empty] | 0.02921353 | 0.1155343 |  |  | 0.07194989 | 0.1129385 | 0.08569294 | 0.1126287 | 0.02921353 | 0.1155343
[5 empty] | 0.02896943 | 0.1163422 |  |  | 0.07136617 | 0.1137283 | 0.08477212 | 0.1134163 | 0.02896943 | 0.1163422
[5 empty] | 0.02882434 | 0.1171501 |  |  | 0.07078079 | 0.1145181 | 0.08288306 | 0.114204 | 0.02882434 | 0.1171501
[5 empty] | 0.0285778 | 0.117958 |  |  | 0.07019309 | 0.1153079 | 0.08097604 | 0.1149916 | 0.0285778 | 0.117958
[5 empty] | 0.02862937 | 0.118766 |  |  | 0.07060235 | 0.1160977 | 0.07920136 | 0.1157792 | 0.02862937 | 0.118766
[5 empty] | 0.02817859 | 0.1195739 |  |  | 0.0700079 | 0.1168874 | 0.0785093 | 0.1165668 | 0.02817859 | 0.1195739
[5 empty] | 0.02812499 | 0.1203818 |  |  | 0.06970905 | 0.1176772 | 0.07852413 | 0.1173544 | 0.02812499 | 0.1203818
[5 empty] | 0.02816814 | 0.1211898 |  |  | 0.0693051 | 0.118467 | 0.07914527 | 0.118142 | 0.02816814 | 0.1211898
[5 empty] | 0.02800757 | 0.1219977 |  |  | 0.06869538 | 0.1192568 | 0.07827341 | 0.1189296 | 0.02800757 | 0.1219977
[5 empty] | 0.02764378 | 0.1228056 |  |  | 0.06867919 | 0.1200466 | 0.07850852 | 0.1197172 | 0.02764378 | 0.1228056
[5 empty] | 0.02767971 | 0.1236136 |  |  | 0.06785585 | 0.1208363 | 0.07685051 | 0.1205049 | 0.02767971 | 0.1236136
[5 empty] | 0.02741561 | 0.1244215 |  |  | 0.06742466 | 0.1216261 | 0.07699935 | 0.1212925 | 0.02741561 | 0.1244215
[5 empty] | 0.02735148 | 0.1252294 |  |  | 0.06708494 | 0.1224159 | 0.07775497 | 0.1220801 | 0.02735148 | 0.1252294
[5 empty] | 0.02698731 | 0.1260374 |  |  | 0.067036 | 0.1232057 | 0.07671732 | 0.1228677 | 0.02698731 | 0.1260374
[5 empty] | 0.02662311 | 0.1268453 |  |  | 0.06627714 | 0.1239955 | 0.07668633 | 0.1236553 | 0.02662311 | 0.1268453
[5 empty] | 0.02665888 | 0.1276532 |  |  | 0.0659077 | 0.1247852 | 0.07566196 | 0.1244429 | 0.02665888 | 0.1276532
[5 empty] | 0.02629462 | 0.1284612 |  |  | 0.06512696 | 0.125575 | 0.07584414 | 0.1252305 | 0.02629462 | 0.1284612
[5 empty] | 0.02643033 | 0.1292691 |  |  | 0.06413426 | 0.1263648 | 0.07633282 | 0.1260182 | 0.02643033 | 0.1292691
[5 empty] | 0.026166 | 0.130077 |  |  | 0.06382959 | 0.1271546 | 0.07492795 | 0.1268058 | 0.026166 | 0.130077
[5 empty] | 0.02590163 | 0.130885 |  |  | 0.06311534 | 0.1279444 | 0.07572946 | 0.1275934 | 0.02590163 | 0.130885
[5 empty] | 0.02563724 | 0.1316929 |  |  | 0.06339183 | 0.1287341 | 0.0761373 | 0.128381 | 0.02563724 | 0.1316929
[5 empty] | 0.0254728 | 0.1325008 |  |  | 0.06275913 | 0.1295239 | 0.07535141 | 0.1291686 | 0.0254728 | 0.1325008
[5 empty] | 0.02540834 | 0.1333088 |  |  | 0.0621173 | 0.1303137 | 0.07457173 | 0.1299562 | 0.02540834 | 0.1333088
[5 empty] | 0.02534384 | 0.1341167 |  |  | 0.06156638 | 0.1311035 | 0.07459822 | 0.1307438 | 0.02534384 | 0.1341167
[5 empty] | 0.0251793 | 0.1349246 |  |  | 0.06130646 | 0.1318933 | 0.0738308 | 0.1315314 | 0.0251793 | 0.1349246
[5 empty] | 0.02491472 | 0.1357325 |  |  | 0.06073758 | 0.132683 | 0.07486944 | 0.1323191 | 0.02491472 | 0.1357325
[5 empty] | 0.02465011 | 0.1365405 |  |  | 0.05995981 | 0.1334728 | 0.07511405 | 0.1331067 | 0.02465011 | 0.1365405
[5 empty] | 0.02468547 | 0.1373484 |  |  | 0.05967321 | 0.1342626 | 0.07436461 | 0.1338943 | 0.02468547 | 0.1373484
[5 empty] | 0.02442079 | 0.1381563 |  |  | 0.05807784 | 0.1350524 | 0.07332103 | 0.1346819 | 0.02442079 | 0.1381563
[5 empty] | 0.02455606 | 0.1389643 |  |  | 0.05787376 | 0.1358422 | 0.07358327 | 0.1354695 | 0.02455606 | 0.1389643
[5 empty] | 0.02419131 | 0.1397722 |  |  | 0.05706103 | 0.1366319 | 0.07395128 | 0.1362571 | 0.02419131 | 0.1397722
[5 empty] | 0.02412651 | 0.1405801 |  |  | 0.05703972 | 0.1374217 | 0.07362499 | 0.1370447 | 0.02412651 | 0.1405801
[5 empty] | 0.02386168 | 0.1413881 |  |  | 0.05630987 | 0.1382115 | 0.07380435 | 0.1378324 | 0.02386168 | 0.1413881
[5 empty] | 0.0235968 | 0.142196 |  |  | 0.05597156 | 0.1390013 | 0.07398929 | 0.13862 | 0.0235968 | 0.142196
[5 empty] | 0.02373189 | 0.1430039 |  |  | 0.05502485 | 0.1397911 | 0.07397978 | 0.1394076 | 0.02373189 | 0.1430039
[5 empty] | 0.02336694 | 0.1438119 |  |  | 0.05426979 | 0.1405808 | 0.07377574 | 0.1401952 | 0.02336694 | 0.1438119
[5 empty] | 0.02310195 | 0.1446198 |  |  | 0.05400644 | 0.1413706 | 0.07387712 | 0.1409828 | 0.02310195 | 0.1446198
[5 empty] | 0.02323692 | 0.1454277 |  |  | 0.05293487 | 0.1421604 | 0.07218386 | 0.1417704 | 0.02323692 | 0.1454277
[5 empty] | 0.02277185 | 0.1462357 |  |  | 0.05245514 | 0.1429502 | 0.07309591 | 0.142558 | 0.02277185 | 0.1462357
[5 empty] | 0.02250673 | 0.1470436 |  |  | 0.05156731 | 0.14374 | 0.07291321 | 0.1433456 | 0.02250673 | 0.1470436
[5 empty] | 0.02264158 | 0.1478515 |  |  | 0.05087144 | 0.1445297 | 0.07323571 | 0.1441333 | 0.02264158 | 0.1478515
[5 empty] | 0.02237639 | 0.1486595 |  |  | 0.05056759 | 0.1453195 | 0.07236334 | 0.1449209 | 0.02237639 | 0.1486595
[5 empty] | 0.02241115 | 0.1494674 |  |  | 0.04935582 | 0.1461093 | 0.07179605 | 0.1457085 | 0.02241115 | 0.1494674
[5 empty] | 0.02224587 | 0.1502753 |  |  | 0.04813619 | 0.1468991 | 0.07223379 | 0.1464961 | 0.02224587 | 0.1502753
[5 empty] | 0.02168055 | 0.1510833 |  |  | 0.04750876 | 0.1476889 | 0.07177649 | 0.1472837 | 0.02168055 | 0.1510833
[5 empty] | 0.02161519 | 0.1518912 |  |  | 0.0470736 | 0.1484786 | 0.07172411 | 0.1480713 | 0.02161519 | 0.1518912
[5 empty] | 0.02134978 | 0.1526991 |  |  | 0.04613076 | 0.1492684 | 0.07167657 | 0.1488589 | 0.02134978 | 0.1526991
[5 empty] | 0.02148433 | 0.153507 |  |  | 0.04618031 | 0.1500582 | 0.07313383 | 0.1496466 | 0.02148433 | 0.153507
[5 empty] | 0.02121883 | 0.154315 |  |  | 0.0454223 | 0.150848 | 0.07159584 | 0.1504342 | 0.02121883 | 0.154315
[5 empty] | 0.0209533 | 0.1551229 |  |  | 0.0442568 | 0.1516378 | 0.07146252 | 0.1512218 | 0.0209533 | 0.1551229
[5 empty] | 0.02088771 | 0.1559308 |  |  | 0.04358386 | 0.1524275 | 0.07253383 | 0.1520094 | 0.02088771 | 0.1559308
[5 empty] | 0.02082208 | 0.1567388 |  |  | 0.04270356 | 0.1532173 | 0.07180971 | 0.152797 | 0.02082208 | 0.1567388
[5 empty] | 0.02065641 | 0.1575467 |  |  | 0.04131594 | 0.1540071 | 0.0714901 | 0.1535846 | 0.02065641 | 0.1575467
[5 empty] | 0.02029069 | 0.1583546 |  |  | 0.04062107 | 0.1547969 | 0.07257495 | 0.1543722 | 0.02029069 | 0.1583546
[5 empty] | 0.02002493 | 0.1591626 |  |  | 0.03971902 | 0.1555867 | 0.0726642 | 0.1551599 | 0.02002493 | 0.1591626
[5 empty] | 0.02005912 | 0.1599705 |  |  | 0.03990983 | 0.1563764 | 0.07185779 | 0.1559475 | 0.02005912 | 0.1599705
[5 empty] | 0.02009326 | 0.1607784 |  |  | 0.03859358 | 0.1571662 | 0.07185567 | 0.1567351 | 0.02009326 | 0.1607784