## 1
Общество с ограниченной ответственностью "Инженерная геология" (ООО "ИнжГео") | [11 empty] | Общество с ограниченной ответственностью "Инженерная геология" (ООО "ИнжГео")
Юр. адрес: 117279, г. Москва, ул. Миклухо-Маклая, 36 а, этаж 5, пом. XXIII к. 76-84 | [11 empty] | Юр. адрес: 117279, г. Москва, ул. Миклухо-Маклая, 36 а, этаж 5, пом. XXIII к. 76-84 | [8 empty] | нагр |  |  | X0 | Y0 | R |  | нагр |  |  |  | X0 | Y0 | R | нагр |  |  |  | X0 | Y0 | R |  | нагр |  |  |  | X0 | Y0 | R
Телефон/факс +7 (495) 132-30-00, Адрес электронной почты inbox@inj-geo.ru | [11 empty] | Телефон/факс +7 (495) 132-30-00, Адрес электронной почты inbox@inj-geo.ru | [12 empty] | 0 | [7 empty] | 0 | [6 empty] | 0 | [7 empty] | 0
[21 empty] | девиатор | [6 empty] | девиатор | [6 empty] | девиатор | [7 empty] | девиатор
Испытательная лаборатория ООО «ИнжГео» | [11 empty] | Испытательная лаборатория ООО «ИнжГео» | [8 empty] | x0 | Угол | X | Y |  |  |  | x0 |  | Угол | X | Y |  |  | x0 |  | Угол | X | Y |  |  |  | x0 |  | Угол | X | Y
Адрес места осуществления деятельности лаборатории: г. Москва, просп. Вернадского, д. 51, стр. 1 | [11 empty] | Адрес места осуществления деятельности лаборатории: г. Москва, просп. Вернадского, д. 51, стр. 1 | [9 empty] | 0 | [7 empty] | 0 | [6 empty] | 0 | [7 empty] | 0
Телефон +7(910)4557682, E-mail: slg85@mail.ru | [11 empty] | Телефон +7(910)4557682, E-mail: slg85@mail.ru | [9 empty] | 5 | [7 empty] | 5 | [6 empty] | 5 | [7 empty] | 5
[22 empty] | 10 | [7 empty] | 10 | [6 empty] | 10 | [7 empty] | 10
[12 empty] | Протокол испытаний № 13-63/42 от 10-12-2022 | [9 empty] | 15 | [7 empty] | 15 | [6 empty] | 15 | [7 empty] | 15
[22 empty] | 20 | [7 empty] | 20 | [6 empty] | 20 | [7 empty] | 20
[12 empty] | Наименование и адрес заказчика: Переход трубопровода через р. Енисей | [9 empty] | 25 | [7 empty] | 25 | [6 empty] | 25 | [7 empty] | 25
[12 empty] | Наименование объекта: ООО Регионстрой | [9 empty] | 30 | [7 empty] | 30 | [6 empty] | 30 | [7 empty] | 30
Наименование используемого метода/методики: ГОСТ 12248.4-2020 | [11 empty] | Наименование используемого метода/методики: ГОСТ 12248.3-2020 | [9 empty] | 35 | [7 empty] | 35 | [6 empty] | 35 | [7 empty] | 35
Условия проведения испытания: температура окружающей среды (18 - 25)0С, влажность воздуха (40 - 75)% | [11 empty] | Условия проведения испытания: температура окружающей среды (18 - 25)0С, влажность воздуха (40 - 75)% | [9 empty] | 40 | [7 empty] | 40 | [6 empty] | 40 | [7 empty] | 40
[12 empty] | Дата получение объекта подлежащего испытаниям: 13-11-2022 | [9 empty] | 45 | [7 empty] | 45 | [6 empty] | 45 | [7 empty] | 45
[12 empty] | Дата испытания: 25.10.2022-19.11.2042 | [9 empty] | 50 | [7 empty] | 50 | [6 empty] | 50 | [7 empty] | 50
[22 empty] | 55 | [7 empty] | 55 | [6 empty] | 55 | [7 empty] | 55
Испытание грунтов методом трехосного сжатия | [11 empty] | Испытание грунтов методом трехосного сжатия | [9 empty] | 60 | [7 empty] | 60 | [6 empty] | 60 | [7 empty] | 60
[22 empty] | 65 | [7 empty] | 65 | [6 empty] | 65 | [7 empty] | 65
Лабораторный номер: | [6 empty] | We, д.е. = |  |  |  |  | Лабораторный номер: |  | 1077 |  |  |  | We, д.е. = | 0.665392049 |  |  | 70 | [7 empty] | 70 | [6 empty] | 70 | [7 empty] | 70
Номер скважины: | [6 empty] | ρ, г/см3 = |  |  |  |  | Номер скважины: |  | BH-008 |  |  |  | ρ, г/см3 = | 1.52 |  |  | 75 | [7 empty] | 75 | [6 empty] | 75 | [7 empty] | 75
Глубина отбора, м: | [6 empty] | ρs, г/см3 = |  |  |  |  | Глубина отбора, м: |  | 0.5 |  |  |  | ρs, г/см3 = | 2.74 |  |  | 80 | [7 empty] | 80 | [6 empty] | 80 | [7 empty] | 80
Наименование грунта: | [6 empty] | e, д.е. = |  |  |  |  | Наименование грунта: |  | Суглинок, после оттаивания текучий, тяжелый песчанистый |  |  |  | e, д.е. = | 2.002088 |  |  | 85 | [7 empty] | 85 | [6 empty] | 85 | [7 empty] | 85
Схема проведения опыта: | [6 empty] | IL, д.е. = |  |  |  |  | Схема проведения опыта: |  | КД |  |  |  | IL, д.е. = | 3.523 |  |  | 90 | [7 empty] | 90 | [6 empty] | 90 | [7 empty] | 90
[22 empty] | 95 | [7 empty] | 95 | [6 empty] | 95 | [7 empty] | 95
[22 empty] | 100 | [7 empty] | 100 | [6 empty] | 100 | [7 empty] | 100
Результаты испытаний | [11 empty] | Результаты испытаний | [9 empty] | 105 | [7 empty] | 105 | [6 empty] | 105 | [7 empty] | 105
[22 empty] | 110 | [7 empty] | 110 | [6 empty] | 110 | [7 empty] | 110
[22 empty] | 115 | [7 empty] | 115 | [6 empty] | 115 | [7 empty] | 115
[22 empty] | 120 | [7 empty] | 120 | [6 empty] | 120 | [7 empty] | 120
[22 empty] | 125 | [7 empty] | 125 | [6 empty] | 125 | [7 empty] | 125
[22 empty] | 130 | [7 empty] | 130 | [6 empty] | 130 | [7 empty] | 130
[22 empty] | 135 | [7 empty] | 135 | [6 empty] | 135 | [7 empty] | 135
[22 empty] | 140 | [7 empty] | 140 | [6 empty] | 140 | [7 empty] | 140
[22 empty] | 145 | [7 empty] | 145 | [6 empty] | 145 | [7 empty] | 145
[22 empty] | 150 | [7 empty] | 150 | [6 empty] | 150 | [7 empty] | 150
[22 empty] | 155 | [7 empty] | 155 | [6 empty] | 155 | [7 empty] | 155
[22 empty] | 160 | [7 empty] | 160 | [6 empty] | 160 | [7 empty] | 160
[22 empty] | 165 | [7 empty] | 165 | [6 empty] | 165 | [7 empty] | 165
[22 empty] | 170 | [7 empty] | 170 | [6 empty] | 170 | [7 empty] | 170
[22 empty] | 175 | [7 empty] | 175 | [6 empty] | 175 | [7 empty] | 175
[22 empty] | 180 | [7 empty] | 180 | [6 empty] | 180 | [7 empty] | 180
[13 empty] | Давление в камере, Мпа σ3 | Вертикальная нагрузка, Мпа σ1 | Поровое давление, Мпа u
[7 empty] | Коэфф. Точки | [5 empty] | 0.05 | 0.07292063 | [5 empty] | 1 | [6 empty] | σ3,кПа | σ1,кПа | u, кПа |  |  |  | 4
[13 empty] | 0.15 | 0.2006772 | [27 empty] | δ3, Мпа | δ1-δ3, МПа | δ1, МПа | δ1, КПа
|  |  | Модуль деформации, МПа: | [9 empty] | 0.25 | 0.3284337 | [21 empty] | С, МПа:
|  |  | Е0= | [32 empty] | φ, град:
|  |  | E50 = | [32 empty] | E, Мпа
|  |  | Коэф. Поперечной деформации, ϑ = | [9 empty] | Эффективные значения угла внутреннего трения и удельного сцепления ϕ', С' | [13 empty] | x | 0
[13 empty] | ϕ', град. = | 7 | [12 empty] | y |  |  |  | С, кПа | φ,°
[13 empty] | С', МПа = | 0.004
| Исполнитель: | [6 empty] | Морозов Д.С. |  |  |  |  | Исполнитель: |  |  |  |  | Морозов Д.С.
| Начальник исп. лаборатории: | [6 empty] | Семиколенова Л.Г. |  |  |  |  | Начальник исп. лаборатории: |  |  |  |  | Семиколенова Л.Г.
Лист 1 , всего листов 2 | [11 empty] | Лист 2 , всего листов 2
Частичное воспроизведение протокола испытаний без письменного разрешения ООО «ИнжГео» ЗАПРЕЩАЕТСЯ | [11 empty] | Частичное воспроизведение протокола испытаний без письменного разрешения ООО «ИнжГео» ЗАПРЕЩАЕТСЯ
[5 empty] | второй график |  | первый график | [9 empty] | К Пуассона
dev50 | epsE50 | ind | devE0 | epsE0 | dev | eps | sigma |  | dev1 | eps1 | dev2 | eps2 | dev3 | eps3 |  | Глины
0.01146031 | 0.007790284 |  |  |  | 0 | 0 |  |  | 0 | 0 | 0 | 0 | 0 | 0 |  | < 0 | 0,20-0,30
ind |  |  |  |  | 0.001667016 | 0.0007727204 |  |  | 0.004927559 | 0.0007664731 | 0.004 | 0.000422963 | 0.001667016 | 0.0007727204 |  | 0-0,25 | 0,30-0,38
2 |  |  |  |  | 0.00340083 | 0.001545441 |  |  | 0.011 | 0.001710512 | 0.0124593 | 0.00153459 | 0.00340083 | 0.001545441 |  | 0,25< | 0,38-0,45
E0 |  |  |  |  | 0.005017867 | 0.002318161 |  |  | 0.01352665 | 0.002299419 | 0.01857585 | 0.002301885 | 0.005017867 | 0.002318161 |  | Суглинки | 0,35-0,37
epsE0 | devE0 |  |  |  | 0.006 | 0.002855 |  |  | 0.01683817 | 0.003065892 | 0.02431982 | 0.00306918 | 0.006 | 0.002855 |  | Пески и супеси | 0,30-0,35
0.002855 | 0.006 |  |  |  | 0.007247874 | 0.003863602 |  |  | 0.0201839 | 0.003832365 | 0.02956415 | 0.003836475 | 0.007247874 | 0.003863602
[5 empty] | 0.008267301 | 0.004636323 |  |  | 0.02277263 | 0.004598839 | 0.03408179 | 0.00460377 | 0.008267301 | 0.004636323
График E50 |  | График E |  |  | 0.009190845 | 0.005409043 |  |  | 0.02533858 | 0.005628825 | 0.03744569 | 0.005371065 | 0.009190845 | 0.005409043
eps | q | sigma |  |  | 0.01020221 | 0.006181763 |  |  | 0.02583449 | 0.006131785 | 0.03921685 | 0.005924027 | 0.01020221 | 0.006181763
Горизонтальная линия E50 |  | Касательная |  |  | 0.01068512 | 0.006954484 |  |  | 0.02657507 | 0.006898258 | 0.04133351 | 0.006905655 | 0.01068512 | 0.006954484
0 |  | a | b |  | 0.01146031 | 0.007790284 |  |  | 0.02759169 | 0.007664731 | 0.04254391 | 0.007672951 | 0.01146031 | 0.007790284
|  |  | 0 |  | 0.01186822 | 0.008499925 |  |  | 0.02878444 | 0.008431204 | 0.04451582 | 0.008440246 | 0.01186822 | 0.008499925
Вертикальная линия E50 |  | p1 и p2 |  |  | 0.01220608 | 0.009272645 |  |  | 0.02985342 | 0.009197677 | 0.04564941 | 0.009207541 | 0.01220608 | 0.009272645
| 0 | 0 |  |  | 0.01253722 | 0.01004537 |  |  | 0.03049873 | 0.00996415 | 0.04724489 | 0.009974836 | 0.01253722 | 0.01004537
[5 empty] | 0.01316151 | 0.01081809 |  |  | 0.03172048 | 0.01073062 | 0.04900243 | 0.01074213 | 0.01316151 | 0.01081809
Касательная линия E50 |  |  |  |  | 0.0135788 | 0.01159081 |  |  | 0.03241876 | 0.0114971 | 0.05002222 | 0.01150943 | 0.0135788 | 0.01159081
0 | 0 | Горизонтальная 1 |  |  | 0.01388895 | 0.01236353 |  |  | 0.03319366 | 0.01226357 | 0.05150445 | 0.01227672 | 0.01388895 | 0.01236353
[5 empty] | 0.01429183 | 0.01313625 |  |  | 0.0340453 | 0.01303004 | 0.0528493 | 0.01304402 | 0.01429183 | 0.01313625
Горизонтальная линия qкр |  |  |  |  | 0.01478728 | 0.01390897 |  |  | 0.03517377 | 0.01379652 | 0.05375696 | 0.01381131 | 0.01478728 | 0.01390897
Горизонтальная линия q |  | Горизонтальная 2 |  |  | 0.01497517 | 0.01468169 |  |  | 0.03597917 | 0.01456299 | 0.05522762 | 0.01457861 | 0.01497517 | 0.01468169
0 |  | 0 |  |  | 0.01555536 | 0.01545441 |  |  | 0.0367616 | 0.01532946 | 0.05666145 | 0.0153459 | 0.01555536 | 0.01545441
[5 empty] | 0.01592771 | 0.01622713 |  |  | 0.03732116 | 0.01609594 | 0.05785866 | 0.0161132 | 0.01592771 | 0.01622713
Вертикальная линия q |  |  |  |  | 0.01619207 | 0.01699985 |  |  | 0.03795795 | 0.01686241 | 0.05901942 | 0.01688049 | 0.01619207 | 0.01699985
| 0 |  |  |  | 0.0166483 | 0.01777257 |  |  | 0.03897207 | 0.01762888 | 0.06044392 | 0.01764779 | 0.0166483 | 0.01777257
[5 empty] | 0.01689626 | 0.01854529 |  |  | 0.03966362 | 0.01839535 | 0.06143234 | 0.01841508 | 0.01689626 | 0.01854529
[5 empty] | 0.01733582 | 0.01931801 |  |  | 0.0402327 | 0.01916183 | 0.06208488 | 0.01918238 | 0.01733582 | 0.01931801
[5 empty] | 0.01766683 | 0.02009073 |  |  | 0.04087941 | 0.0199283 | 0.06340172 | 0.01994967 | 0.01766683 | 0.02009073
[5 empty] | 0.01798914 | 0.02086345 |  |  | 0.04150385 | 0.02069477 | 0.06438304 | 0.02071697 | 0.01798914 | 0.02086345
[5 empty] | 0.01830262 | 0.02163617 |  |  | 0.04230611 | 0.02146125 | 0.06532903 | 0.02148426 | 0.01830262 | 0.02163617
[5 empty] | 0.01850713 | 0.02240889 |  |  | 0.04278631 | 0.02222772 | 0.06613987 | 0.02225156 | 0.01850713 | 0.02240889
[5 empty] | 0.01880252 | 0.02318161 |  |  | 0.04314453 | 0.02299419 | 0.06711576 | 0.02301885 | 0.01880252 | 0.02318161
[5 empty] | 0.01898865 | 0.02395433 |  |  | 0.04408088 | 0.02376067 | 0.06765688 | 0.02378615 | 0.01898865 | 0.02395433
[5 empty] | 0.01946539 | 0.02472705 |  |  | 0.04419546 | 0.02452714 | 0.06836342 | 0.02455344 | 0.01946539 | 0.02472705
[5 empty] | 0.01973258 | 0.02549977 |  |  | 0.04498836 | 0.02529361 | 0.06903555 | 0.02532074 | 0.01973258 | 0.02549977
[5 empty] | 0.0198901 | 0.02627249 |  |  | 0.0455597 | 0.02606009 | 0.07027348 | 0.02608803 | 0.0198901 | 0.02627249
[5 empty] | 0.0201378 | 0.02704522 |  |  | 0.04560956 | 0.02682656 | 0.07097737 | 0.02685533 | 0.0201378 | 0.02704522
[5 empty] | 0.02027553 | 0.02781794 |  |  | 0.04623805 | 0.02759303 | 0.07154743 | 0.02762262 | 0.02027553 | 0.02781794
[5 empty] | 0.02060316 | 0.02859066 |  |  | 0.04684526 | 0.0283595 | 0.07248383 | 0.02838992 | 0.02060316 | 0.02859066
[5 empty] | 0.02072054 | 0.02936338 |  |  | 0.04703131 | 0.02912598 | 0.07298676 | 0.02915721 | 0.02072054 | 0.02936338
[5 empty] | 0.02112753 | 0.0301361 |  |  | 0.04709628 | 0.02989245 | 0.07315641 | 0.02992451 | 0.02112753 | 0.0301361
[5 empty] | 0.021324 | 0.03090882 |  |  | 0.04774027 | 0.03065892 | 0.07349297 | 0.0306918 | 0.021324 | 0.03090882
[5 empty] | 0.0214098 | 0.03168154 |  |  | 0.04796339 | 0.0314254 | 0.07429661 | 0.0314591 | 0.0214098 | 0.03168154
[5 empty] | 0.02168479 | 0.03245426 |  |  | 0.04856574 | 0.03219187 | 0.07466753 | 0.03222639 | 0.02168479 | 0.03245426
[5 empty] | 0.02174882 | 0.03322698 |  |  | 0.04854741 | 0.03295834 | 0.07500592 | 0.03299369 | 0.02174882 | 0.03322698
[5 empty] | 0.02200176 | 0.0339997 |  |  | 0.04870851 | 0.03372482 | 0.07581195 | 0.03376098 | 0.02200176 | 0.0339997
[5 empty] | 0.02204347 | 0.03477242 |  |  | 0.04904914 | 0.03449129 | 0.07598582 | 0.03452828 | 0.02204347 | 0.03477242
[5 empty] | 0.02217381 | 0.03554514 |  |  | 0.04916939 | 0.03525776 | 0.07672771 | 0.03529557 | 0.02217381 | 0.03554514
[5 empty] | 0.02229262 | 0.03631786 |  |  | 0.04946936 | 0.03602424 | 0.0769378 | 0.03606287 | 0.02229262 | 0.03631786
[5 empty] | 0.02239978 | 0.03709058 |  |  | 0.04984916 | 0.03679071 | 0.07681629 | 0.03683016 | 0.02239978 | 0.03709058
[5 empty] | 0.02239514 | 0.0378633 |  |  | 0.04970888 | 0.03755718 | 0.07756336 | 0.03759746 | 0.02239514 | 0.0378633
[5 empty] | 0.02267856 | 0.03863602 |  |  | 0.04984863 | 0.03832365 | 0.07747919 | 0.03836475 | 0.02267856 | 0.03863602
[5 empty] | 0.02274989 | 0.03940874 |  |  | 0.0500685 | 0.03909013 | 0.07796397 | 0.03913205 | 0.02274989 | 0.03940874
[5 empty] | 0.02260901 | 0.04018146 |  |  | 0.0504686 | 0.0398566 | 0.07801789 | 0.03989934 | 0.02260901 | 0.04018146
[5 empty] | 0.02275576 | 0.04095418 |  |  | 0.05014902 | 0.04062307 | 0.07784114 | 0.04066664 | 0.02275576 | 0.04095418
[5 empty] | 0.02289 | 0.0417269 |  |  | 0.05040986 | 0.04138955 | 0.07783389 | 0.04143393 | 0.02289 | 0.0417269
[5 empty] | 0.02292063 | 0.04249962 |  |  | 0.05035123 | 0.04215602 | 0.07819635 | 0.04220123 | 0.02292063 | 0.04249962
[5 empty] | 0.02282041 | 0.04327234 |  |  | 0.05067717 | 0.04292249 | 0.07843371 | 0.04296852 | 0.02282041 | 0.04327234
[5 empty] | 0.02271923 | 0.04404506 |  |  | 0.05057567 | 0.04368897 | 0.07843054 | 0.04373582 | 0.02271923 | 0.04404506
[5 empty] | 0.02281378 | 0.04481779 |  |  | 0.05065604 | 0.04445544 | 0.0776979 | 0.04450311 | 0.02281378 | 0.04481779
[5 empty] | 0.02270429 | 0.04559051 |  |  | 0.05061426 | 0.04522191 | 0.07803093 | 0.04527041 | 0.02270429 | 0.04559051
[5 empty] | 0.02289084 | 0.04636323 |  |  | 0.05025116 | 0.04598839 | 0.0777309 | 0.0460377 | 0.02289084 | 0.04636323
[5 empty] | 0.0228735 | 0.04713595 |  |  | 0.05036753 | 0.04675486 | 0.07739908 | 0.046805 | 0.0228735 | 0.04713595
[5 empty] | 0.02275237 | 0.04790867 |  |  | 0.05036419 | 0.04752133 | 0.07763673 | 0.04757229 | 0.02275237 | 0.04790867
[5 empty] | 0.02272753 | 0.04868139 |  |  | 0.04974196 | 0.04828781 | 0.07764514 | 0.04833959 | 0.02272753 | 0.04868139
[5 empty] | 0.02259906 | 0.04945411 |  |  | 0.05010164 | 0.04905428 | 0.07692556 | 0.04910688 | 0.02259906 | 0.04945411
[5 empty] | 0.02266704 | 0.05022683 |  |  | 0.04974404 | 0.04982075 | 0.07717926 | 0.04987418 | 0.02266704 | 0.05022683
[5 empty] | 0.02263155 | 0.05099955 |  |  | 0.04976997 | 0.05058722 | 0.07690752 | 0.05064147 | 0.02263155 | 0.05099955
[5 empty] | 0.02269268 | 0.05177227 |  |  | 0.04928024 | 0.0513537 | 0.07641159 | 0.05140877 | 0.02269268 | 0.05177227
[5 empty] | 0.02245051 | 0.05254499 |  |  | 0.04897567 | 0.05212017 | 0.07629276 | 0.05217606 | 0.02245051 | 0.05254499
[5 empty] | 0.02260513 | 0.05331771 |  |  | 0.04875707 | 0.05288664 | 0.07595229 | 0.05294336 | 0.02260513 | 0.05331771
[5 empty] | 0.0225566 | 0.05409043 |  |  | 0.04862524 | 0.05365312 | 0.07529144 | 0.05371065 | 0.0225566 | 0.05409043
[5 empty] | 0.02240503 | 0.05486315 |  |  | 0.04828099 | 0.05441959 | 0.07491149 | 0.05447795 | 0.02240503 | 0.05486315
[5 empty] | 0.02225049 | 0.05563587 |  |  | 0.04842514 | 0.05518606 | 0.07421371 | 0.05524524 | 0.02225049 | 0.05563587
[5 empty] | 0.02219306 | 0.05640859 |  |  | 0.0479585 | 0.05595254 | 0.07389936 | 0.05601254 | 0.02219306 | 0.05640859
[5 empty] | 0.02233283 | 0.05718131 |  |  | 0.04778187 | 0.05671901 | 0.07346971 | 0.05677983 | 0.02233283 | 0.05718131
[5 empty] | 0.02226988 | 0.05795403 |  |  | 0.04729608 | 0.05748548 | 0.07342603 | 0.05754713 | 0.02226988 | 0.05795403
[5 empty] | 0.02210428 | 0.05872675 |  |  | 0.04710192 | 0.05825196 | 0.07256959 | 0.05831442 | 0.02210428 | 0.05872675
[5 empty] | 0.02193614 | 0.05949947 |  |  | 0.04690021 | 0.05901843 | 0.07260166 | 0.05908172 | 0.02193614 | 0.05949947
[5 empty] | 0.02206551 | 0.06027219 |  |  | 0.04639175 | 0.0597849 | 0.07162351 | 0.05984901 | 0.02206551 | 0.06027219
[5 empty] | 0.0218925 | 0.06104491 |  |  | 0.04597737 | 0.06055137 | 0.07103641 | 0.06061631 | 0.0218925 | 0.06104491
[5 empty] | 0.02171718 | 0.06181763 |  |  | 0.04575787 | 0.06131785 | 0.07054162 | 0.0613836 | 0.02171718 | 0.06181763
[5 empty] | 0.02163964 | 0.06259036 |  |  | 0.04553406 | 0.06208432 | 0.07054041 | 0.0621509 | 0.02163964 | 0.06259036
[5 empty] | 0.02155995 | 0.06336308 |  |  | 0.04540676 | 0.06285079 | 0.07013405 | 0.06291819 | 0.02155995 | 0.06336308
[5 empty] | 0.02167821 | 0.0641358 |  |  | 0.04477676 | 0.06361727 | 0.06932382 | 0.06368549 | 0.02167821 | 0.0641358
[5 empty] | 0.02149448 | 0.06490852 |  |  | 0.04424489 | 0.06438374 | 0.06851098 | 0.06445278 | 0.02149448 | 0.06490852
[5 empty] | 0.02140887 | 0.06568124 |  |  | 0.04421195 | 0.06515021 | 0.06869679 | 0.06522008 | 0.02140887 | 0.06568124
[5 empty] | 0.02142144 | 0.06645396 |  |  | 0.04407875 | 0.06591669 | 0.06808253 | 0.06598737 | 0.02142144 | 0.06645396
[5 empty] | 0.02133228 | 0.06722668 |  |  | 0.04374611 | 0.06668316 | 0.06716947 | 0.06675467 | 0.02133228 | 0.06722668
[5 empty] | 0.02114147 | 0.0679994 |  |  | 0.04301483 | 0.06744963 | 0.06655887 | 0.06752196 | 0.02114147 | 0.0679994
[5 empty] | 0.0210491 | 0.06877212 |  |  | 0.04258573 | 0.06821611 | 0.06595201 | 0.06828926 | 0.0210491 | 0.06877212
[5 empty] | 0.02085525 | 0.06954484 |  |  | 0.04245962 | 0.06898258 | 0.06555014 | 0.06905655 | 0.02085525 | 0.06954484
[5 empty] | 0.02086001 | 0.07031756 |  |  | 0.0424373 | 0.06974905 | 0.06565455 | 0.06982385 | 0.02086001 | 0.07031756
[5 empty] | 0.02066344 | 0.07109028 |  |  | 0.04181854 | 0.07051553 | 0.0647665 | 0.07059115 | 0.02066344 | 0.07109028
[5 empty] | 0.02066565 | 0.071863 |  |  | 0.04169128 | 0.071282 | 0.06448725 | 0.07135844 | 0.02066565 | 0.071863
[5 empty] | 0.0206667 | 0.07263572 |  |  | 0.04095214 | 0.07204847 | 0.06361808 | 0.07212574 | 0.0206667 | 0.07263572
[5 empty] | 0.02046487 | 0.07340844 |  |  | 0.04110146 | 0.07281494 | 0.06316026 | 0.07289303 | 0.02046487 | 0.07340844
[5 empty] | 0.02023915 | 0.07418116 |  |  | 0.0402396 | 0.07358142 | 0.06260926 | 0.07366033 | 0.02023915 | 0.07418116
[5 empty] | 0.02018526 | 0.07495388 |  |  | 0.04026689 | 0.07434789 | 0.062255 | 0.07442762 | 0.02018526 | 0.07495388
[5 empty] | 0.0201054 | 0.0757266 |  |  | 0.0395837 | 0.07511436 | 0.062397 | 0.07519492 | 0.0201054 | 0.0757266
[5 empty] | 0.01970174 | 0.07649932 |  |  | 0.03919036 | 0.07588084 | 0.06123503 | 0.07596221 | 0.01970174 | 0.07649932
[5 empty] | 0.01947648 | 0.07727204 |  |  | 0.03908723 | 0.07664731 | 0.06076884 | 0.07672951 | 0.01947648 | 0.07727204
[5 empty] | 0.0192318 | 0.07804476 |  |  | 0.03857465 | 0.07741378 | 0.06039817 | 0.0774968 | 0.0192318 | 0.07804476
[5 empty] | 0.01916989 | 0.07881748 |  |  | 0.03835298 | 0.07818026 | 0.06042279 | 0.0782641 | 0.01916989 | 0.07881748
[5 empty] | 0.01889293 | 0.0795902 |  |  | 0.03742255 | 0.07894673 | 0.05944243 | 0.07903139 | 0.01889293 | 0.0795902
[5 empty] | 0.01860312 | 0.08036292 |  |  | 0.03708373 | 0.0797132 | 0.05955686 | 0.07979869 | 0.01860312 | 0.08036292
[5 empty] | 0.01820263 | 0.08113565 |  |  | 0.03673685 | 0.08047968 | 0.05856582 | 0.08056598 | 0.01820263 | 0.08113565
[5 empty] | 0.01779366 | 0.08190837 |  |  | 0.03628226 | 0.08124615 | 0.05856906 | 0.08133328 | 0.01779366 | 0.08190837
[5 empty] | 0.01767839 | 0.08268109 |  |  | 0.03602032 | 0.08201262 | 0.05746634 | 0.08210057 | 0.01767839 | 0.08268109
[5 empty] | 0.017259 | 0.08345381 |  |  | 0.03565137 | 0.08277909 | 0.05695741 | 0.08286787 | 0.017259 | 0.08345381
[5 empty] | 0.0170377 | 0.08422653 |  |  | 0.03477576 | 0.08354557 | 0.05664201 | 0.08363516 | 0.0170377 | 0.08422653
[5 empty] | 0.01651665 | 0.08499925 |  |  | 0.03429383 | 0.08431204 | 0.05611991 | 0.08440246 | 0.01651665 | 0.08499925
[5 empty] | 0.01639805 | 0.08577197 |  |  | 0.03390595 | 0.08507851 | 0.05529085 | 0.08516975 | 0.01639805 | 0.08577197
[5 empty] | 0.01608408 | 0.08654469 |  |  | 0.03371244 | 0.08584499 | 0.05545458 | 0.08593705 | 0.01608408 | 0.08654469
[5 empty] | 0.01577694 | 0.08731741 |  |  | 0.03321367 | 0.08661146 | 0.05471086 | 0.08670434 | 0.01577694 | 0.08731741
[5 empty] | 0.01537881 | 0.08809013 |  |  | 0.03270998 | 0.08737793 | 0.05415944 | 0.08747164 | 0.01537881 | 0.08809013
[5 empty] | 0.01509186 | 0.08886285 |  |  | 0.03190171 | 0.08814441 | 0.05380006 | 0.08823893 | 0.01509186 | 0.08886285
[5 empty] | 0.0148183 | 0.08963557 |  |  | 0.03168923 | 0.08891088 | 0.05293248 | 0.08900623 | 0.0148183 | 0.08963557
[5 empty] | 0.01456031 | 0.09040829 |  |  | 0.03117286 | 0.08967735 | 0.05215645 | 0.08977352 | 0.01456031 | 0.09040829
[5 empty] | 0.01442007 | 0.09118101 |  |  | 0.03025298 | 0.09044383 | 0.05147173 | 0.09054082 | 0.01442007 | 0.09118101
[5 empty] | 0.01409978 | 0.09195373 |  |  | 0.02992991 | 0.0912103 | 0.05087806 | 0.09130811 | 0.01409978 | 0.09195373
[5 empty] | 0.01400161 | 0.09272645 |  |  | 0.02910401 | 0.09197677 | 0.05017519 | 0.09207541 | 0.01400161 | 0.09272645
[5 empty] | 0.01382775 | 0.09349917 |  |  | 0.02887563 | 0.09274325 | 0.05026288 | 0.0928427 | 0.01382775 | 0.09349917
[5 empty] | 0.0135804 | 0.09427189 |  |  | 0.02844511 | 0.09350972 | 0.04964088 | 0.09361 | 0.0135804 | 0.09427189
[5 empty] | 0.01346161 | 0.09504461 |  |  | 0.02801281 | 0.09427619 | 0.04840894 | 0.09437729 | 0.01346161 | 0.09504461
[5 empty] | 0.01325877 | 0.09581733 |  |  | 0.02697907 | 0.09504266 | 0.04796681 | 0.09514459 | 0.01325877 | 0.09581733
[5 empty] | 0.01326201 | 0.09659005 |  |  | 0.02694424 | 0.09580914 | 0.04741424 | 0.09591188 | 0.01326201 | 0.09659005
[5 empty] | 0.01307095 | 0.09736277 |  |  | 0.02619051 | 0.09657561 | 0.04634661 | 0.09667918 | 0.01307095 | 0.09736277
[5 empty] | 0.01318521 | 0.09813549 |  |  | 0.0255957 | 0.09734208 | 0.04604469 | 0.09744647 | 0.01318521 | 0.09813549
[5 empty] | 0.01310439 | 0.09890822 |  |  | 0.0251647 | 0.09810856 | 0.04550858 | 0.09821377 | 0.01310439 | 0.09890822
[5 empty] | 0.01292813 | 0.09968094 |  |  | 0.02450257 | 0.09887503 | 0.04444099 | 0.09898106 | 0.01292813 | 0.09968094
[5 empty] | 0.01295602 | 0.1004537 |  |  | 0.02371437 | 0.0996415 | 0.04344464 | 0.09974836 | 0.01295602 | 0.1004537
[5 empty] | 0.01278769 | 0.1012264 |  |  | 0.02260517 | 0.100408 | 0.04312223 | 0.1005157 | 0.01278769 | 0.1012264
[5 empty] | 0.01272276 | 0.1019991 |  |  | 0.02218003 | 0.1011744 | 0.04197648 | 0.1012829 | 0.01272276 | 0.1019991
[5 empty] | 0.01256083 | 0.1027718 |  |  | 0.02164401 | 0.1019409 | 0.04101009 | 0.1020502 | 0.01256083 | 0.1027718
[5 empty] | 0.01260152 | 0.1035445 |  |  | 0.02060216 | 0.1027074 | 0.04062577 | 0.1028175 | 0.01260152 | 0.1035445
[5 empty] | 0.01264446 | 0.1043173 |  |  | 0.01975956 | 0.1034739 | 0.03922624 | 0.1035848 | 0.01264446 | 0.1043173
[5 empty] | 0.01248925 | 0.10509 |  |  | 0.01892126 | 0.1042403 | 0.0388142 | 0.1043521 | 0.01248925 | 0.10509
[5 empty] | 0.01253551 | 0.1058627 |  |  | 0.01819233 | 0.1050068 | 0.03749236 | 0.1051194 | 0.01253551 | 0.1058627
[5 empty] | 0.01248285 | 0.1066354 |  |  | 0.01797782 | 0.1057733 | 0.03636344 | 0.1058867 | 0.01248285 | 0.1066354
[5 empty] | 0.0124309 | 0.1074081 |  |  | 0.0170828 | 0.1065398 | 0.03573014 | 0.106654 | 0.0124309 | 0.1074081
[5 empty] | 0.01227926 | 0.1081809 |  |  | 0.01621232 | 0.1073062 | 0.03499518 | 0.1074213 | 0.01227926 | 0.1081809
[5 empty] | 0.01212756 | 0.1089536 |  |  | 0.01597146 | 0.1080727 | 0.03396126 | 0.1081886 | 0.01212756 | 0.1089536
[5 empty] | 0.0120754 | 0.1097263 |  |  | 0.01496527 | 0.1088392 | 0.0331311 | 0.1089559 | 0.0120754 | 0.1097263
[5 empty] | 0.01202241 | 0.110499 |  |  | 0.01479881 | 0.1096057 | 0.0318074 | 0.1097232 | 0.01202241 | 0.110499
[5 empty] | 0.0120682 | 0.1112717 |  |  | 0.01417715 | 0.1103721 | 0.03099287 | 0.1104905 | 0.0120682 | 0.1112717
[5 empty] | 0.01191238 | 0.1120445 |  |  | 0.01380535 | 0.1111386 | 0.02979023 | 0.1112578 | 0.01191238 | 0.1120445
[5 empty] | 0.01185457 | 0.1128172 |  |  | 0.01288846 | 0.1119051 | 0.02920219 | 0.1120251 | 0.01185457 | 0.1128172
[5 empty] | 0.01179439 | 0.1135899 |  |  | 0.01293156 | 0.1126715 | 0.02823145 | 0.1127924 | 0.01179439 | 0.1135899
[5 empty] | 0.01193144 | 0.1143626 |  |  | 0.0127275 | 0.113438 | 0.02718072 | 0.1135597 | 0.01193144 | 0.1143626
[5 empty] | 0.01186536 | 0.1151353 |  |  | 0.01213089 | 0.1142045 | 0.02705272 | 0.114327 | 0.01186536 | 0.1151353
[5 empty] | 0.01169574 | 0.1159081 |  |  | 0.01183699 | 0.114971 | 0.02605016 | 0.1150943 | 0.01169574 | 0.1159081
[5 empty] | 0.01162222 | 0.1166808 |  |  | 0.01144593 | 0.1157374 | 0.02507574 | 0.1158616 | 0.01162222 | 0.1166808
[5 empty] | 0.0116444 | 0.1174535 |  |  | 0.01155784 | 0.1165039 | 0.02433217 | 0.1166288 | 0.0116444 | 0.1174535
[5 empty] | 0.01136189 | 0.1182262 |  |  | 0.01087284 | 0.1172704 | 0.02341024 | 0.1173961 | 0.01136189 | 0.1182262
[5 empty] | 0.01147454 | 0.1189989 |  |  | 0.01049107 | 0.1180369 | 0.02329166 | 0.1181634 | 0.01147454 | 0.1189989
[5 empty] | 0.01128421 | 0.1197717 |  |  | 0.01021265 | 0.1188033 | 0.02207628 | 0.1189307 | 0.01128421 | 0.1197717
[5 empty] | 0.01119146 | 0.1205444 |  |  | 0.01043771 | 0.1195698 | 0.02136421 | 0.119698 | 0.01119146 | 0.1205444
[5 empty] | 0.01099631 | 0.1213171 |  |  | 0.01016638 | 0.1203363 | 0.02115557 | 0.1204653 | 0.01099631 | 0.1213171
[5 empty] | 0.01099877 | 0.1220898 |  |  | 0.009598778 | 0.1211027 | 0.02025047 | 0.1212326 | 0.01099877 | 0.1220898
[5 empty] | 0.01079887 | 0.1228625 |  |  | 0.009335042 | 0.1218692 | 0.01954904 | 0.1219999 | 0.01079887 | 0.1228625
[5 empty] | 0.01079663 | 0.1236353 |  |  | 0.008975295 | 0.1226357 | 0.01845138 | 0.1227672 | 0.01079663 | 0.1236353
[5 empty] | 0.01059207 | 0.124408 |  |  | 0.008919666 | 0.1234022 | 0.01825762 | 0.1235345 | 0.01059207 | 0.124408
[5 empty] | 0.01068521 | 0.1251807 |  |  | 0.008668283 | 0.1241686 | 0.01696787 | 0.1243018 | 0.01068521 | 0.1251807
[5 empty] | 0.01037607 | 0.1259534 |  |  | 0.008121273 | 0.1249351 | 0.01668224 | 0.1250691 | 0.01037607 | 0.1259534
[5 empty] | 0.01046467 | 0.1267262 |  |  | 0.008178763 | 0.1257016 | 0.01610086 | 0.1258364 | 0.01046467 | 0.1267262
[5 empty] | 0.01025103 | 0.1274989 |  |  | 0.007640883 | 0.1264681 | 0.01562384 | 0.1266037 | 0.01025103 | 0.1274989
[5 empty] | 0.01023517 | 0.1282716 |  |  | 0.007507758 | 0.1272345 | 0.0146513 | 0.127371 | 0.01023517 | 0.1282716
[5 empty] | 0.009917118 | 0.1290443 |  |  | 0.007279517 | 0.128001 | 0.01378335 | 0.1281383 | 0.009917118 | 0.1290443
[5 empty] | 0.009996888 | 0.129817 |  |  | 0.007356288 | 0.1287675 | 0.0135201 | 0.1289056 | 0.009996888 | 0.129817
[5 empty] | 0.009674503 | 0.1305898 |  |  | 0.006838199 | 0.129534 | 0.01246168 | 0.1296729 | 0.009674503 | 0.1305898
[5 empty] | 0.009649983 | 0.1313625 |  |  | 0.006925376 | 0.1303004 | 0.01160821 | 0.1304402 | 0.009649983 | 0.1313625
[5 empty] | 0.009423349 | 0.1321352 |  |  | 0.006817948 | 0.1310669 | 0.01125979 | 0.1312075 | 0.009423349 | 0.1321352
[5 empty] | 0.00949462 | 0.1329079 |  |  | 0.006116043 | 0.1318334 | 0.01051654 | 0.1319747 | 0.00949462 | 0.1329079
[5 empty] | 0.009363819 | 0.1336806 |  |  | 0.006319788 | 0.1325998 | 0.01007859 | 0.132742 | 0.009363819 | 0.1336806
[5 empty] | 0.009030965 | 0.1344534 |  |  | 0.00582931 | 0.1333663 | 0.009046039 | 0.1335093 | 0.009030965 | 0.1344534
[5 empty] | 0.00899608 | 0.1352261 |  |  | 0.005644739 | 0.1341328 | 0.008819014 | 0.1342766 | 0.00899608 | 0.1352261
[5 empty] | 0.008959184 | 0.1359988 |  |  | 0.0057662 | 0.1348993 | 0.007997627 | 0.1350439 | 0.008959184 | 0.1359988
[5 empty] | 0.008620297 | 0.1367715 |  |  | 0.005593822 | 0.1356657 | 0.007381996 | 0.1358112 | 0.008620297 | 0.1367715
[5 empty] | 0.00847944 | 0.1375442 |  |  | 0.005227734 | 0.1364322 | 0.006872237 | 0.1365785 | 0.00847944 | 0.1375442
[5 empty] | 0.008536634 | 0.138317 |  |  | 0.005268061 | 0.1371987 | 0.006168466 | 0.1373458 | 0.008536634 | 0.138317
[5 empty] | 0.0082919 | 0.1390897 |  |  | 0.004814933 | 0.1379652 | 0.0054708 | 0.1381131 | 0.0082919 | 0.1390897
[5 empty] | 0.008245257 | 0.1398624 |  |  | 0.004968476 | 0.1387316 | 0.005379354 | 0.1388804 | 0.008245257 | 0.1398624
[5 empty] | 0.007896728 | 0.1406351 |  |  | 0.004828819 | 0.1394981 | 0.004394246 | 0.1396477 | 0.007896728 | 0.1406351
[5 empty] | 0.007746332 | 0.1414078 |  |  | 0.004396089 | 0.1402646 | 0.004015591 | 0.140415 | 0.007746332 | 0.1414078
[5 empty] | 0.00769409 | 0.1421806 |  |  | 0.004270413 | 0.1410311 | 0.003043506 | 0.1411823 | 0.00769409 | 0.1421806
[5 empty] | 0.007640023 | 0.1429533 |  |  | 0.004451921 | 0.1417975 | 0.002778106 | 0.1419496 | 0.007640023 | 0.1429533
[5 empty] | 0.007284152 | 0.143726 |  |  | 0.004440738 | 0.142564 | 0.002319509 | 0.1427169 | 0.007284152 | 0.143726
[5 empty] | 0.007126496 | 0.1444987 |  |  | 0.004136994 | 0.1433305 | 0.001467831 | 0.1434842 | 0.007126496 | 0.1444987
[5 empty] | 0.006967077 | 0.1452714 |  |  | 0.003740816 | 0.1440969 | 0.001123188 | 0.1442515 | 0.006967077 | 0.1452714
[5 empty] | 0.006805916 | 0.1460442 |  |  | 0.00375233 | 0.1448634 | 0.0006856961 | 0.1450188 | 0.006805916 | 0.1460442
[5 empty] | 0.006643033 | 0.1468169 |  |  | 0.003571666 | 0.1456299 | 0.0004554718 | 0.1457861 | 0.006643033 | 0.1468169
[5 empty] | 0.006478448 | 0.1475896 |  |  | 0.003698951 | 0.1463964 | -0.0001673685 | 0.1465534 | 0.006478448 | 0.1475896
[5 empty] | 0.006512183 | 0.1483623 |  |  | 0.003634312 | 0.1471628 | -0.0005827086 | 0.1473207 | 0.006512183 | 0.1483623
[5 empty] | 0.006244257 | 0.149135 |  |  | 0.003777877 | 0.1479293 | -0.001690432 | 0.1480879 | 0.006244257 | 0.149135
[5 empty] | 0.006174693 | 0.1499078 |  |  | 0.003429774 | 0.1486958 | -0.001990423 | 0.1488552 | 0.006174693 | 0.1499078
[5 empty] | 0.005903509 | 0.1506805 |  |  | 0.003290131 | 0.1494623 | -0.002082564 | 0.1496225 | 0.005903509 | 0.1506805
[5 empty] | 0.005630728 | 0.1514532 |  |  | 0.003759075 | 0.1502287 | -0.00266674 | 0.1503898 | 0.005630728 | 0.1514532
[5 empty] | 0.005456369 | 0.1522259 |  |  | 0.003636734 | 0.1509952 | -0.003142834 | 0.1511571 | 0.005456369 | 0.1522259
[5 empty] | 0.005380454 | 0.1529986 |  |  | 0.003423236 | 0.1517617 | -0.00351073 | 0.1519244 | 0.005380454 | 0.1529986
[5 empty] | 0.005303002 | 0.1537714 |  |  | 0.003418708 | 0.1525281 | -0.004270312 | 0.1526917 | 0.005303002 | 0.1537714