## 1
Общество с ограниченной ответственностью "Инженерная геология" (ООО "ИнжГео") | [11 empty] | Общество с ограниченной ответственностью "Инженерная геология" (ООО "ИнжГео")
Юр. адрес: 117279, г. Москва, ул. Миклухо-Маклая, 36 а, этаж 5, пом. XXIII к. 76-84 | [11 empty] | Юр. адрес: 117279, г. Москва, ул. Миклухо-Маклая, 36 а, этаж 5, пом. XXIII к. 76-84 | [8 empty] | нагр |  |  | X0 | Y0 | R |  | нагр |  |  |  | X0 | Y0 | R | нагр |  |  |  | X0 | Y0 | R |  | нагр |  |  |  | X0 | Y0 | R
Телефон/факс +7 (495) 132-30-00, Адрес электронной почты inbox@inj-geo.ru | [11 empty] | Телефон/факс +7 (495) 132-30-00, Адрес электронной почты inbox@inj-geo.ru | [12 empty] | 0 | [7 empty] | 0 | [6 empty] | 0 | [7 empty] | 0
[21 empty] | девиатор | [6 empty] | девиатор | [6 empty] | девиатор | [7 empty] | девиатор
Испытательная лаборатория ООО «ИнжГео» | [11 empty] | Испытательная лаборатория ООО «ИнжГео» | [8 empty] | x0 | Угол | X | Y |  |  |  | x0 |  | Угол | X | Y |  |  | x0 |  | Угол | X | Y |  |  |  | x0 |  | Угол | X | Y
Адрес места осуществления деятельности лаборатории: г. Москва, просп. Вернадского, д. 51, стр. 1 | [11 empty] | Адрес места осуществления деятельности лаборатории: г. Москва, просп. Вернадского, д. 51, стр. 1 | [9 empty] | 0 | [7 empty] | 0 | [6 empty] | 0 | [7 empty] | 0
Телефон +7(910)4557682, E-mail: slg85@mail.ru | [11 empty] | Телефон +7(910)4557682, E-mail: slg85@mail.ru | [9 empty] | 5 | [7 empty] | 5 | [6 empty] | 5 | [7 empty] | 5
[22 empty] | 10 | [7 empty] | 10 | [6 empty] | 10 | [7 empty] | 10
[12 empty] | Протокол испытаний № 13-63/46 от 14-12-2022 | [9 empty] | 15 | [7 empty] | 15 | [6 empty] | 15 | [7 empty] | 15
[22 empty] | 20 | [7 empty] | 20 | [6 empty] | 20 | [7 empty] | 20
[12 empty] | Наименование и адрес заказчика: Переход трубопровода через р. Енисей | [9 empty] | 25 | [7 empty] | 25 | [6 empty] | 25 | [7 empty] | 25
[12 empty] | Наименование объекта: ООО Регионстрой | [9 empty] | 30 | [7 empty] | 30 | [6 empty] | 30 | [7 empty] | 30
Наименование используемого метода/методики: ГОСТ 12248.4-2020 | [11 empty] | Наименование используемого метода/методики: ГОСТ 12248.3-2020 | [9 empty] | 35 | [7 empty] | 35 | [6 empty] | 35 | [7 empty] | 35
Условия проведения испытания: температура окружающей среды (18 - 25)0С, влажность воздуха (40 - 75)% | [11 empty] | Условия проведения испытания: температура окружающей среды (18 - 25)0С, влажность воздуха (40 - 75)% | [9 empty] | 40 | [7 empty] | 40 | [6 empty] | 40 | [7 empty] | 40
[12 empty] | Дата получение объекта подлежащего испытаниям: 17-11-2022 | [9 empty] | 45 | [7 empty] | 45 | [6 empty] | 45 | [7 empty] | 45
[12 empty] | Дата испытания: 25.10.2022-19.11.2046 | [9 empty] | 50 | [7 empty] | 50 | [6 empty] | 50 | [7 empty] | 50
[22 empty] | 55 | [7 empty] | 55 | [6 empty] | 55 | [7 empty] | 55
Испытание грунтов методом трехосного сжатия | [11 empty] | Испытание грунтов методом трехосного сжатия | [9 empty] | 60 | [7 empty] | 60 | [6 empty] | 60 | [7 empty] | 60
[22 empty] | 65 | [7 empty] | 65 | [6 empty] | 65 | [7 empty] | 65
Лабораторный номер: | [6 empty] | We, д.е. = |  |  |  |  | Лабораторный номер: |  | 1081 |  |  |  | We, д.е. = | 0.5050936 |  |  | 70 | [7 empty] | 70 | [6 empty] | 70 | [7 empty] | 70
Номер скважины: | [6 empty] | ρ, г/см3 = |  |  |  |  | Номер скважины: |  | BH-010 |  |  |  | ρ, г/см3 = | 1.6 |  |  | 75 | [7 empty] | 75 | [6 empty] | 75 | [7 empty] | 75
Глубина отбора, м: | [6 empty] | ρs, г/см3 = |  |  |  |  | Глубина отбора, м: |  | 1.1 |  |  |  | ρs, г/см3 = | 2.72 |  |  | 80 | [7 empty] | 80 | [6 empty] | 80 | [7 empty] | 80
Наименование грунта: | [6 empty] | e, д.е. = |  |  |  |  | Наименование грунта: |  | Суглинок, после оттаивания текучий, легкий песчанистый |  |  |  | e, д.е. = | 1.55865912 |  |  | 85 | [7 empty] | 85 | [6 empty] | 85 | [7 empty] | 85
Схема проведения опыта: | [6 empty] | IL, д.е. = |  |  |  |  | Схема проведения опыта: |  | КД |  |  |  | IL, д.е. = | 2.2 |  |  | 90 | [7 empty] | 90 | [6 empty] | 90 | [7 empty] | 90
[22 empty] | 95 | [7 empty] | 95 | [6 empty] | 95 | [7 empty] | 95
[22 empty] | 100 | [7 empty] | 100 | [6 empty] | 100 | [7 empty] | 100
Результаты испытаний | [11 empty] | Результаты испытаний | [9 empty] | 105 | [7 empty] | 105 | [6 empty] | 105 | [7 empty] | 105
[22 empty] | 110 | [7 empty] | 110 | [6 empty] | 110 | [7 empty] | 110
[22 empty] | 115 | [7 empty] | 115 | [6 empty] | 115 | [7 empty] | 115
[22 empty] | 120 | [7 empty] | 120 | [6 empty] | 120 | [7 empty] | 120
[22 empty] | 125 | [7 empty] | 125 | [6 empty] | 125 | [7 empty] | 125
[22 empty] | 130 | [7 empty] | 130 | [6 empty] | 130 | [7 empty] | 130
[22 empty] | 135 | [7 empty] | 135 | [6 empty] | 135 | [7 empty] | 135
[22 empty] | 140 | [7 empty] | 140 | [6 empty] | 140 | [7 empty] | 140
[22 empty] | 145 | [7 empty] | 145 | [6 empty] | 145 | [7 empty] | 145
[22 empty] | 150 | [7 empty] | 150 | [6 empty] | 150 | [7 empty] | 150
[22 empty] | 155 | [7 empty] | 155 | [6 empty] | 155 | [7 empty] | 155
[22 empty] | 160 | [7 empty] | 160 | [6 empty] | 160 | [7 empty] | 160
[22 empty] | 165 | [7 empty] | 165 | [6 empty] | 165 | [7 empty] | 165
[22 empty] | 170 | [7 empty] | 170 | [6 empty] | 170 | [7 empty] | 170
[22 empty] | 175 | [7 empty] | 175 | [6 empty] | 175 | [7 empty] | 175
[22 empty] | 180 | [7 empty] | 180 | [6 empty] | 180 | [7 empty] | 180
[13 empty] | Давление в камере, Мпа σ3 | Вертикальная нагрузка, Мпа σ1 | Поровое давление, Мпа u
[7 empty] | Коэфф. Точки | [5 empty] | 0.05 | 0.08813738 | [5 empty] | 1 | [6 empty] | σ3,кПа | σ1,кПа | u, кПа |  |  |  | 4
[13 empty] | 0.15 | 0.2352978 | [27 empty] | δ3, Мпа | δ1-δ3, МПа | δ1, МПа | δ1, КПа
|  |  | Модуль деформации, МПа: | [9 empty] | 0.25 | 0.3824582 | [21 empty] | С, МПа:
|  |  | Е0= | [32 empty] | φ, град:
|  |  | E50 = | [32 empty] | E, Мпа
|  |  | Коэф. Поперечной деформации, ϑ = | [9 empty] | Эффективные значения угла внутреннего трения и удельного сцепления ϕ', С' | [13 empty] | x | 0
[13 empty] | ϕ', град. = | 11 | [12 empty] | y |  |  |  | С, кПа | φ,°
[13 empty] | С', МПа = | 0.006
| Исполнитель: | [6 empty] | Морозов Д.С. |  |  |  |  | Исполнитель: |  |  |  |  | Морозов Д.С.
| Начальник исп. лаборатории: | [6 empty] | Семиколенова Л.Г. |  |  |  |  | Начальник исп. лаборатории: |  |  |  |  | Семиколенова Л.Г.
Лист 1 , всего листов 2 | [11 empty] | Лист 2 , всего листов 2
Частичное воспроизведение протокола испытаний без письменного разрешения ООО «ИнжГео» ЗАПРЕЩАЕТСЯ | [11 empty] | Частичное воспроизведение протокола испытаний без письменного разрешения ООО «ИнжГео» ЗАПРЕЩАЕТСЯ
[5 empty] | второй график |  | первый график | [9 empty] | К Пуассона
dev50 | epsE50 | ind | devE0 | epsE0 | dev | eps | sigma |  | dev1 | eps1 | dev2 | eps2 | dev3 | eps3 |  | Глины
0.01906869 | 0.01587866 |  |  |  | 0 | 0 |  |  | 0 | 0 | 0 | 0 | 0 | 0 |  | < 0 | 0,20-0,30
ind |  |  |  |  | 0.001690855 | 0.0007987971 |  |  | 0.004469345 | 0.0007889728 | 0.008318011 | 0.0007799981 | 0.001690855 | 0.0007987971 |  | 0-0,25 | 0,30-0,38
2 |  |  |  |  | 0.003542173 | 0.001597594 |  |  | 0.007 | 0.00128109 | 0.01711327 | 0.001559996 | 0.003542173 | 0.001597594 |  | 0,25< | 0,38-0,45
E0 |  |  |  |  | 0.004960401 | 0.002396391 |  |  | 0.01095606 | 0.002366918 | 0.022 | 0.002035509 | 0.004960401 | 0.002396391 |  | Суглинки | 0,35-0,37
epsE0 | devE0 |  |  |  | 0.007 | 0.003497375 |  |  | 0.01392691 | 0.003155891 | 0.02992954 | 0.003119992 | 0.007 | 0.003497375 |  | Пески и супеси | 0,30-0,35
0.003497375 | 0.007 |  |  |  | 0.007582005 | 0.003993985 |  |  | 0.01726158 | 0.003944864 | 0.03517894 | 0.00389999 | 0.007582005 | 0.003993985
[5 empty] | 0.008623418 | 0.004792782 |  |  | 0.01986392 | 0.004733837 | 0.04037796 | 0.004679989 | 0.008623418 | 0.004792782
График E50 |  | График E |  |  | 0.009401139 | 0.005591579 |  |  | 0.02283777 | 0.005522809 | 0.04483176 | 0.005459987 | 0.009401139 | 0.005591579
eps | q | sigma |  |  | 0.01032074 | 0.006390376 |  |  | 0.02548699 | 0.006311782 | 0.04824549 | 0.006239985 | 0.01032074 | 0.006390376
Горизонтальная линия E50 |  | Касательная |  |  | 0.01118778 | 0.007189174 |  |  | 0.02771544 | 0.007100755 | 0.05212431 | 0.007019983 | 0.01118778 | 0.007189174
0 |  | a | b |  | 0.01200784 | 0.007987971 |  |  | 0.02962695 | 0.007889728 | 0.05687336 | 0.007799981 | 0.01200784 | 0.007987971
|  |  | 0 |  | 0.01298648 | 0.008786768 |  |  | 0.03192538 | 0.008678701 | 0.05999781 | 0.008579979 | 0.01298648 | 0.008786768
Вертикальная линия E50 |  | p1 и p2 |  |  | 0.01362927 | 0.009585565 |  |  | 0.03451459 | 0.009467673 | 0.06320281 | 0.009359977 | 0.01362927 | 0.009585565
| 0 | 0 |  |  | 0.01444178 | 0.01038436 |  |  | 0.03619843 | 0.01025665 | 0.06622912 | 0.01021288 | 0.01444178 | 0.01038436
[5 empty] | 0.01492958 | 0.01118316 |  |  | 0.03838074 | 0.01104562 | 0.06809435 | 0.01091997 | 0.01492958 | 0.01118316
Касательная линия E50 |  |  |  |  | 0.01569824 | 0.01198196 |  |  | 0.03946538 | 0.01183459 | 0.06987589 | 0.01169997 | 0.01569824 | 0.01198196
0 | 0 | Горизонтальная 1 |  |  | 0.01635332 | 0.01278075 |  |  | 0.04264891 | 0.01300883 | 0.07233739 | 0.01247997 | 0.01635332 | 0.01278075
[5 empty] | 0.0172004 | 0.01357955 |  |  | 0.04346923 | 0.01341254 | 0.07527685 | 0.01325997 | 0.0172004 | 0.01357955
Горизонтальная линия qкр |  |  |  |  | 0.01774504 | 0.01437835 |  |  | 0.0448757 | 0.01420151 | 0.07819228 | 0.01403997 | 0.01774504 | 0.01437835
Горизонтальная линия q |  | Горизонтальная 2 |  |  | 0.01849282 | 0.01517714 |  |  | 0.04638449 | 0.01499048 | 0.08048165 | 0.01481996 | 0.01849282 | 0.01517714
0 |  | 0 |  |  | 0.01906869 | 0.01587866 |  |  | 0.04779313 | 0.01577946 | 0.08184297 | 0.01559996 | 0.01906869 | 0.01587866
[5 empty] | 0.01972197 | 0.01677474 |  |  | 0.04939914 | 0.01656843 | 0.08427424 | 0.01637996 | 0.01972197 | 0.01677474
Вертикальная линия q |  |  |  |  | 0.02041167 | 0.01757354 |  |  | 0.05130006 | 0.0173574 | 0.08737344 | 0.01715996 | 0.02041167 | 0.01757354
| 0 |  |  |  | 0.02101619 | 0.01837233 |  |  | 0.05289341 | 0.01814637 | 0.08873858 | 0.01793996 | 0.02101619 | 0.01837233
[5 empty] | 0.02183327 | 0.01917113 |  |  | 0.05447672 | 0.01893535 | 0.09206764 | 0.01871995 | 0.02183327 | 0.01917113
[5 empty] | 0.02236067 | 0.01996993 |  |  | 0.05614752 | 0.01972432 | 0.09335862 | 0.01949995 | 0.02236067 | 0.01996993
[5 empty] | 0.02309613 | 0.02076872 |  |  | 0.05740335 | 0.02051329 | 0.09600952 | 0.02027995 | 0.02309613 | 0.02076872
[5 empty] | 0.02393742 | 0.02156752 |  |  | 0.05904172 | 0.02130226 | 0.09741833 | 0.02105995 | 0.02393742 | 0.02156752
[5 empty] | 0.02488227 | 0.02236632 |  |  | 0.06076016 | 0.02209124 | 0.09958305 | 0.02183995 | 0.02488227 | 0.02236632
[5 empty] | 0.02552845 | 0.02316511 |  |  | 0.06205622 | 0.02288021 | 0.1014017 | 0.02261994 | 0.02552845 | 0.02316511
[5 empty] | 0.0261737 | 0.02396391 |  |  | 0.06332741 | 0.02366918 | 0.1044722 | 0.02339994 | 0.0261737 | 0.02396391
[5 empty] | 0.02691577 | 0.02476271 |  |  | 0.06527126 | 0.02445816 | 0.1061926 | 0.02417994 | 0.02691577 | 0.02476271
[5 empty] | 0.02785241 | 0.02556151 |  |  | 0.0660853 | 0.02524713 | 0.1071609 | 0.02495994 | 0.02785241 | 0.02556151
[5 empty] | 0.02838138 | 0.0263603 |  |  | 0.06746707 | 0.0260361 | 0.1098751 | 0.02573994 | 0.02838138 | 0.0263603
[5 empty] | 0.02920043 | 0.0271591 |  |  | 0.06941408 | 0.02682507 | 0.1114331 | 0.02651994 | 0.02920043 | 0.0271591
[5 empty] | 0.0299073 | 0.0279579 |  |  | 0.07042388 | 0.02761405 | 0.113533 | 0.02729993 | 0.0299073 | 0.0279579
[5 empty] | 0.03059975 | 0.02875669 |  |  | 0.07159398 | 0.02840302 | 0.1147728 | 0.02807993 | 0.03059975 | 0.02875669
[5 empty] | 0.03107553 | 0.02955549 |  |  | 0.07302192 | 0.02919199 | 0.1157504 | 0.02885993 | 0.03107553 | 0.02955549
[5 empty] | 0.03203239 | 0.03035429 |  |  | 0.07370523 | 0.02998097 | 0.1173639 | 0.02963993 | 0.03203239 | 0.03035429
[5 empty] | 0.03266809 | 0.03115309 |  |  | 0.07554143 | 0.03076994 | 0.1199113 | 0.03041993 | 0.03266809 | 0.03115309
[5 empty] | 0.03318036 | 0.03195188 |  |  | 0.07602805 | 0.03155891 | 0.1203905 | 0.03119992 | 0.03318036 | 0.03195188
[5 empty] | 0.03366697 | 0.03275068 |  |  | 0.07756262 | 0.03234788 | 0.1224995 | 0.03197992 | 0.03366697 | 0.03275068
[5 empty] | 0.03432566 | 0.03354948 |  |  | 0.07814268 | 0.03313686 | 0.1231364 | 0.03275992 | 0.03432566 | 0.03354948
[5 empty] | 0.03495418 | 0.03434827 |  |  | 0.07876575 | 0.03392583 | 0.1246991 | 0.03353992 | 0.03495418 | 0.03434827
[5 empty] | 0.0351503 | 0.03514707 |  |  | 0.08002935 | 0.0347148 | 0.1252856 | 0.03431992 | 0.0351503 | 0.03514707
[5 empty] | 0.03561174 | 0.03594587 |  |  | 0.08063102 | 0.03550377 | 0.125794 | 0.03509991 | 0.03561174 | 0.03594587
[5 empty] | 0.03623628 | 0.03674466 |  |  | 0.08136829 | 0.03629275 | 0.1280221 | 0.03587991 | 0.03623628 | 0.03674466
[5 empty] | 0.03652166 | 0.03754346 |  |  | 0.08243868 | 0.03708172 | 0.1287681 | 0.03665991 | 0.03652166 | 0.03754346
[5 empty] | 0.03686562 | 0.03834226 |  |  | 0.08303973 | 0.03787069 | 0.1284298 | 0.03743991 | 0.03686562 | 0.03834226
[5 empty] | 0.03706593 | 0.03914106 |  |  | 0.08366896 | 0.03865967 | 0.1290054 | 0.03821991 | 0.03706593 | 0.03914106
[5 empty] | 0.03752033 | 0.03993985 |  |  | 0.0841239 | 0.03944864 | 0.1302928 | 0.0389999 | 0.03752033 | 0.03993985
[5 empty] | 0.03762657 | 0.04073865 |  |  | 0.08440208 | 0.04023761 | 0.1302899 | 0.0397799 | 0.03762657 | 0.04073865
[5 empty] | 0.03768241 | 0.04153745 |  |  | 0.08450103 | 0.04102658 | 0.1309949 | 0.0405599 | 0.03768241 | 0.04153745
[5 empty] | 0.03778559 | 0.04233624 |  |  | 0.08501828 | 0.04181556 | 0.1314056 | 0.0413399 | 0.03778559 | 0.04233624
[5 empty] | 0.03813738 | 0.04313504 |  |  | 0.08529782 | 0.04260453 | 0.1322201 | 0.0421199 | 0.03813738 | 0.04313504
[5 empty] | 0.0378359 | 0.04393384 |  |  | 0.08499779 | 0.0433935 | 0.1324582 | 0.04289989 | 0.0378359 | 0.04393384
[5 empty] | 0.03812792 | 0.04473264 |  |  | 0.08529475 | 0.04418248 | 0.1314569 | 0.04367989 | 0.03812792 | 0.04473264
[5 empty] | 0.03781321 | 0.04553143 |  |  | 0.08488526 | 0.04497145 | 0.1319374 | 0.04445989 | 0.03781321 | 0.04553143
[5 empty] | 0.03779197 | 0.04633023 |  |  | 0.08456939 | 0.04576042 | 0.1313952 | 0.04523989 | 0.03779197 | 0.04633023
[5 empty] | 0.03806438 | 0.04712903 |  |  | 0.08504721 | 0.04654939 | 0.131031 | 0.04601989 | 0.03806438 | 0.04712903
[5 empty] | 0.03793066 | 0.04792782 |  |  | 0.08441876 | 0.04733837 | 0.1317452 | 0.04679989 | 0.03793066 | 0.04792782
[5 empty] | 0.03799098 | 0.04872662 |  |  | 0.0843841 | 0.04812734 | 0.1315385 | 0.04757988 | 0.03799098 | 0.04872662
[5 empty] | 0.03764554 | 0.04952542 |  |  | 0.08494328 | 0.04891631 | 0.1307113 | 0.04835988 | 0.03764554 | 0.04952542
[5 empty] | 0.03759454 | 0.05032421 |  |  | 0.08439636 | 0.04970528 | 0.1306644 | 0.04913988 | 0.03759454 | 0.05032421
[5 empty] | 0.03753818 | 0.05112301 |  |  | 0.08444338 | 0.05049426 | 0.1309982 | 0.04991988 | 0.03753818 | 0.05112301
[5 empty] | 0.03777664 | 0.05192181 |  |  | 0.08438441 | 0.05128323 | 0.1314134 | 0.05069988 | 0.03777664 | 0.05192181
[5 empty] | 0.03751012 | 0.05272061 |  |  | 0.08471949 | 0.0520722 | 0.1300105 | 0.05147987 | 0.03751012 | 0.05272061
[5 empty] | 0.03743881 | 0.0535194 |  |  | 0.08464869 | 0.05286118 | 0.13089 | 0.05225987 | 0.03743881 | 0.0535194
[5 empty] | 0.03736292 | 0.0543182 |  |  | 0.08437205 | 0.05365015 | 0.1304526 | 0.05303987 | 0.03736292 | 0.0543182
[5 empty] | 0.03728263 | 0.055117 |  |  | 0.08408962 | 0.05443912 | 0.1305988 | 0.05381987 | 0.03728263 | 0.055117
[5 empty] | 0.03719814 | 0.05591579 |  |  | 0.08420147 | 0.05522809 | 0.1291292 | 0.05459987 | 0.03719814 | 0.05591579
[5 empty] | 0.03710965 | 0.05671459 |  |  | 0.08400764 | 0.05601707 | 0.1292444 | 0.05537986 | 0.03710965 | 0.05671459
[5 empty] | 0.03711734 | 0.05751339 |  |  | 0.08400819 | 0.05680604 | 0.1289449 | 0.05615986 | 0.03711734 | 0.05751339
[5 empty] | 0.03712141 | 0.05831219 |  |  | 0.08360317 | 0.05759501 | 0.1292313 | 0.05693986 | 0.03712141 | 0.05831219
[5 empty] | 0.03682207 | 0.05911098 |  |  | 0.08359263 | 0.05838399 | 0.1278041 | 0.05771986 | 0.03682207 | 0.05911098
[5 empty] | 0.03671949 | 0.05990978 |  |  | 0.08377664 | 0.05917296 | 0.1286641 | 0.05849986 | 0.03671949 | 0.05990978
[5 empty] | 0.03681388 | 0.06070858 |  |  | 0.08355524 | 0.05996193 | 0.1283116 | 0.05927985 | 0.03681388 | 0.06070858
[5 empty] | 0.03650542 | 0.06150737 |  |  | 0.08342848 | 0.0607509 | 0.1272473 | 0.06005985 | 0.03650542 | 0.06150737
[5 empty] | 0.03629433 | 0.06230617 |  |  | 0.08339642 | 0.06153988 | 0.1269718 | 0.06083985 | 0.03629433 | 0.06230617
[5 empty] | 0.03618078 | 0.06310497 |  |  | 0.08325912 | 0.06232885 | 0.1263857 | 0.06161985 | 0.03618078 | 0.06310497
[5 empty] | 0.03626498 | 0.06390376 |  |  | 0.08321663 | 0.06311782 | 0.1268894 | 0.06239985 | 0.03626498 | 0.06390376
[5 empty] | 0.03614711 | 0.06470256 |  |  | 0.08276899 | 0.06390679 | 0.1261837 | 0.06317985 | 0.03614711 | 0.06470256
[5 empty] | 0.03602738 | 0.06550136 |  |  | 0.08251627 | 0.06469577 | 0.1258689 | 0.06395984 | 0.03602738 | 0.06550136
[5 empty] | 0.03590597 | 0.06630016 |  |  | 0.08295852 | 0.06548474 | 0.1255458 | 0.06473984 | 0.03590597 | 0.06630016
[5 empty] | 0.03578309 | 0.06709895 |  |  | 0.08279579 | 0.06627371 | 0.1251149 | 0.06551984 | 0.03578309 | 0.06709895
[5 empty] | 0.03545892 | 0.06789775 |  |  | 0.08222814 | 0.06706269 | 0.1247768 | 0.06629984 | 0.03545892 | 0.06789775
[5 empty] | 0.03533366 | 0.06869655 |  |  | 0.08175562 | 0.06785166 | 0.124032 | 0.06707984 | 0.03533366 | 0.06869655
[5 empty] | 0.03530751 | 0.06949534 |  |  | 0.08207828 | 0.06864063 | 0.1238811 | 0.06785983 | 0.03530751 | 0.06949534
[5 empty] | 0.03518065 | 0.07029414 |  |  | 0.08199617 | 0.0694296 | 0.1234247 | 0.06863983 | 0.03518065 | 0.07029414
[5 empty] | 0.03495329 | 0.07109294 |  |  | 0.08110935 | 0.07021858 | 0.1220633 | 0.06941983 | 0.03495329 | 0.07109294
[5 empty] | 0.03512562 | 0.07189174 |  |  | 0.08121788 | 0.07100755 | 0.1212976 | 0.07019983 | 0.03512562 | 0.07189174
[5 empty] | 0.03489783 | 0.07269053 |  |  | 0.08092181 | 0.07179652 | 0.1214281 | 0.07097983 | 0.03489783 | 0.07269053
[5 empty] | 0.03487012 | 0.07348933 |  |  | 0.08092119 | 0.0725855 | 0.1215553 | 0.07175982 | 0.03487012 | 0.07348933
[5 empty] | 0.03464268 | 0.07428813 |  |  | 0.08111607 | 0.07337447 | 0.1205799 | 0.07253982 | 0.03464268 | 0.07428813
[5 empty] | 0.03451571 | 0.07508692 |  |  | 0.08050651 | 0.07416344 | 0.1199024 | 0.07331982 | 0.03451571 | 0.07508692
[5 empty] | 0.03438939 | 0.07588572 |  |  | 0.08009256 | 0.07495241 | 0.1189233 | 0.07409982 | 0.03438939 | 0.07588572
[5 empty] | 0.03416393 | 0.07668452 |  |  | 0.08017428 | 0.07574139 | 0.1187433 | 0.07487982 | 0.03416393 | 0.07668452
[5 empty] | 0.03403953 | 0.07748331 |  |  | 0.07985172 | 0.07653036 | 0.118263 | 0.07565981 | 0.03403953 | 0.07748331
[5 empty] | 0.03391636 | 0.07828211 |  |  | 0.07992493 | 0.07731933 | 0.1186828 | 0.07643981 | 0.03391636 | 0.07828211
[5 empty] | 0.03399133 | 0.07908091 |  |  | 0.07949396 | 0.0781083 | 0.1179035 | 0.07721981 | 0.03399133 | 0.07908091
[5 empty] | 0.03356058 | 0.07987971 |  |  | 0.07895888 | 0.07889728 | 0.1165249 | 0.07799981 | 0.03356058 | 0.07987971
[5 empty] | 0.03372437 | 0.0806785 |  |  | 0.07921973 | 0.07968625 | 0.116228 | 0.07877981 | 0.03372437 | 0.0806785
[5 empty] | 0.03358298 | 0.0814773 |  |  | 0.07837657 | 0.08047522 | 0.1165032 | 0.07955981 | 0.03358298 | 0.0814773
[5 empty] | 0.03323668 | 0.0822761 |  |  | 0.07812944 | 0.0812642 | 0.1157512 | 0.0803398 | 0.03323668 | 0.0822761
[5 empty] | 0.03328574 | 0.08307489 |  |  | 0.07797842 | 0.08205317 | 0.115373 | 0.0811198 | 0.03328574 | 0.08307489
[5 empty] | 0.03293044 | 0.08387369 |  |  | 0.07772354 | 0.08284214 | 0.1139694 | 0.0818998 | 0.03293044 | 0.08387369
[5 empty] | 0.03267105 | 0.08467249 |  |  | 0.07796486 | 0.08363111 | 0.1130412 | 0.0826798 | 0.03267105 | 0.08467249
[5 empty] | 0.03270785 | 0.08547129 |  |  | 0.07710244 | 0.08442009 | 0.1134893 | 0.0834598 | 0.03270785 | 0.08547129
[5 empty] | 0.03254111 | 0.08627008 |  |  | 0.07679923 | 0.08520906 | 0.1129145 | 0.08423979 | 0.03254111 | 0.08627008
[5 empty] | 0.0324711 | 0.08706888 |  |  | 0.07627866 | 0.08599803 | 0.1116177 | 0.08501979 | 0.0324711 | 0.08706888
[5 empty] | 0.0321981 | 0.08786768 |  |  | 0.07634681 | 0.08678701 | 0.1105997 | 0.08579979 | 0.0321981 | 0.08786768
[5 empty] | 0.03192239 | 0.08866647 |  |  | 0.07581267 | 0.08757598 | 0.1103614 | 0.08657979 | 0.03192239 | 0.08866647
[5 empty] | 0.03174423 | 0.08946527 |  |  | 0.07488527 | 0.08836495 | 0.1100036 | 0.08735979 | 0.03174423 | 0.08946527
[5 empty] | 0.0316639 | 0.09026407 |  |  | 0.07367361 | 0.08915392 | 0.1092271 | 0.08813978 | 0.0316639 | 0.09026407
[5 empty] | 0.03148168 | 0.09106286 |  |  | 0.0729867 | 0.0899429 | 0.1081329 | 0.08891978 | 0.03148168 | 0.09106286
[5 empty] | 0.03129783 | 0.09186166 |  |  | 0.07193357 | 0.09073187 | 0.1066217 | 0.08969978 | 0.03129783 | 0.09186166
[5 empty] | 0.03101264 | 0.09266046 |  |  | 0.07132321 | 0.09152084 | 0.1059944 | 0.09047978 | 0.03101264 | 0.09266046
[5 empty] | 0.03082638 | 0.09345926 |  |  | 0.07006464 | 0.09230981 | 0.1049519 | 0.09125978 | 0.03082638 | 0.09345926
[5 empty] | 0.03053931 | 0.09425805 |  |  | 0.06876688 | 0.09309879 | 0.1048949 | 0.09203977 | 0.03053931 | 0.09425805
[5 empty] | 0.03065173 | 0.09505685 |  |  | 0.06783893 | 0.09388776 | 0.1038244 | 0.09281977 | 0.03065173 | 0.09505685
[5 empty] | 0.03016389 | 0.09585565 |  |  | 0.06658981 | 0.09467673 | 0.1024412 | 0.09359977 | 0.03016389 | 0.09585565
[5 empty] | 0.03007607 | 0.09665444 |  |  | 0.06582852 | 0.09546571 | 0.1017461 | 0.09437977 | 0.03007607 | 0.09665444
[5 empty] | 0.02998856 | 0.09745324 |  |  | 0.06466409 | 0.09625468 | 0.10134 | 0.09515977 | 0.02998856 | 0.09745324
[5 empty] | 0.02970161 | 0.09825204 |  |  | 0.06330551 | 0.09704365 | 0.1004237 | 0.09593976 | 0.02970161 | 0.09825204
[5 empty] | 0.02961551 | 0.09905084 |  |  | 0.06216181 | 0.09783262 | 0.09929808 | 0.09671976 | 0.02961551 | 0.09905084
[5 empty] | 0.02943035 | 0.09984963 |  |  | 0.06134199 | 0.0986216 | 0.09876399 | 0.09749976 | 0.02943035 | 0.09984963
[5 empty] | 0.02934279 | 0.1006484 |  |  | 0.05945508 | 0.09941057 | 0.09791158 | 0.09827976 | 0.02934279 | 0.1006484
[5 empty] | 0.0289517 | 0.1014472 |  |  | 0.05881007 | 0.1001995 | 0.0962938 | 0.09905976 | 0.0289517 | 0.1014472
[5 empty] | 0.02875733 | 0.102246 |  |  | 0.05771597 | 0.1009885 | 0.09500905 | 0.09983976 | 0.02875733 | 0.102246
[5 empty] | 0.02865996 | 0.1030448 |  |  | 0.05708182 | 0.1017775 | 0.09366208 | 0.1006198 | 0.02865996 | 0.1030448
[5 empty] | 0.02845984 | 0.1038436 |  |  | 0.0563166 | 0.1025665 | 0.09275759 | 0.1013998 | 0.02845984 | 0.1038436
[5 empty] | 0.02815724 | 0.1046424 |  |  | 0.05562934 | 0.1033554 | 0.09200033 | 0.1021797 | 0.02815724 | 0.1046424
[5 empty] | 0.02785242 | 0.1054412 |  |  | 0.05442905 | 0.1041444 | 0.08999502 | 0.1029597 | 0.02785242 | 0.1054412
[5 empty] | 0.02784566 | 0.10624 |  |  | 0.05422474 | 0.1049334 | 0.08924638 | 0.1037397 | 0.02784566 | 0.10624
[5 empty] | 0.0275372 | 0.1070388 |  |  | 0.05312541 | 0.1057224 | 0.08815916 | 0.1045197 | 0.0275372 | 0.1070388
[5 empty] | 0.02742733 | 0.1078376 |  |  | 0.05334009 | 0.1065113 | 0.08613806 | 0.1052997 | 0.02742733 | 0.1078376
[5 empty] | 0.02711629 | 0.1086364 |  |  | 0.05277779 | 0.1073003 | 0.08458783 | 0.1060797 | 0.02711629 | 0.1086364
[5 empty] | 0.02700437 | 0.1094352 |  |  | 0.05261334 | 0.1080893 | 0.08341319 | 0.1068597 | 0.02700437 | 0.1094352
[5 empty] | 0.02669181 | 0.110234 |  |  | 0.05276726 | 0.1088782 | 0.08221887 | 0.1076397 | 0.02669181 | 0.110234
[5 empty] | 0.02647888 | 0.1110328 |  |  | 0.0523347 | 0.1096672 | 0.08080959 | 0.1084197 | 0.02647888 | 0.1110328
[5 empty] | 0.02616586 | 0.1118316 |  |  | 0.05181449 | 0.1104562 | 0.07799009 | 0.1091997 | 0.02616586 | 0.1118316
[5 empty] | 0.026053 | 0.1126304 |  |  | 0.05200545 | 0.1112452 | 0.07656509 | 0.1099797 | 0.026053 | 0.1126304
[5 empty] | 0.02604057 | 0.1134292 |  |  | 0.05170641 | 0.1120341 | 0.07603933 | 0.1107597 | 0.02604057 | 0.1134292
[5 empty] | 0.02552883 | 0.114228 |  |  | 0.05221618 | 0.1128231 | 0.07431752 | 0.1115397 | 0.02552883 | 0.114228
[5 empty] | 0.02551804 | 0.1150268 |  |  | 0.05153358 | 0.1136121 | 0.0721044 | 0.1123197 | 0.02551804 | 0.1150268
[5 empty] | 0.02510848 | 0.1158256 |  |  | 0.05165746 | 0.1144011 | 0.07040469 | 0.1130997 | 0.02510848 | 0.1158256
[5 empty] | 0.0250004 | 0.1166244 |  |  | 0.05198662 | 0.11519 | 0.06952313 | 0.1138797 | 0.0250004 | 0.1166244
[5 empty] | 0.02499407 | 0.1174232 |  |  | 0.05201988 | 0.115979 | 0.06746444 | 0.1146597 | 0.02499407 | 0.1174232
[5 empty] | 0.02448975 | 0.118222 |  |  | 0.05195608 | 0.116768 | 0.06613335 | 0.1154397 | 0.02448975 | 0.118222
[5 empty] | 0.02428771 | 0.1190208 |  |  | 0.05129404 | 0.1175569 | 0.06503459 | 0.1162197 | 0.02428771 | 0.1190208
[5 empty] | 0.02428821 | 0.1198196 |  |  | 0.05113257 | 0.1183459 | 0.06367288 | 0.1169997 | 0.02428821 | 0.1198196
[5 empty] | 0.02419152 | 0.1206184 |  |  | 0.0515705 | 0.1191349 | 0.06245296 | 0.1177797 | 0.02419152 | 0.1206184
[5 empty] | 0.0238979 | 0.1214172 |  |  | 0.05150666 | 0.1199239 | 0.06177955 | 0.1185597 | 0.0238979 | 0.1214172
[5 empty] | 0.02370762 | 0.122216 |  |  | 0.05143987 | 0.1207128 | 0.06015738 | 0.1193397 | 0.02370762 | 0.122216
[5 empty] | 0.02342093 | 0.1230147 |  |  | 0.05076894 | 0.1215018 | 0.05939117 | 0.1201197 | 0.02342093 | 0.1230147
[5 empty] | 0.02313787 | 0.1238135 |  |  | 0.05119271 | 0.1222908 | 0.05728567 | 0.1208997 | 0.02313787 | 0.1238135
[5 empty] | 0.0230561 | 0.1246123 |  |  | 0.05131 | 0.1230798 | 0.05614559 | 0.1216797 | 0.0230561 | 0.1246123
[5 empty] | 0.022775 | 0.1254111 |  |  | 0.05131962 | 0.1238687 | 0.05637566 | 0.1224597 | 0.022775 | 0.1254111
[5 empty] | 0.02259457 | 0.1262099 |  |  | 0.05122041 | 0.1246577 | 0.05538061 | 0.1232397 | 0.02259457 | 0.1262099
[5 empty] | 0.02251484 | 0.1270087 |  |  | 0.05031119 | 0.1254467 | 0.05376517 | 0.1240197 | 0.02251484 | 0.1270087
[5 empty] | 0.02223582 | 0.1278075 |  |  | 0.05099077 | 0.1262356 | 0.05383012 | 0.1247997 | 0.02223582 | 0.1278075
[5 empty] | 0.02235752 | 0.1286063 |  |  | 0.05035799 | 0.1270246 | 0.05331743 | 0.1255797 | 0.02235752 | 0.1286063
[5 empty] | 0.02187996 | 0.1294051 |  |  | 0.05021112 | 0.1278136 | 0.05140706 | 0.1263597 | 0.02187996 | 0.1294051
[5 empty] | 0.02170315 | 0.1302039 |  |  | 0.05004562 | 0.1286026 | 0.05089979 | 0.1271397 | 0.02170315 | 0.1302039
[5 empty] | 0.02162711 | 0.1310027 |  |  | 0.04986098 | 0.1293915 | 0.05089641 | 0.1279197 | 0.02162711 | 0.1310027
[5 empty] | 0.02135185 | 0.1318015 |  |  | 0.05015755 | 0.1301805 | 0.05029771 | 0.1286997 | 0.02135185 | 0.1318015
[5 empty] | 0.02127738 | 0.1326003 |  |  | 0.04933568 | 0.1309695 | 0.04940446 | 0.1294797 | 0.02127738 | 0.1326003
[5 empty] | 0.02100372 | 0.1333991 |  |  | 0.04929574 | 0.1317585 | 0.04891746 | 0.1302597 | 0.02100372 | 0.1333991
[5 empty] | 0.02083089 | 0.1341979 |  |  | 0.04933807 | 0.1325474 | 0.04723749 | 0.1310397 | 0.02083089 | 0.1341979
[5 empty] | 0.0209589 | 0.1349967 |  |  | 0.04856303 | 0.1333364 | 0.04676532 | 0.1318197 | 0.0209589 | 0.1349967
[5 empty] | 0.02048776 | 0.1357955 |  |  | 0.04837096 | 0.1341254 | 0.04660175 | 0.1325997 | 0.02048776 | 0.1357955
[5 empty] | 0.02061749 | 0.1365943 |  |  | 0.04806224 | 0.1349143 | 0.04614756 | 0.1333797 | 0.02061749 | 0.1365943
[5 empty] | 0.02034811 | 0.1373931 |  |  | 0.04813721 | 0.1357033 | 0.04570354 | 0.1341597 | 0.02034811 | 0.1373931
[5 empty] | 0.02017962 | 0.1381919 |  |  | 0.04779622 | 0.1364923 | 0.04497046 | 0.1349397 | 0.02017962 | 0.1381919
[5 empty] | 0.01981204 | 0.1389907 |  |  | 0.04673964 | 0.1372813 | 0.04354912 | 0.1357197 | 0.01981204 | 0.1389907
[5 empty] | 0.01974539 | 0.1397895 |  |  | 0.0469678 | 0.1380702 | 0.04294029 | 0.1364997 | 0.01974539 | 0.1397895
[5 empty] | 0.01977969 | 0.1405883 |  |  | 0.04618108 | 0.1388592 | 0.04234476 | 0.1372797 | 0.01977969 | 0.1405883
[5 empty] | 0.01961493 | 0.1413871 |  |  | 0.04587982 | 0.1396482 | 0.04226332 | 0.1380597 | 0.01961493 | 0.1413871
[5 empty] | 0.01935115 | 0.1421859 |  |  | 0.04566438 | 0.1404372 | 0.04169675 | 0.1388397 | 0.01935115 | 0.1421859
[5 empty] | 0.01908835 | 0.1429847 |  |  | 0.0452351 | 0.1412261 | 0.04044584 | 0.1396197 | 0.01908835 | 0.1429847
[5 empty] | 0.01882656 | 0.1437835 |  |  | 0.04509235 | 0.1420151 | 0.04081136 | 0.1403997 | 0.01882656 | 0.1437835
[5 empty] | 0.01876577 | 0.1445823 |  |  | 0.04383649 | 0.1428041 | 0.0404941 | 0.1411797 | 0.01876577 | 0.1445823
[5 empty] | 0.01850602 | 0.1453811 |  |  | 0.04356785 | 0.143593 | 0.03939485 | 0.1419597 | 0.01850602 | 0.1453811
[5 empty] | 0.01834731 | 0.1461799 |  |  | 0.0433868 | 0.144382 | 0.03951439 | 0.1427397 | 0.01834731 | 0.1461799
[5 empty] | 0.01838965 | 0.1469787 |  |  | 0.0427937 | 0.145171 | 0.03895351 | 0.1435196 | 0.01838965 | 0.1469787
[5 empty] | 0.01813307 | 0.1477775 |  |  | 0.04188889 | 0.14596 | 0.03851298 | 0.1442996 | 0.01813307 | 0.1477775
[5 empty] | 0.01807758 | 0.1485763 |  |  | 0.04157274 | 0.1467489 | 0.03709361 | 0.1450796 | 0.01807758 | 0.1485763
[5 empty] | 0.01792319 | 0.1493751 |  |  | 0.04144559 | 0.1475379 | 0.03749615 | 0.1458596 | 0.01792319 | 0.1493751
[5 empty] | 0.01786991 | 0.1501738 |  |  | 0.0403078 | 0.1483269 | 0.03622142 | 0.1466396 | 0.01786991 | 0.1501738
[5 empty] | 0.01761776 | 0.1509726 |  |  | 0.04025972 | 0.1491159 | 0.03597017 | 0.1474196 | 0.01761776 | 0.1509726
[5 empty] | 0.01746676 | 0.1517714 |  |  | 0.04000171 | 0.1499048 | 0.03584321 | 0.1481996 | 0.01746676 | 0.1517714
[5 empty] | 0.01721692 | 0.1525702 |  |  | 0.03903412 | 0.1506938 | 0.03574132 | 0.1489796 | 0.01721692 | 0.1525702
[5 empty] | 0.01726825 | 0.153369 |  |  | 0.03885731 | 0.1514828 | 0.03626527 | 0.1497596 | 0.01726825 | 0.153369
[5 empty] | 0.01692077 | 0.1541678 |  |  | 0.03827163 | 0.1522717 | 0.03511586 | 0.1505396 | 0.01692077 | 0.1541678
[5 empty] | 0.0166745 | 0.1549666 |  |  | 0.03737743 | 0.1530607 | 0.03519387 | 0.1513196 | 0.0166745 | 0.1549666
[5 empty] | 0.01652944 | 0.1557654 |  |  | 0.03667508 | 0.1538497 | 0.03540008 | 0.1520996 | 0.01652944 | 0.1557654
[5 empty] | 0.01658562 | 0.1565642 |  |  | 0.03606492 | 0.1546387 | 0.03433527 | 0.1528796 | 0.01658562 | 0.1565642
[5 empty] | 0.01624304 | 0.157363 |  |  | 0.0353473 | 0.1554276 | 0.03440024 | 0.1536596 | 0.01624304 | 0.157363
[5 empty] | 0.01610172 | 0.1581618 |  |  | 0.03442259 | 0.1562166 | 0.03429576 | 0.1544396 | 0.01610172 | 0.1581618
[5 empty] | 0.01626168 | 0.1589606 |  |  | 0.03419114 | 0.1570056 | 0.03442262 | 0.1552196 | 0.01626168 | 0.1589606