## 1
Общество с ограниченной ответственностью "Инженерная геология" (ООО "ИнжГео") | [11 empty] | Общество с ограниченной ответственностью "Инженерная геология" (ООО "ИнжГео")
Юр. адрес: 117279, г. Москва, ул. Миклухо-Маклая, 36 а, этаж 5, пом. XXIII к. 76-84 | [11 empty] | Юр. адрес: 117279, г. Москва, ул. Миклухо-Маклая, 36 а, этаж 5, пом. XXIII к. 76-84 | [8 empty] | нагр |  |  | X0 | Y0 | R |  | нагр |  |  |  | X0 | Y0 | R | нагр |  |  |  | X0 | Y0 | R |  | нагр |  |  |  | X0 | Y0 | R
Телефон/факс +7 (495) 132-30-00, Адрес электронной почты inbox@inj-geo.ru | [11 empty] | Телефон/факс +7 (495) 132-30-00, Адрес электронной почты inbox@inj-geo.ru | [12 empty] | 0 | [7 empty] | 0 | [6 empty] | 0 | [7 empty] | 0
[21 empty] | девиатор | [6 empty] | девиатор | [6 empty] | девиатор | [7 empty] | девиатор
Испытательная лаборатория ООО «ИнжГео» | [11 empty] | Испытательная лаборатория ООО «ИнжГео» | [8 empty] | x0 | Угол | X | Y |  |  |  | x0 |  | Угол | X | Y |  |  | x0 |  | Угол | X | Y |  |  |  | x0 |  | Угол | X | Y
Адрес места осуществления деятельности лаборатории: г. Москва, просп. Вернадского, д. 51, стр. 1 | [11 empty] | Адрес места осуществления деятельности лаборатории: г. Москва, просп. Вернадского, д. 51, стр. 1 | [9 empty] | 0 | [7 empty] | 0 | [6 empty] | 0 | [7 empty] | 0
Телефон +7(910)4557682, E-mail: slg85@mail.ru | [11 empty] | Телефон +7(910)4557682, E-mail: slg85@mail.ru | [9 empty] | 5 | [7 empty] | 5 | [6 empty] | 5 | [7 empty] | 5
[22 empty] | 10 | [7 empty] | 10 | [6 empty] | 10 | [7 empty] | 10
[12 empty] | Протокол испытаний № 13-63/49 от 17-12-2022 | [9 empty] | 15 | [7 empty] | 15 | [6 empty] | 15 | [7 empty] | 15
[22 empty] | 20 | [7 empty] | 20 | [6 empty] | 20 | [7 empty] | 20
[12 empty] | Наименование и адрес заказчика: Переход трубопровода через р. Енисей | [9 empty] | 25 | [7 empty] | 25 | [6 empty] | 25 | [7 empty] | 25
[12 empty] | Наименование объекта: ООО Регионстрой | [9 empty] | 30 | [7 empty] | 30 | [6 empty] | 30 | [7 empty] | 30
Наименование используемого метода/методики: ГОСТ 12248.4-2020 | [11 empty] | Наименование используемого метода/методики: ГОСТ 12248.3-2020 | [9 empty] | 35 | [7 empty] | 35 | [6 empty] | 35 | [7 empty] | 35
Условия проведения испытания: температура окружающей среды (18 - 25)0С, влажность воздуха (40 - 75)% | [11 empty] | Условия проведения испытания: температура окружающей среды (18 - 25)0С, влажность воздуха (40 - 75)% | [9 empty] | 40 | [7 empty] | 40 | [6 empty] | 40 | [7 empty] | 40
[12 empty] | Дата получение объекта подлежащего испытаниям: 20-11-2022 | [9 empty] | 45 | [7 empty] | 45 | [6 empty] | 45 | [7 empty] | 45
[12 empty] | Дата испытания: 25.10.2022-19.11.2049 | [9 empty] | 50 | [7 empty] | 50 | [6 empty] | 50 | [7 empty] | 50
[22 empty] | 55 | [7 empty] | 55 | [6 empty] | 55 | [7 empty] | 55
Испытание грунтов методом трехосного сжатия | [11 empty] | Испытание грунтов методом трехосного сжатия | [9 empty] | 60 | [7 empty] | 60 | [6 empty] | 60 | [7 empty] | 60
[22 empty] | 65 | [7 empty] | 65 | [6 empty] | 65 | [7 empty] | 65
Лабораторный номер: | [6 empty] | We, д.е. = |  |  |  |  | Лабораторный номер: |  | 1084 |  |  |  | We, д.е. = | 0.588900444 |  |  | 70 | [7 empty] | 70 | [6 empty] | 70 | [7 empty] | 70
Номер скважины: | [6 empty] | ρ, г/см3 = |  |  |  |  | Номер скважины: |  | BH-012 |  |  |  | ρ, г/см3 = | 1.63 |  |  | 75 | [7 empty] | 75 | [6 empty] | 75 | [7 empty] | 75
Глубина отбора, м: | [6 empty] | ρs, г/см3 = |  |  |  |  | Глубина отбора, м: |  | 2.4 |  |  |  | ρs, г/см3 = | 2.72 |  |  | 80 | [7 empty] | 80 | [6 empty] | 80 | [7 empty] | 80
Наименование грунта: | [6 empty] | e, д.е. = |  |  |  |  | Наименование грунта: |  | Суглинок, после оттаивания текучий, легкий пылеватый |  |  |  | e, д.е. = | 1.651417 |  |  | 85 | [7 empty] | 85 | [6 empty] | 85 | [7 empty] | 85
Схема проведения опыта: | [6 empty] | IL, д.е. = |  |  |  |  | Схема проведения опыта: |  | КД |  |  |  | IL, д.е. = | 3.382 |  |  | 90 | [7 empty] | 90 | [6 empty] | 90 | [7 empty] | 90
[22 empty] | 95 | [7 empty] | 95 | [6 empty] | 95 | [7 empty] | 95
[22 empty] | 100 | [7 empty] | 100 | [6 empty] | 100 | [7 empty] | 100
Результаты испытаний | [11 empty] | Результаты испытаний | [9 empty] | 105 | [7 empty] | 105 | [6 empty] | 105 | [7 empty] | 105
[22 empty] | 110 | [7 empty] | 110 | [6 empty] | 110 | [7 empty] | 110
[22 empty] | 115 | [7 empty] | 115 | [6 empty] | 115 | [7 empty] | 115
[22 empty] | 120 | [7 empty] | 120 | [6 empty] | 120 | [7 empty] | 120
[22 empty] | 125 | [7 empty] | 125 | [6 empty] | 125 | [7 empty] | 125
[22 empty] | 130 | [7 empty] | 130 | [6 empty] | 130 | [7 empty] | 130
[22 empty] | 135 | [7 empty] | 135 | [6 empty] | 135 | [7 empty] | 135
[22 empty] | 140 | [7 empty] | 140 | [6 empty] | 140 | [7 empty] | 140
[22 empty] | 145 | [7 empty] | 145 | [6 empty] | 145 | [7 empty] | 145
[22 empty] | 150 | [7 empty] | 150 | [6 empty] | 150 | [7 empty] | 150
[22 empty] | 155 | [7 empty] | 155 | [6 empty] | 155 | [7 empty] | 155
[22 empty] | 160 | [7 empty] | 160 | [6 empty] | 160 | [7 empty] | 160
[22 empty] | 165 | [7 empty] | 165 | [6 empty] | 165 | [7 empty] | 165
[22 empty] | 170 | [7 empty] | 170 | [6 empty] | 170 | [7 empty] | 170
[22 empty] | 175 | [7 empty] | 175 | [6 empty] | 175 | [7 empty] | 175
[22 empty] | 180 | [7 empty] | 180 | [6 empty] | 180 | [7 empty] | 180
[13 empty] | Давление в камере, Мпа σ3 | Вертикальная нагрузка, Мпа σ1 | Поровое давление, Мпа u
[7 empty] | Коэфф. Точки | [5 empty] | 0.05 | 0.09353711 | [5 empty] | 1 | [6 empty] | σ3,кПа | σ1,кПа | u, кПа |  |  |  | 4
[13 empty] | 0.15 | 0.2460342 | [27 empty] | δ3, Мпа | δ1-δ3, МПа | δ1, МПа | δ1, КПа
|  |  | Модуль деформации, МПа: | [9 empty] | 0.25 | 0.3985313 | [21 empty] | С, МПа:
|  |  | Е0= | [32 empty] | φ, град:
|  |  | E50 = | [32 empty] | E, Мпа
|  |  | Коэф. Поперечной деформации, ϑ = | [9 empty] | Эффективные значения угла внутреннего трения и удельного сцепления ϕ', С' | [13 empty] | x | 0
[13 empty] | ϕ', град. = | 12 | [12 empty] | y |  |  |  | С, кПа | φ,°
[13 empty] | С', МПа = | 0.007
| Исполнитель: | [6 empty] | Морозов Д.С. |  |  |  |  | Исполнитель: |  |  |  |  | Морозов Д.С.
| Начальник исп. лаборатории: | [6 empty] | Семиколенова Л.Г. |  |  |  |  | Начальник исп. лаборатории: |  |  |  |  | Семиколенова Л.Г.
Лист 1 , всего листов 2 | [11 empty] | Лист 2 , всего листов 2
Частичное воспроизведение протокола испытаний без письменного разрешения ООО «ИнжГео» ЗАПРЕЩАЕТСЯ | [11 empty] | Частичное воспроизведение протокола испытаний без письменного разрешения ООО «ИнжГео» ЗАПРЕЩАЕТСЯ
[5 empty] | второй график |  | первый график | [9 empty] | К Пуассона
dev50 | epsE50 | ind | devE0 | epsE0 | dev | eps | sigma |  | dev1 | eps1 | dev2 | eps2 | dev3 | eps3 |  | Глины
0.02176855 | 0.0135107 |  |  |  | 0 | 0 |  |  | 0 | 0 | 0 | 0 | 0 | 0 |  | < 0 | 0,20-0,30
ind |  |  |  |  | 0.001956844 | 0.0007906777 |  |  | 0.007436733 | 0.0007774132 | 0.008731804 | 0.0007781818 | 0.001956844 | 0.0007906777 |  | 0-0,25 | 0,30-0,38
2 |  |  |  |  | 0.004417942 | 0.001581355 |  |  | 0.01570213 | 0.001554826 | 0.015 | 0.001357677 | 0.004417942 | 0.001581355 |  | 0,25< | 0,38-0,45
E0 |  |  |  |  | 0.00666471 | 0.002372033 |  |  | 0.02208722 | 0.00233224 | 0.0238778 | 0.002334545 | 0.00666471 | 0.002372033 |  | Суглинки | 0,35-0,37
epsE0 | devE0 |  |  |  | 0.00867856 | 0.003162711 |  |  | 0.02788304 | 0.003109653 | 0.02997949 | 0.003112727 | 0.00867856 | 0.003162711 |  | Пески и супеси | 0,30-0,35
0.006951304 | 0.016 |  |  |  | 0.01024091 | 0.003953389 |  |  | 0.0337806 | 0.003887066 | 0.03736543 | 0.003890909 | 0.01024091 | 0.003953389
[5 empty] | 0.01233317 | 0.004744066 |  |  | 0.03767095 | 0.004664479 | 0.04297613 | 0.004669091 | 0.01233317 | 0.004744066
График E50 |  | График E |  |  | 0.01343676 | 0.005534744 |  |  | 0.042 | 0.005738105 | 0.04905206 | 0.005447273 | 0.01343676 | 0.005534744
eps | q | sigma |  |  | 0.01483308 | 0.006325422 |  |  | 0.04313667 | 0.006219305 | 0.05423371 | 0.006225455 | 0.01483308 | 0.006325422
Горизонтальная линия E50 |  | Касательная |  |  | 0.016 | 0.006951304 |  |  | 0.0443088 | 0.006996719 | 0.06026156 | 0.007003636 | 0.016 | 0.006951304
0 |  | a | b |  | 0.01691857 | 0.007906777 |  |  | 0.04518459 | 0.007774132 | 0.0641761 | 0.007781818 | 0.01691857 | 0.007906777
|  |  | 0 |  | 0.01782285 | 0.008697455 |  |  | 0.04683999 | 0.008551545 | 0.06851782 | 0.00856 | 0.01782285 | 0.008697455
Вертикальная линия E50 |  | p1 и p2 |  |  | 0.0185409 | 0.009488133 |  |  | 0.0480171 | 0.009371673 | 0.07426565 | 0.009602737 | 0.0185409 | 0.009488133
| 0 | 0 |  |  | 0.01889484 | 0.01027881 |  |  | 0.04907829 | 0.01010637 | 0.07559516 | 0.01011636 | 0.01889484 | 0.01027881
[5 empty] | 0.01990684 | 0.01106949 |  |  | 0.04964269 | 0.01088378 | 0.07838917 | 0.01089455 | 0.01990684 | 0.01106949
Касательная линия E50 |  |  |  |  | 0.02049902 | 0.01186017 |  |  | 0.0513408 | 0.0116612 | 0.0806465 | 0.01167273 | 0.02049902 | 0.01186017
0 | 0 | Горизонтальная 1 |  |  | 0.02099353 | 0.01265084 |  |  | 0.05216954 | 0.01243861 | 0.0846656 | 0.01245091 | 0.02099353 | 0.01265084
[5 empty] | 0.02176855 | 0.0135107 |  |  | 0.05422583 | 0.01321602 | 0.08654493 | 0.01322909 | 0.02176855 | 0.0135107
Горизонтальная линия qкр |  |  |  |  | 0.02226452 | 0.0142322 |  |  | 0.0558066 | 0.01399344 | 0.09018296 | 0.01400727 | 0.02226452 | 0.0142322
Горизонтальная линия q |  | Горизонтальная 2 |  |  | 0.02303801 | 0.01502288 |  |  | 0.05700878 | 0.01477085 | 0.09277815 | 0.01478545 | 0.02303801 | 0.01502288
0 |  | 0 |  |  | 0.02353077 | 0.01581355 |  |  | 0.05812928 | 0.01554826 | 0.09472895 | 0.01556364 | 0.02353077 | 0.01581355
[5 empty] | 0.02424064 | 0.01660423 |  |  | 0.05986504 | 0.01632568 | 0.09783385 | 0.01634182 | 0.02424064 | 0.01660423
Вертикальная линия q |  |  |  |  | 0.02506551 | 0.01739491 |  |  | 0.06121297 | 0.01710309 | 0.09959128 | 0.01712 | 0.02506551 | 0.01739491
| 0 |  |  |  | 0.02590324 | 0.01818559 |  |  | 0.06227001 | 0.0178805 | 0.1019997 | 0.01789818 | 0.02590324 | 0.01818559
[5 empty] | 0.02625169 | 0.01897627 |  |  | 0.06373308 | 0.01865792 | 0.1048576 | 0.01867636 | 0.02625169 | 0.01897627
[5 empty] | 0.02720873 | 0.01976694 |  |  | 0.0652991 | 0.01943533 | 0.1079635 | 0.01945455 | 0.02720873 | 0.01976694
[5 empty] | 0.02807224 | 0.02055762 |  |  | 0.067265 | 0.02021274 | 0.1097157 | 0.02023273 | 0.02807224 | 0.02055762
[5 empty] | 0.02874007 | 0.0213483 |  |  | 0.0679277 | 0.02099016 | 0.1119128 | 0.02101091 | 0.02874007 | 0.0213483
[5 empty] | 0.02941009 | 0.02213898 |  |  | 0.06988413 | 0.02176757 | 0.1145532 | 0.02178909 | 0.02941009 | 0.02213898
[5 empty] | 0.03038018 | 0.02292965 |  |  | 0.07103121 | 0.02254498 | 0.1169354 | 0.02256727 | 0.03038018 | 0.02292965
[5 empty] | 0.03104819 | 0.02372033 |  |  | 0.07246588 | 0.0233224 | 0.1185579 | 0.02334545 | 0.03104819 | 0.02372033
[5 empty] | 0.031612 | 0.02451101 |  |  | 0.07368504 | 0.02409981 | 0.120719 | 0.02412364 | 0.031612 | 0.02451101
[5 empty] | 0.03236948 | 0.02530169 |  |  | 0.07538563 | 0.02487722 | 0.1234173 | 0.02490182 | 0.03236948 | 0.02530169
[5 empty] | 0.03331848 | 0.02609236 |  |  | 0.07646458 | 0.02565463 | 0.1242513 | 0.02568 | 0.03331848 | 0.02609236
[5 empty] | 0.03425688 | 0.02688304 |  |  | 0.0785188 | 0.02643205 | 0.1268193 | 0.02645818 | 0.03425688 | 0.02688304
[5 empty] | 0.03458255 | 0.02767372 |  |  | 0.07984522 | 0.02720946 | 0.1285199 | 0.02723636 | 0.03458255 | 0.02767372
[5 empty] | 0.03549334 | 0.0284644 |  |  | 0.08124078 | 0.02798687 | 0.1304515 | 0.02801455 | 0.03549334 | 0.0284644
[5 empty] | 0.03628714 | 0.02925508 |  |  | 0.08180238 | 0.02876429 | 0.1318126 | 0.02879273 | 0.03628714 | 0.02925508
[5 empty] | 0.0370618 | 0.03004575 |  |  | 0.08292697 | 0.0295417 | 0.1339016 | 0.02957091 | 0.0370618 | 0.03004575
[5 empty] | 0.03751519 | 0.03083643 |  |  | 0.08441145 | 0.03031911 | 0.1350171 | 0.03034909 | 0.03751519 | 0.03083643
[5 empty] | 0.03814519 | 0.03162711 |  |  | 0.08615276 | 0.03109653 | 0.1369574 | 0.03112727 | 0.03814519 | 0.03162711
[5 empty] | 0.03874965 | 0.03241779 |  |  | 0.08724783 | 0.03187394 | 0.137021 | 0.03190545 | 0.03874965 | 0.03241779
[5 empty] | 0.03912645 | 0.03320846 |  |  | 0.08779357 | 0.03265135 | 0.1387064 | 0.03268364 | 0.03912645 | 0.03320846
[5 empty] | 0.04007345 | 0.03399914 |  |  | 0.08888692 | 0.03342877 | 0.1406121 | 0.03346182 | 0.04007345 | 0.03399914
[5 empty] | 0.04048852 | 0.03478982 |  |  | 0.08932479 | 0.03420618 | 0.1417365 | 0.03424 | 0.04048852 | 0.03478982
[5 empty] | 0.04076952 | 0.0355805 |  |  | 0.09110411 | 0.03498359 | 0.141678 | 0.03501818 | 0.04076952 | 0.0355805
[5 empty] | 0.04121433 | 0.03637117 |  |  | 0.09132181 | 0.03576101 | 0.1427352 | 0.03579636 | 0.04121433 | 0.03637117
[5 empty] | 0.04172081 | 0.03716185 |  |  | 0.09217482 | 0.03653842 | 0.1436065 | 0.03657455 | 0.04172081 | 0.03716185
[5 empty] | 0.04218683 | 0.03795253 |  |  | 0.09296005 | 0.03731583 | 0.1446904 | 0.03735273 | 0.04218683 | 0.03795253
[5 empty] | 0.04241025 | 0.03874321 |  |  | 0.09357443 | 0.03809325 | 0.1451853 | 0.03813091 | 0.04241025 | 0.03874321
[5 empty] | 0.04288895 | 0.03953389 |  |  | 0.09361489 | 0.03887066 | 0.1459896 | 0.03890909 | 0.04288895 | 0.03953389
[5 empty] | 0.04272078 | 0.04032456 |  |  | 0.09487835 | 0.03964807 | 0.146302 | 0.03968727 | 0.04272078 | 0.04032456
[5 empty] | 0.04320362 | 0.04111524 |  |  | 0.09456173 | 0.04042549 | 0.1477207 | 0.04046545 | 0.04320362 | 0.04111524
[5 empty] | 0.04303534 | 0.04190592 |  |  | 0.09486197 | 0.0412029 | 0.1472443 | 0.04124364 | 0.04303534 | 0.04190592
[5 empty] | 0.04353711 | 0.0426966 |  |  | 0.09547599 | 0.04198031 | 0.1480713 | 0.04202182 | 0.04353711 | 0.0426966
[5 empty] | 0.04353708 | 0.04348727 |  |  | 0.09603421 | 0.04275772 | 0.1485313 | 0.0428 | 0.04353708 | 0.04348727
[5 empty] | 0.04343353 | 0.04427795 |  |  | 0.09543413 | 0.04353514 | 0.1477309 | 0.04357818 | 0.04343353 | 0.04427795
[5 empty] | 0.04352412 | 0.04506863 |  |  | 0.09532972 | 0.04431255 | 0.1482193 | 0.04435636 | 0.04352412 | 0.04506863
[5 empty] | 0.04310903 | 0.04585931 |  |  | 0.09561855 | 0.04508996 | 0.1478913 | 0.04513455 | 0.04310903 | 0.04585931
[5 empty] | 0.04328843 | 0.04664998 |  |  | 0.0953006 | 0.04586738 | 0.1476474 | 0.04591273 | 0.04328843 | 0.04664998
[5 empty] | 0.04336253 | 0.04744066 |  |  | 0.09517581 | 0.04664479 | 0.1480876 | 0.04669091 | 0.04336253 | 0.04744066
[5 empty] | 0.04313148 | 0.04823134 |  |  | 0.09504414 | 0.0474222 | 0.1469122 | 0.04746909 | 0.04313148 | 0.04823134
[5 empty] | 0.04299548 | 0.04902202 |  |  | 0.09580556 | 0.04819962 | 0.1471214 | 0.04824727 | 0.04299548 | 0.04902202
[5 empty] | 0.04295469 | 0.0498127 |  |  | 0.09516003 | 0.04897703 | 0.1475155 | 0.04902545 | 0.04295469 | 0.0498127
[5 empty] | 0.04330932 | 0.05060337 |  |  | 0.09570749 | 0.04975444 | 0.1467946 | 0.04980364 | 0.04330932 | 0.05060337
[5 empty] | 0.04315953 | 0.05139405 |  |  | 0.09564792 | 0.05053186 | 0.1469589 | 0.05058182 | 0.04315953 | 0.05139405
[5 empty] | 0.0430055 | 0.05218473 |  |  | 0.09548128 | 0.05130927 | 0.1469087 | 0.05136 | 0.0430055 | 0.05218473
[5 empty] | 0.04294742 | 0.05297541 |  |  | 0.09520751 | 0.05208668 | 0.1471442 | 0.05213818 | 0.04294742 | 0.05297541
[5 empty] | 0.04288546 | 0.05376608 |  |  | 0.09502659 | 0.0528641 | 0.1466655 | 0.05291636 | 0.04288546 | 0.05376608
[5 empty] | 0.04281982 | 0.05455676 |  |  | 0.09463847 | 0.05364151 | 0.146573 | 0.05369455 | 0.04281982 | 0.05455676
[5 empty] | 0.04275066 | 0.05534744 |  |  | 0.09524311 | 0.05441892 | 0.1468668 | 0.05447273 | 0.04275066 | 0.05534744
[5 empty] | 0.04267816 | 0.05613812 |  |  | 0.09464047 | 0.05519634 | 0.1461471 | 0.05525091 | 0.04267816 | 0.05613812
[5 empty] | 0.04240252 | 0.0569288 |  |  | 0.0942305 | 0.05597375 | 0.1462142 | 0.05602909 | 0.04240252 | 0.0569288
[5 empty] | 0.04232391 | 0.05771947 |  |  | 0.09441318 | 0.05675116 | 0.1449682 | 0.05680727 | 0.04232391 | 0.05771947
[5 empty] | 0.0424425 | 0.05851015 |  |  | 0.09398845 | 0.05752858 | 0.1451094 | 0.05758545 | 0.0424425 | 0.05851015
[5 empty] | 0.04225849 | 0.05930083 |  |  | 0.09425628 | 0.05830599 | 0.144838 | 0.05836364 | 0.04225849 | 0.05930083
[5 empty] | 0.04207204 | 0.06009151 |  |  | 0.09421663 | 0.0590834 | 0.1448543 | 0.05914182 | 0.04207204 | 0.06009151
[5 empty] | 0.04228335 | 0.06088218 |  |  | 0.09366945 | 0.05986081 | 0.1442583 | 0.05992 | 0.04228335 | 0.06088218
[5 empty] | 0.04199259 | 0.06167286 |  |  | 0.09361471 | 0.06063823 | 0.1442503 | 0.06069818 | 0.04199259 | 0.06167286
[5 empty] | 0.04189994 | 0.06246354 |  |  | 0.09345237 | 0.06141564 | 0.1435306 | 0.06147636 | 0.04189994 | 0.06246354
[5 empty] | 0.04190559 | 0.06325422 |  |  | 0.09318238 | 0.06219305 | 0.1429994 | 0.06225455 | 0.04190559 | 0.06325422
[5 empty] | 0.04200971 | 0.06404489 |  |  | 0.0935047 | 0.06297047 | 0.1437568 | 0.06303273 | 0.04200971 | 0.06404489
[5 empty] | 0.04151248 | 0.06483557 |  |  | 0.09301929 | 0.06374788 | 0.1426031 | 0.06381091 | 0.04151248 | 0.06483557
[5 empty] | 0.04181409 | 0.06562625 |  |  | 0.09332612 | 0.06452529 | 0.1419386 | 0.06458909 | 0.04181409 | 0.06562625
[5 empty] | 0.04141471 | 0.06641693 |  |  | 0.09272514 | 0.06530271 | 0.1424633 | 0.06536727 | 0.04141471 | 0.06641693
[5 empty] | 0.04131453 | 0.06720761 |  |  | 0.09301631 | 0.06608012 | 0.1418776 | 0.06614545 | 0.04131453 | 0.06720761
[5 empty] | 0.04151372 | 0.06799828 |  |  | 0.0923996 | 0.06685753 | 0.1407816 | 0.06692364 | 0.04151372 | 0.06799828
[5 empty] | 0.04141248 | 0.06878896 |  |  | 0.09247495 | 0.06763495 | 0.1407755 | 0.06770182 | 0.04141248 | 0.06878896
[5 empty] | 0.04091097 | 0.06957964 |  |  | 0.09194233 | 0.06841236 | 0.1400597 | 0.06848 | 0.04091097 | 0.06957964
[5 empty] | 0.04100938 | 0.07037032 |  |  | 0.0913017 | 0.06918977 | 0.1400342 | 0.06925818 | 0.04100938 | 0.07037032
[5 empty] | 0.04090788 | 0.07116099 |  |  | 0.09095302 | 0.06996719 | 0.1397993 | 0.07003636 | 0.04090788 | 0.07116099
[5 empty] | 0.04090667 | 0.07195167 |  |  | 0.09079625 | 0.0707446 | 0.1397553 | 0.07081454 | 0.04090667 | 0.07195167
[5 empty] | 0.04090592 | 0.07274235 |  |  | 0.09073134 | 0.07152201 | 0.1388022 | 0.07159273 | 0.04090592 | 0.07274235
[5 empty] | 0.0404058 | 0.07353303 |  |  | 0.09015827 | 0.07229943 | 0.1386404 | 0.07237091 | 0.0404058 | 0.07353303
[5 empty] | 0.04070651 | 0.0743237 |  |  | 0.09047697 | 0.07307684 | 0.1383701 | 0.07314909 | 0.04070651 | 0.0743237
[5 empty] | 0.04040822 | 0.07511438 |  |  | 0.08988743 | 0.07385425 | 0.1376914 | 0.07392727 | 0.04040822 | 0.07511438
[5 empty] | 0.04021089 | 0.07590506 |  |  | 0.08958959 | 0.07463167 | 0.1362046 | 0.07470545 | 0.04021089 | 0.07590506
[5 empty] | 0.04001291 | 0.07669574 |  |  | 0.08978341 | 0.07540908 | 0.1365099 | 0.07548364 | 0.04001291 | 0.07669574
[5 empty] | 0.04001378 | 0.07748642 |  |  | 0.08956886 | 0.07618649 | 0.1352075 | 0.07626182 | 0.04001378 | 0.07748642
[5 empty] | 0.04021341 | 0.07827709 |  |  | 0.08844589 | 0.0769639 | 0.1345977 | 0.07704 | 0.04021341 | 0.07827709
[5 empty] | 0.03991166 | 0.07906777 |  |  | 0.08821446 | 0.07774132 | 0.1345805 | 0.07781818 | 0.03991166 | 0.07906777
[5 empty] | 0.03990842 | 0.07985845 |  |  | 0.08827453 | 0.07851873 | 0.1349564 | 0.07859636 | 0.03990842 | 0.07985845
[5 empty] | 0.03970356 | 0.08064913 |  |  | 0.08752607 | 0.07929614 | 0.1340254 | 0.07937454 | 0.03970356 | 0.08064913
[5 empty] | 0.03949697 | 0.0814398 |  |  | 0.08746903 | 0.08007356 | 0.1329878 | 0.08015273 | 0.03949697 | 0.0814398
[5 empty] | 0.03958852 | 0.08223048 |  |  | 0.08690336 | 0.08085097 | 0.1320437 | 0.08093091 | 0.03958852 | 0.08223048
[5 empty] | 0.0395781 | 0.08302116 |  |  | 0.08642904 | 0.08162838 | 0.1314935 | 0.08170909 | 0.0395781 | 0.08302116
[5 empty] | 0.03906558 | 0.08381184 |  |  | 0.08614602 | 0.0824058 | 0.1312347 | 0.08248727 | 0.03906558 | 0.08381184
[5 empty] | 0.03905084 | 0.08460251 |  |  | 0.08575425 | 0.08318321 | 0.1306874 | 0.08326545 | 0.03905084 | 0.08460251
[5 empty] | 0.03883377 | 0.08539319 |  |  | 0.0859537 | 0.08396062 | 0.13022 | 0.08404364 | 0.03883377 | 0.08539319
[5 empty] | 0.03871424 | 0.08618387 |  |  | 0.08502195 | 0.08473804 | 0.1291417 | 0.08482182 | 0.03871424 | 0.08618387
[5 empty] | 0.03889213 | 0.08697455 |  |  | 0.08466229 | 0.08551545 | 0.1287615 | 0.0856 | 0.03889213 | 0.08697455
[5 empty] | 0.03886732 | 0.08776523 |  |  | 0.0833294 | 0.08629286 | 0.1277884 | 0.08637818 | 0.03886732 | 0.08776523
[5 empty] | 0.0387397 | 0.0885559 |  |  | 0.08148401 | 0.08707028 | 0.1262314 | 0.08715636 | 0.0387397 | 0.0885559
[5 empty] | 0.03840913 | 0.08934658 |  |  | 0.07978683 | 0.08784769 | 0.1249995 | 0.08793454 | 0.03840913 | 0.08934658
[5 empty] | 0.0381755 | 0.09013726 |  |  | 0.0782986 | 0.0886251 | 0.1235018 | 0.08871273 | 0.0381755 | 0.09013726
[5 empty] | 0.0379387 | 0.09092794 |  |  | 0.07598003 | 0.08940252 | 0.1215472 | 0.08949091 | 0.0379387 | 0.09092794
[5 empty] | 0.03779859 | 0.09171861 |  |  | 0.07419186 | 0.09017993 | 0.1204449 | 0.09026909 | 0.03779859 | 0.09171861
[5 empty] | 0.03775506 | 0.09250929 |  |  | 0.0714948 | 0.09095734 | 0.1198038 | 0.09104727 | 0.03775506 | 0.09250929
[5 empty] | 0.03790799 | 0.09329997 |  |  | 0.07004958 | 0.09173476 | 0.117333 | 0.09182545 | 0.03790799 | 0.09329997
[5 empty] | 0.03745726 | 0.09409065 |  |  | 0.06831692 | 0.09251217 | 0.1164415 | 0.09260364 | 0.03745726 | 0.09409065
[5 empty] | 0.03740274 | 0.09488133 |  |  | 0.06655756 | 0.09328958 | 0.1146382 | 0.09338182 | 0.03740274 | 0.09488133
[5 empty] | 0.03724432 | 0.095672 |  |  | 0.0651322 | 0.09406699 | 0.1138323 | 0.09416 | 0.03724432 | 0.095672
[5 empty] | 0.03688188 | 0.09646268 |  |  | 0.06320159 | 0.09484441 | 0.1120327 | 0.09493818 | 0.03688188 | 0.09646268
[5 empty] | 0.03681529 | 0.09725336 |  |  | 0.06251948 | 0.09562182 | 0.1103485 | 0.09571636 | 0.03681529 | 0.09725336
[5 empty] | 0.03674444 | 0.09804404 |  |  | 0.06178491 | 0.09639923 | 0.1085887 | 0.09649454 | 0.03674444 | 0.09804404
[5 empty] | 0.03666921 | 0.09883471 |  |  | 0.06078034 | 0.09717665 | 0.1080623 | 0.09727273 | 0.03666921 | 0.09883471
[5 empty] | 0.03658946 | 0.09962539 |  |  | 0.06030459 | 0.09795406 | 0.1066784 | 0.09805091 | 0.03658946 | 0.09962539
[5 empty] | 0.0363051 | 0.1004161 |  |  | 0.0598565 | 0.09873147 | 0.1044459 | 0.09882909 | 0.0363051 | 0.1004161
[5 empty] | 0.03601598 | 0.1012067 |  |  | 0.0595349 | 0.09950889 | 0.1031739 | 0.09960727 | 0.03601598 | 0.1012067
[5 empty] | 0.035922 | 0.1019974 |  |  | 0.05813862 | 0.1002863 | 0.1028264 | 0.1003855 | 0.035922 | 0.1019974
[5 empty] | 0.03542303 | 0.1027881 |  |  | 0.05836648 | 0.1010637 | 0.1009457 | 0.1011636 | 0.03542303 | 0.1027881
[5 empty] | 0.03551895 | 0.1035788 |  |  | 0.05781732 | 0.1018411 | 0.09943755 | 0.1019418 | 0.03551895 | 0.1035788
[5 empty] | 0.03520766 | 0.1043695 |  |  | 0.05668997 | 0.1026185 | 0.09890794 | 0.10272 | 0.03520766 | 0.1043695
[5 empty] | 0.03505991 | 0.1051601 |  |  | 0.05688326 | 0.103396 | 0.09736299 | 0.1034982 | 0.03505991 | 0.1051601
[5 empty] | 0.034769 | 0.1059508 |  |  | 0.05629602 | 0.1041734 | 0.09530876 | 0.1042764 | 0.034769 | 0.1059508
[5 empty] | 0.03413878 | 0.1067415 |  |  | 0.05592708 | 0.1049508 | 0.09385134 | 0.1050545 | 0.03413878 | 0.1067415
[5 empty] | 0.03397311 | 0.1075322 |  |  | 0.05467527 | 0.1057282 | 0.09289682 | 0.1058327 | 0.03397311 | 0.1075322
[5 empty] | 0.03367584 | 0.1083228 |  |  | 0.05473941 | 0.1065056 | 0.09105128 | 0.1066109 | 0.03367584 | 0.1083228
[5 empty] | 0.03305081 | 0.1091135 |  |  | 0.05401835 | 0.107283 | 0.0907208 | 0.1073891 | 0.03305081 | 0.1091135
[5 empty] | 0.0328019 | 0.1099042 |  |  | 0.0542109 | 0.1080604 | 0.08821146 | 0.1081673 | 0.0328019 | 0.1099042
[5 empty] | 0.03233294 | 0.1106949 |  |  | 0.05321591 | 0.1088378 | 0.08782935 | 0.1089455 | 0.03233294 | 0.1106949
[5 empty] | 0.0317478 | 0.1114856 |  |  | 0.05293219 | 0.1096153 | 0.08658054 | 0.1097236 | 0.0317478 | 0.1114856
[5 empty] | 0.03105032 | 0.1122762 |  |  | 0.05295859 | 0.1103927 | 0.08537113 | 0.1105018 | 0.03105032 | 0.1122762
[5 empty] | 0.03084436 | 0.1130669 |  |  | 0.05239392 | 0.1111701 | 0.08450719 | 0.11128 | 0.03084436 | 0.1130669
[5 empty] | 0.03013378 | 0.1138576 |  |  | 0.05213703 | 0.1119475 | 0.0835948 | 0.1120582 | 0.03013378 | 0.1138576
[5 empty] | 0.02972242 | 0.1146483 |  |  | 0.05138673 | 0.1127249 | 0.08114005 | 0.1128364 | 0.02972242 | 0.1146483
[5 empty] | 0.02941414 | 0.1154389 |  |  | 0.05114187 | 0.1135023 | 0.08104902 | 0.1136145 | 0.02941414 | 0.1154389
[5 empty] | 0.02851279 | 0.1162296 |  |  | 0.05120127 | 0.1142797 | 0.08002779 | 0.1143927 | 0.02851279 | 0.1162296
[5 empty] | 0.02842223 | 0.1170203 |  |  | 0.05056376 | 0.1150572 | 0.07848245 | 0.1151709 | 0.02842223 | 0.1170203
[5 empty] | 0.0278463 | 0.117811 |  |  | 0.05042817 | 0.1158346 | 0.07851908 | 0.1159491 | 0.0278463 | 0.117811
[5 empty] | 0.02718887 | 0.1186017 |  |  | 0.04959334 | 0.116612 | 0.07709825 | 0.1167273 | 0.02718887 | 0.1186017
[5 empty] | 0.02705379 | 0.1193923 |  |  | 0.04935808 | 0.1173894 | 0.07737888 | 0.1175055 | 0.02705379 | 0.1193923
[5 empty] | 0.0262449 | 0.120183 |  |  | 0.04892124 | 0.1181668 | 0.07686151 | 0.1182836 | 0.0262449 | 0.120183
[5 empty] | 0.02586607 | 0.1209737 |  |  | 0.04908164 | 0.1189442 | 0.07474667 | 0.1190618 | 0.02586607 | 0.1209737
[5 empty] | 0.02592114 | 0.1217644 |  |  | 0.04813811 | 0.1197216 | 0.07433492 | 0.11984 | 0.02592114 | 0.1217644
[5 empty] | 0.02531397 | 0.122555 |  |  | 0.04778949 | 0.120499 | 0.07412678 | 0.1206182 | 0.02531397 | 0.122555
[5 empty] | 0.02534841 | 0.1233457 |  |  | 0.0481346 | 0.1212765 | 0.07362279 | 0.1213964 | 0.02534841 | 0.1233457
[5 empty] | 0.02472832 | 0.1241364 |  |  | 0.04737227 | 0.1220539 | 0.07262351 | 0.1221745 | 0.02472832 | 0.1241364
[5 empty] | 0.02475755 | 0.1249271 |  |  | 0.04740133 | 0.1228313 | 0.07232946 | 0.1229527 | 0.02475755 | 0.1249271
[5 empty] | 0.02473995 | 0.1257178 |  |  | 0.04632062 | 0.1236087 | 0.0711412 | 0.1237309 | 0.02473995 | 0.1257178
[5 empty] | 0.02476777 | 0.1265084 |  |  | 0.04583213 | 0.1243861 | 0.07055925 | 0.1245091 | 0.02476777 | 0.1265084
[5 empty] | 0.02460089 | 0.1272991 |  |  | 0.04544482 | 0.1251635 | 0.06918417 | 0.1252873 | 0.02460089 | 0.1272991
[5 empty] | 0.02443557 | 0.1280898 |  |  | 0.04575936 | 0.1259409 | 0.06981649 | 0.1260655 | 0.02443557 | 0.1280898
[5 empty] | 0.0241718 | 0.1288805 |  |  | 0.04497577 | 0.1267183 | 0.06885674 | 0.1268436 | 0.0241718 | 0.1288805
[5 empty] | 0.02440959 | 0.1296711 |  |  | 0.04449408 | 0.1274958 | 0.06850548 | 0.1276218 | 0.02440959 | 0.1296711
[5 empty] | 0.02424897 | 0.1304618 |  |  | 0.04481432 | 0.1282732 | 0.06786325 | 0.1284 | 0.02424897 | 0.1304618
[5 empty] | 0.02398993 | 0.1312525 |  |  | 0.04433652 | 0.1290506 | 0.06653057 | 0.1291782 | 0.02398993 | 0.1312525
[5 empty] | 0.02393249 | 0.1320432 |  |  | 0.0439607 | 0.129828 | 0.066408 | 0.1299564 | 0.02393249 | 0.1320432
[5 empty] | 0.02387666 | 0.1328339 |  |  | 0.04348689 | 0.1306054 | 0.06489607 | 0.1307345 | 0.02387666 | 0.1328339
[5 empty] | 0.02382244 | 0.1336245 |  |  | 0.04261512 | 0.1313828 | 0.06519533 | 0.1315127 | 0.02382244 | 0.1336245
[5 empty] | 0.02386985 | 0.1344152 |  |  | 0.04224542 | 0.1321602 | 0.06370632 | 0.1322909 | 0.02386985 | 0.1344152
[5 empty] | 0.0241189 | 0.1352059 |  |  | 0.04237781 | 0.1329377 | 0.06322956 | 0.1330691 | 0.0241189 | 0.1352059
[5 empty] | 0.0239696 | 0.1359966 |  |  | 0.04141232 | 0.1337151 | 0.06256562 | 0.1338473 | 0.0239696 | 0.1359966
[5 empty] | 0.02382196 | 0.1367872 |  |  | 0.04094898 | 0.1344925 | 0.06191502 | 0.1346255 | 0.02382196 | 0.1367872
[5 empty] | 0.02367599 | 0.1375779 |  |  | 0.04118781 | 0.1352699 | 0.06197831 | 0.1354036 | 0.02367599 | 0.1375779
[5 empty] | 0.02393169 | 0.1383686 |  |  | 0.04042885 | 0.1360473 | 0.06155602 | 0.1361818 | 0.02393169 | 0.1383686
[5 empty] | 0.02388908 | 0.1391593 |  |  | 0.04077212 | 0.1368247 | 0.0612487 | 0.13696 | 0.02388908 | 0.1391593
[5 empty] | 0.02354818 | 0.13995 |  |  | 0.04011764 | 0.1376021 | 0.0602569 | 0.1377382 | 0.02354818 | 0.13995
[5 empty] | 0.02380898 | 0.1407406 |  |  | 0.03936546 | 0.1383795 | 0.06038114 | 0.1385164 | 0.02380898 | 0.1407406
[5 empty] | 0.0233715 | 0.1415313 |  |  | 0.03901558 | 0.139157 | 0.05942197 | 0.1392945 | 0.0233715 | 0.1415313
[5 empty] | 0.02373575 | 0.142322 |  |  | 0.03866805 | 0.1399344 | 0.05847993 | 0.1400727 | 0.02373575 | 0.142322
[5 empty] | 0.02340174 | 0.1431127 |  |  | 0.03812288 | 0.1407118 | 0.05795556 | 0.1408509 | 0.02340174 | 0.1431127
[5 empty] | 0.02366948 | 0.1439033 |  |  | 0.03788012 | 0.1414892 | 0.0581494 | 0.1416291 | 0.02366948 | 0.1439033
[5 empty] | 0.02333898 | 0.144694 |  |  | 0.03823977 | 0.1422666 | 0.05796199 | 0.1424073 | 0.02333898 | 0.144694
[5 empty] | 0.02351024 | 0.1454847 |  |  | 0.03730188 | 0.143044 | 0.05679387 | 0.1431855 | 0.02351024 | 0.1454847
[5 empty] | 0.02348329 | 0.1462754 |  |  | 0.03766646 | 0.1438214 | 0.05724559 | 0.1439636 | 0.02348329 | 0.1462754
[5 empty] | 0.02315813 | 0.1470661 |  |  | 0.03673355 | 0.1445989 | 0.05661768 | 0.1447418 | 0.02315813 | 0.1470661
[5 empty] | 0.02333477 | 0.1478567 |  |  | 0.03630317 | 0.1453763 | 0.05601068 | 0.14552 | 0.02333477 | 0.1478567
[5 empty] | 0.02351322 | 0.1486474 |  |  | 0.03617536 | 0.1461537 | 0.05572514 | 0.1462982 | 0.02351322 | 0.1486474
[5 empty] | 0.02339349 | 0.1494381 |  |  | 0.03635013 | 0.1469311 | 0.05626159 | 0.1470764 | 0.02339349 | 0.1494381
[5 empty] | 0.02347559 | 0.1502288 |  |  | 0.03582752 | 0.1477085 | 0.05642057 | 0.1478545 | 0.02347559 | 0.1502288
[5 empty] | 0.02305954 | 0.1510194 |  |  | 0.03520755 | 0.1484859 | 0.05580263 | 0.1486327 | 0.02305954 | 0.1510194
[5 empty] | 0.02324533 | 0.1518101 |  |  | 0.03489026 | 0.1492633 | 0.05540831 | 0.1494109 | 0.02324533 | 0.1518101
[5 empty] | 0.02323299 | 0.1526008 |  |  | 0.03507566 | 0.1500407 | 0.05583814 | 0.1501891 | 0.02323299 | 0.1526008
[5 empty] | 0.02322251 | 0.1533915 |  |  | 0.03446379 | 0.1508182 | 0.05509267 | 0.1509673 | 0.02322251 | 0.1533915
[5 empty] | 0.02341392 | 0.1541822 |  |  | 0.03405467 | 0.1515956 | 0.05507244 | 0.1517455 | 0.02341392 | 0.1541822
[5 empty] | 0.02330722 | 0.1549728 |  |  | 0.03364833 | 0.152373 | 0.05457798 | 0.1525236 | 0.02330722 | 0.1549728
[5 empty] | 0.02320242 | 0.1557635 |  |  | 0.0336448 | 0.1531504 | 0.05410985 | 0.1533018 | 0.02320242 | 0.1557635
[5 empty] | 0.02339953 | 0.1565542 |  |  | 0.03274411 | 0.1539278 | 0.05406857 | 0.15408 | 0.02339953 | 0.1565542
[5 empty] | 0.02319857 | 0.1573449 |  |  | 0.03294628 | 0.1547052 | 0.05415469 | 0.1548582 | 0.02319857 | 0.1573449