## 1
Общество с ограниченной ответственностью "Инженерная геология" (ООО "ИнжГео") | [11 empty] | Общество с ограниченной ответственностью "Инженерная геология" (ООО "ИнжГео")
Юр. адрес: 117279, г. Москва, ул. Миклухо-Маклая, 36 а, этаж 5, пом. XXIII к. 76-84 | [11 empty] | Юр. адрес: 117279, г. Москва, ул. Миклухо-Маклая, 36 а, этаж 5, пом. XXIII к. 76-84 | [8 empty] | нагр |  |  | X0 | Y0 | R |  | нагр |  |  |  | X0 | Y0 | R | нагр |  |  |  | X0 | Y0 | R |  | нагр |  |  |  | X0 | Y0 | R
Телефон/факс +7 (495) 132-30-00, Адрес электронной почты inbox@inj-geo.ru | [11 empty] | Телефон/факс +7 (495) 132-30-00, Адрес электронной почты inbox@inj-geo.ru | [12 empty] | 0 | [7 empty] | 0 | [6 empty] | 0 | [7 empty] | 0
[21 empty] | девиатор | [6 empty] | девиатор | [6 empty] | девиатор | [7 empty] | девиатор
Испытательная лаборатория ООО «ИнжГео» | [11 empty] | Испытательная лаборатория ООО «ИнжГео» | [8 empty] | x0 | Угол | X | Y |  |  |  | x0 |  | Угол | X | Y |  |  | x0 |  | Угол | X | Y |  |  |  | x0 |  | Угол | X | Y
Адрес места осуществления деятельности лаборатории: г. Москва, просп. Вернадского, д. 51, стр. 1 | [11 empty] | Адрес места осуществления деятельности лаборатории: г. Москва, просп. Вернадского, д. 51, стр. 1 | [9 empty] | 0 | [7 empty] | 0 | [6 empty] | 0 | [7 empty] | 0
Телефон +7(910)4557682, E-mail: slg85@mail.ru | [11 empty] | Телефон +7(910)4557682, E-mail: slg85@mail.ru | [9 empty] | 5 | [7 empty] | 5 | [6 empty] | 5 | [7 empty] | 5
[22 empty] | 10 | [7 empty] | 10 | [6 empty] | 10 | [7 empty] | 10
[12 empty] | Протокол испытаний № 13-63/55 от 23-12-2022 | [9 empty] | 15 | [7 empty] | 15 | [6 empty] | 15 | [7 empty] | 15
[22 empty] | 20 | [7 empty] | 20 | [6 empty] | 20 | [7 empty] | 20
[12 empty] | Наименование и адрес заказчика: Переход трубопровода через р. Енисей | [9 empty] | 25 | [7 empty] | 25 | [6 empty] | 25 | [7 empty] | 25
[12 empty] | Наименование объекта: ООО Регионстрой | [9 empty] | 30 | [7 empty] | 30 | [6 empty] | 30 | [7 empty] | 30
Наименование используемого метода/методики: ГОСТ 12248.4-2020 | [11 empty] | Наименование используемого метода/методики: ГОСТ 12248.3-2020 | [9 empty] | 35 | [7 empty] | 35 | [6 empty] | 35 | [7 empty] | 35
Условия проведения испытания: температура окружающей среды (18 - 25)0С, влажность воздуха (40 - 75)% | [11 empty] | Условия проведения испытания: температура окружающей среды (18 - 25)0С, влажность воздуха (40 - 75)% | [9 empty] | 40 | [7 empty] | 40 | [6 empty] | 40 | [7 empty] | 40
[12 empty] | Дата получение объекта подлежащего испытаниям: 26-11-2022 | [9 empty] | 45 | [7 empty] | 45 | [6 empty] | 45 | [7 empty] | 45
[12 empty] | Дата испытания: 25.10.2022-19.11.2055 | [9 empty] | 50 | [7 empty] | 50 | [6 empty] | 50 | [7 empty] | 50
[22 empty] | 55 | [7 empty] | 55 | [6 empty] | 55 | [7 empty] | 55
Испытание грунтов методом трехосного сжатия | [11 empty] | Испытание грунтов методом трехосного сжатия | [9 empty] | 60 | [7 empty] | 60 | [6 empty] | 60 | [7 empty] | 60
[22 empty] | 65 | [7 empty] | 65 | [6 empty] | 65 | [7 empty] | 65
Лабораторный номер: | [6 empty] | We, д.е. = |  |  |  |  | Лабораторный номер: |  | 1090 |  |  |  | We, д.е. = | 0.596223276 |  |  | 70 | [7 empty] | 70 | [6 empty] | 70 | [7 empty] | 70
Номер скважины: | [6 empty] | ρ, г/см3 = |  |  |  |  | Номер скважины: |  | BH-017 |  |  |  | ρ, г/см3 = | 1.61 |  |  | 75 | [7 empty] | 75 | [6 empty] | 75 | [7 empty] | 75
Глубина отбора, м: | [6 empty] | ρs, г/см3 = |  |  |  |  | Глубина отбора, м: |  | 0.9 |  |  |  | ρs, г/см3 = | 2.73 |  |  | 80 | [7 empty] | 80 | [6 empty] | 80 | [7 empty] | 80
Наименование грунта: | [6 empty] | e, д.е. = |  |  |  |  | Наименование грунта: |  | Суглинок, после оттаивания текучий, легкий песчанистый |  |  |  | e, д.е. = | 1.706639468 |  |  | 85 | [7 empty] | 85 | [6 empty] | 85 | [7 empty] | 85
Схема проведения опыта: | [6 empty] | IL, д.е. = |  |  |  |  | Схема проведения опыта: |  | КД |  |  |  | IL, д.е. = | 3.492 |  |  | 90 | [7 empty] | 90 | [6 empty] | 90 | [7 empty] | 90
[22 empty] | 95 | [7 empty] | 95 | [6 empty] | 95 | [7 empty] | 95
[22 empty] | 100 | [7 empty] | 100 | [6 empty] | 100 | [7 empty] | 100
Результаты испытаний | [11 empty] | Результаты испытаний | [9 empty] | 105 | [7 empty] | 105 | [6 empty] | 105 | [7 empty] | 105
[22 empty] | 110 | [7 empty] | 110 | [6 empty] | 110 | [7 empty] | 110
[22 empty] | 115 | [7 empty] | 115 | [6 empty] | 115 | [7 empty] | 115
[22 empty] | 120 | [7 empty] | 120 | [6 empty] | 120 | [7 empty] | 120
[22 empty] | 125 | [7 empty] | 125 | [6 empty] | 125 | [7 empty] | 125
[22 empty] | 130 | [7 empty] | 130 | [6 empty] | 130 | [7 empty] | 130
[22 empty] | 135 | [7 empty] | 135 | [6 empty] | 135 | [7 empty] | 135
[22 empty] | 140 | [7 empty] | 140 | [6 empty] | 140 | [7 empty] | 140
[22 empty] | 145 | [7 empty] | 145 | [6 empty] | 145 | [7 empty] | 145
[22 empty] | 150 | [7 empty] | 150 | [6 empty] | 150 | [7 empty] | 150
[22 empty] | 155 | [7 empty] | 155 | [6 empty] | 155 | [7 empty] | 155
[22 empty] | 160 | [7 empty] | 160 | [6 empty] | 160 | [7 empty] | 160
[22 empty] | 165 | [7 empty] | 165 | [6 empty] | 165 | [7 empty] | 165
[22 empty] | 170 | [7 empty] | 170 | [6 empty] | 170 | [7 empty] | 170
[22 empty] | 175 | [7 empty] | 175 | [6 empty] | 175 | [7 empty] | 175
[22 empty] | 180 | [7 empty] | 180 | [6 empty] | 180 | [7 empty] | 180
[13 empty] | Давление в камере, Мпа σ3 | Вертикальная нагрузка, Мпа σ1 | Поровое давление, Мпа u
[7 empty] | Коэфф. Точки | [5 empty] | 0.05 | 0.09471195 | [5 empty] | 1 | [6 empty] | σ3,кПа | σ1,кПа | u, кПа |  |  |  | 4
[13 empty] | 0.15 | 0.258537 | [27 empty] | δ3, Мпа | δ1-δ3, МПа | δ1, МПа | δ1, КПа
|  |  | Модуль деформации, МПа: | [9 empty] | 0.25 | 0.4223621 | [21 empty] | С, МПа:
|  |  | Е0= | [32 empty] | φ, град:
|  |  | E50 = | [32 empty] | E, Мпа
|  |  | Коэф. Поперечной деформации, ϑ = | [9 empty] | Эффективные значения угла внутреннего трения и удельного сцепления ϕ', С' | [13 empty] | x | 0
[13 empty] | ϕ', град. = | 14 | [12 empty] | y |  |  |  | С, кПа | φ,°
[13 empty] | С', МПа = | 0.005
| Исполнитель: | [6 empty] | Морозов Д.С. |  |  |  |  | Исполнитель: |  |  |  |  | Морозов Д.С.
| Начальник исп. лаборатории: | [6 empty] | Семиколенова Л.Г. |  |  |  |  | Начальник исп. лаборатории: |  |  |  |  | Семиколенова Л.Г.
Лист 1 , всего листов 2 | [11 empty] | Лист 2 , всего листов 2
Частичное воспроизведение протокола испытаний без письменного разрешения ООО «ИнжГео» ЗАПРЕЩАЕТСЯ | [11 empty] | Частичное воспроизведение протокола испытаний без письменного разрешения ООО «ИнжГео» ЗАПРЕЩАЕТСЯ
[5 empty] | второй график |  | первый график | [9 empty] | К Пуассона
dev50 | epsE50 | ind | devE0 | epsE0 | dev | eps | sigma |  | dev1 | eps1 | dev2 | eps2 | dev3 | eps3 |  | Глины
0.02235597 | 0.01618783 |  |  |  | 0 | 0 |  |  | 0 | 0 | 0 | 0 | 0 | 0 |  | < 0 | 0,20-0,30
ind |  |  |  |  | 0.001911197 | 0.0007999144 |  |  | 0.005125305 | 0.0007884192 | 0.01119154 | 0.0007853047 | 0.001911197 | 0.0007999144 |  | 0-0,25 | 0,30-0,38
2 |  |  |  |  | 0.003652143 | 0.001599829 |  |  | 0.0114282 | 0.001576838 | 0.02337884 | 0.001570609 | 0.003652143 | 0.001599829 |  | 0,25< | 0,38-0,45
E0 |  |  |  |  | 0.006 | 0.002606739 |  |  | 0.017 | 0.002413647 | 0.03363835 | 0.002355914 | 0.006 | 0.002606739 |  | Суглинки | 0,35-0,37
epsE0 | devE0 |  |  |  | 0.006688867 | 0.003199657 |  |  | 0.0196635 | 0.003153677 | 0.04344653 | 0.003141219 | 0.006688867 | 0.003199657 |  | Пески и супеси | 0,30-0,35
0.002606739 | 0.006 |  |  |  | 0.008261815 | 0.003999572 |  |  | 0.02425093 | 0.003942096 | 0.05047983 | 0.003926523 | 0.008261815 | 0.003999572
[5 empty] | 0.00926895 | 0.004799486 |  |  | 0.02752784 | 0.004730515 | 0.059 | 0.004882464 | 0.00926895 | 0.004799486
График E50 |  | График E |  |  | 0.01061511 | 0.005599401 |  |  | 0.03080639 | 0.005518934 | 0.06082731 | 0.005497133 | 0.01061511 | 0.005599401
eps | q | sigma |  |  | 0.01130513 | 0.006399315 |  |  | 0.03379876 | 0.006307353 | 0.0649096 | 0.006282437 | 0.01130513 | 0.006399315
Горизонтальная линия E50 |  | Касательная |  |  | 0.01244384 | 0.007199229 |  |  | 0.03661712 | 0.007095773 | 0.06949328 | 0.007067742 | 0.01244384 | 0.007199229
0 |  | a | b |  | 0.01353609 | 0.007999144 |  |  | 0.03957364 | 0.007884192 | 0.07207482 | 0.007853047 | 0.01353609 | 0.007999144
|  |  | 0 |  | 0.01428671 | 0.008799058 |  |  | 0.04178048 | 0.008672611 | 0.0749507 | 0.008638351 | 0.01428671 | 0.008799058
Вертикальная линия E50 |  | p1 и p2 |  |  | 0.01550054 | 0.009598972 |  |  | 0.04484984 | 0.00946103 | 0.0779174 | 0.009423656 | 0.01550054 | 0.009598972
| 0 | 0 |  |  | 0.01628242 | 0.01039889 |  |  | 0.04689386 | 0.01024945 | 0.08037141 | 0.01020896 | 0.01628242 | 0.01039889
[5 empty] | 0.01723718 | 0.0111988 |  |  | 0.04902473 | 0.01103787 | 0.08160919 | 0.01099427 | 0.01723718 | 0.0111988
Касательная линия E50 |  |  |  |  | 0.01816965 | 0.01199872 |  |  | 0.05125461 | 0.01182629 | 0.08618103 | 0.01188632 | 0.01816965 | 0.01199872
0 | 0 | Горизонтальная 1 |  |  | 0.01858468 | 0.01279863 |  |  | 0.0542685 | 0.01284167 | 0.0868626 | 0.01256487 | 0.01858468 | 0.01279863
[5 empty] | 0.01968711 | 0.01359854 |  |  | 0.05468087 | 0.01340313 | 0.09065397 | 0.01335018 | 0.01968711 | 0.01359854
Горизонтальная линия qкр |  |  |  |  | 0.02058176 | 0.01439846 |  |  | 0.05737251 | 0.01419155 | 0.09369394 | 0.01413548 | 0.02058176 | 0.01439846
Горизонтальная линия q |  | Горизонтальная 2 |  |  | 0.02127349 | 0.01519837 |  |  | 0.05937094 | 0.01497996 | 0.09497628 | 0.01492079 | 0.02127349 | 0.01519837
0 |  | 0 |  |  | 0.02235597 | 0.01618783 |  |  | 0.06097289 | 0.01576838 | 0.09809473 | 0.01570609 | 0.02235597 | 0.01618783
[5 empty] | 0.02287104 | 0.0167982 |  |  | 0.06267509 | 0.0165568 | 0.102343 | 0.0164914 | 0.02287104 | 0.0167982
Вертикальная линия q |  |  |  |  | 0.02359452 | 0.01759812 |  |  | 0.06487426 | 0.01734522 | 0.103915 | 0.0172767 | 0.02359452 | 0.01759812
| 0 |  |  |  | 0.02443532 | 0.01839803 |  |  | 0.06756714 | 0.01813364 | 0.1069043 | 0.01806201 | 0.02443532 | 0.01839803
[5 empty] | 0.02539074 | 0.01919794 |  |  | 0.06865044 | 0.01892206 | 0.1101047 | 0.01884731 | 0.02539074 | 0.01919794
[5 empty] | 0.02625813 | 0.01999786 |  |  | 0.07112091 | 0.01971048 | 0.11291 | 0.01963262 | 0.02625813 | 0.01999786
[5 empty] | 0.02693482 | 0.02079777 |  |  | 0.07347527 | 0.0204989 | 0.115114 | 0.02041792 | 0.02693482 | 0.02079777
[5 empty] | 0.02771812 | 0.02159769 |  |  | 0.07521024 | 0.02128732 | 0.1188103 | 0.02120323 | 0.02771812 | 0.02159769
[5 empty] | 0.02860537 | 0.0223976 |  |  | 0.07642255 | 0.02207574 | 0.1222928 | 0.02198853 | 0.02860537 | 0.0223976
[5 empty] | 0.0298939 | 0.02319752 |  |  | 0.07870894 | 0.02286416 | 0.1245552 | 0.02277384 | 0.0298939 | 0.02319752
[5 empty] | 0.03058104 | 0.02399743 |  |  | 0.08106613 | 0.02365258 | 0.1273912 | 0.02355914 | 0.03058104 | 0.02399743
[5 empty] | 0.03156411 | 0.02479735 |  |  | 0.08199085 | 0.02444099 | 0.1294946 | 0.02434444 | 0.03156411 | 0.02479735
[5 empty] | 0.03214045 | 0.02559726 |  |  | 0.08477983 | 0.02522941 | 0.1336591 | 0.02512975 | 0.03214045 | 0.02559726
[5 empty] | 0.03320739 | 0.02639717 |  |  | 0.0864298 | 0.02601783 | 0.1360786 | 0.02591505 | 0.03320739 | 0.02639717
[5 empty] | 0.03386224 | 0.02719709 |  |  | 0.08793748 | 0.02680625 | 0.1383467 | 0.02670036 | 0.03386224 | 0.02719709
[5 empty] | 0.03470235 | 0.027997 |  |  | 0.0894996 | 0.02759467 | 0.1403573 | 0.02748566 | 0.03470235 | 0.027997
[5 empty] | 0.03572503 | 0.02879692 |  |  | 0.0911129 | 0.02838309 | 0.144304 | 0.02827097 | 0.03572503 | 0.02879692
[5 empty] | 0.03632763 | 0.02959683 |  |  | 0.09237409 | 0.02917151 | 0.1456806 | 0.02905627 | 0.03632763 | 0.02959683
[5 empty] | 0.03720746 | 0.03039675 |  |  | 0.09417992 | 0.02995993 | 0.1481809 | 0.02984158 | 0.03720746 | 0.03039675
[5 empty] | 0.03796186 | 0.03119666 |  |  | 0.09592709 | 0.03074835 | 0.1501986 | 0.03062688 | 0.03796186 | 0.03119666
[5 empty] | 0.03868815 | 0.03199657 |  |  | 0.09661236 | 0.03153677 | 0.1532275 | 0.03141219 | 0.03868815 | 0.03199657
[5 empty] | 0.03968367 | 0.03279649 |  |  | 0.09813244 | 0.03232519 | 0.1558613 | 0.03219749 | 0.03968367 | 0.03279649
[5 empty] | 0.04014574 | 0.0335964 |  |  | 0.09998405 | 0.03311361 | 0.1570938 | 0.0329828 | 0.04014574 | 0.0335964
[5 empty] | 0.04087169 | 0.03439632 |  |  | 0.1001639 | 0.03390202 | 0.1589188 | 0.0337681 | 0.04087169 | 0.03439632
[5 empty] | 0.04135886 | 0.03519623 |  |  | 0.1019688 | 0.03469044 | 0.1600299 | 0.03455341 | 0.04135886 | 0.03519623
[5 empty] | 0.04190456 | 0.03599615 |  |  | 0.1022954 | 0.03547886 | 0.162321 | 0.03533871 | 0.04190456 | 0.03599615
[5 empty] | 0.04230613 | 0.03679606 |  |  | 0.1040405 | 0.03626728 | 0.1643858 | 0.03612401 | 0.04230613 | 0.03679606
[5 empty] | 0.04296089 | 0.03759597 |  |  | 0.1043008 | 0.0370557 | 0.165318 | 0.03690932 | 0.04296089 | 0.03759597
[5 empty] | 0.04306619 | 0.03839589 |  |  | 0.1051729 | 0.03784412 | 0.1676115 | 0.03769462 | 0.04306619 | 0.03839589
[5 empty] | 0.04341933 | 0.0391958 |  |  | 0.1064537 | 0.03863254 | 0.1684598 | 0.03847993 | 0.04341933 | 0.0391958
[5 empty] | 0.04391766 | 0.03999572 |  |  | 0.1070399 | 0.03942096 | 0.1686569 | 0.03926523 | 0.04391766 | 0.03999572
[5 empty] | 0.0443585 | 0.04079563 |  |  | 0.1066282 | 0.04020938 | 0.1690965 | 0.04005054 | 0.0443585 | 0.04079563
[5 empty] | 0.04443919 | 0.04159555 |  |  | 0.1076153 | 0.0409978 | 0.1710723 | 0.04083584 | 0.04443919 | 0.04159555
[5 empty] | 0.04445704 | 0.04239546 |  |  | 0.1082979 | 0.04178622 | 0.171878 | 0.04162115 | 0.04445704 | 0.04239546
[5 empty] | 0.04471195 | 0.04319538 |  |  | 0.108537 | 0.04257464 | 0.1721075 | 0.04240645 | 0.04471195 | 0.04319538
[5 empty] | 0.0443102 | 0.04399529 |  |  | 0.1082368 | 0.04336305 | 0.1723621 | 0.04319176 | 0.0443102 | 0.04399529
[5 empty] | 0.0445022 | 0.0447952 |  |  | 0.1078302 | 0.04415147 | 0.171556 | 0.04397706 | 0.0445022 | 0.0447952
[5 empty] | 0.04448786 | 0.04559512 |  |  | 0.1078082 | 0.04493989 | 0.1713273 | 0.04476237 | 0.04448786 | 0.04559512
[5 empty] | 0.04466737 | 0.04639503 |  |  | 0.1078712 | 0.04572831 | 0.1707757 | 0.04554767 | 0.04466737 | 0.04639503
[5 empty] | 0.0442409 | 0.04719495 |  |  | 0.1076197 | 0.04651673 | 0.1717017 | 0.04633298 | 0.0442409 | 0.04719495
[5 empty] | 0.04430863 | 0.04799486 |  |  | 0.1079538 | 0.04730515 | 0.1715057 | 0.04711828 | 0.04430863 | 0.04799486
[5 empty] | 0.04447073 | 0.04879478 |  |  | 0.107274 | 0.04809357 | 0.1713884 | 0.04790358 | 0.04447073 | 0.04879478
[5 empty] | 0.04442739 | 0.04959469 |  |  | 0.1076807 | 0.04888199 | 0.1701502 | 0.04868889 | 0.04442739 | 0.04959469
[5 empty] | 0.04407877 | 0.0503946 |  |  | 0.107574 | 0.04967041 | 0.1702916 | 0.04947419 | 0.04407877 | 0.0503946
[5 empty] | 0.04442507 | 0.05119452 |  |  | 0.1072545 | 0.05045883 | 0.1711132 | 0.0502595 | 0.04442507 | 0.05119452
[5 empty] | 0.04406644 | 0.05199443 |  |  | 0.1068223 | 0.05124725 | 0.1703155 | 0.0510448 | 0.04406644 | 0.05199443
[5 empty] | 0.04420308 | 0.05279435 |  |  | 0.1067779 | 0.05203567 | 0.169399 | 0.05183011 | 0.04420308 | 0.05279435
[5 empty] | 0.04413515 | 0.05359426 |  |  | 0.1072216 | 0.05282408 | 0.1704643 | 0.05261541 | 0.04413515 | 0.05359426
[5 empty] | 0.04416283 | 0.05439418 |  |  | 0.1073537 | 0.0536125 | 0.1699118 | 0.05340072 | 0.04416283 | 0.05439418
[5 empty] | 0.04368631 | 0.05519409 |  |  | 0.1071746 | 0.05440092 | 0.1700422 | 0.05418602 | 0.04368631 | 0.05519409
[5 empty] | 0.04360575 | 0.05599401 |  |  | 0.1064845 | 0.05518934 | 0.1696558 | 0.05497133 | 0.04360575 | 0.05599401
[5 empty] | 0.04392134 | 0.05679392 |  |  | 0.1066839 | 0.05597776 | 0.1683533 | 0.05575663 | 0.04392134 | 0.05679392
[5 empty] | 0.04373325 | 0.05759383 |  |  | 0.106573 | 0.05676618 | 0.1690351 | 0.05654194 | 0.04373325 | 0.05759383
[5 empty] | 0.04364166 | 0.05839375 |  |  | 0.1063522 | 0.0575546 | 0.1679018 | 0.05732724 | 0.04364166 | 0.05839375
[5 empty] | 0.04324674 | 0.05919366 |  |  | 0.1059219 | 0.05834302 | 0.1679539 | 0.05811255 | 0.04324674 | 0.05919366
[5 empty] | 0.04334868 | 0.05999358 |  |  | 0.1052823 | 0.05913144 | 0.1682919 | 0.05889785 | 0.04334868 | 0.05999358
[5 empty] | 0.04314764 | 0.06079349 |  |  | 0.1052338 | 0.05991986 | 0.1666164 | 0.05968315 | 0.04314764 | 0.06079349
[5 empty] | 0.04334381 | 0.06159341 |  |  | 0.1044768 | 0.06070828 | 0.1662279 | 0.06046846 | 0.04334381 | 0.06159341
[5 empty] | 0.04313737 | 0.06239332 |  |  | 0.1050115 | 0.0614967 | 0.1658268 | 0.06125376 | 0.04313737 | 0.06239332
[5 empty] | 0.04312848 | 0.06319323 |  |  | 0.1048384 | 0.06228511 | 0.1655138 | 0.06203907 | 0.04312848 | 0.06319323
[5 empty] | 0.04281733 | 0.06399315 |  |  | 0.1045577 | 0.06307353 | 0.1646893 | 0.06282437 | 0.04281733 | 0.06399315
[5 empty] | 0.04280409 | 0.06479306 |  |  | 0.1036698 | 0.06386195 | 0.1655538 | 0.06360968 | 0.04280409 | 0.06479306
[5 empty] | 0.04268895 | 0.06559298 |  |  | 0.103275 | 0.06465037 | 0.165108 | 0.06439498 | 0.04268895 | 0.06559298
[5 empty] | 0.04267207 | 0.06639289 |  |  | 0.1029737 | 0.06543879 | 0.1634522 | 0.06518029 | 0.04267207 | 0.06639289
[5 empty] | 0.04235364 | 0.06719281 |  |  | 0.1025661 | 0.06622721 | 0.1641871 | 0.06596559 | 0.04235364 | 0.06719281
[5 empty] | 0.04223382 | 0.06799272 |  |  | 0.1029527 | 0.06701563 | 0.1628132 | 0.0667509 | 0.04223382 | 0.06799272
[5 empty] | 0.04201281 | 0.06879263 |  |  | 0.1017338 | 0.06780405 | 0.1630309 | 0.0675362 | 0.04201281 | 0.06879263
[5 empty] | 0.04209077 | 0.06959255 |  |  | 0.1022096 | 0.06859247 | 0.1617408 | 0.06832151 | 0.04209077 | 0.06959255
[5 empty] | 0.04166788 | 0.07039246 |  |  | 0.1015806 | 0.06938089 | 0.1618434 | 0.06910681 | 0.04166788 | 0.07039246
[5 empty] | 0.04194432 | 0.07119238 |  |  | 0.1017471 | 0.07016931 | 0.1617393 | 0.06989211 | 0.04194432 | 0.07119238
[5 empty] | 0.04142027 | 0.07199229 |  |  | 0.1013094 | 0.07095773 | 0.1609289 | 0.07067742 | 0.04142027 | 0.07199229
[5 empty] | 0.0415959 | 0.07279221 |  |  | 0.1007678 | 0.07174614 | 0.1609128 | 0.07146272 | 0.0415959 | 0.07279221
[5 empty] | 0.04127139 | 0.07359212 |  |  | 0.1000227 | 0.07253456 | 0.1596916 | 0.07224803 | 0.04127139 | 0.07359212
[5 empty] | 0.04114691 | 0.07439204 |  |  | 0.09937439 | 0.07332298 | 0.1587656 | 0.07303333 | 0.04114691 | 0.07439204
[5 empty] | 0.04102265 | 0.07519195 |  |  | 0.09912324 | 0.0741114 | 0.1585356 | 0.07381864 | 0.04102265 | 0.07519195
[5 empty] | 0.04119829 | 0.07599186 |  |  | 0.09866959 | 0.07489982 | 0.1587019 | 0.07460394 | 0.04119829 | 0.07599186
[5 empty] | 0.04076649 | 0.07679178 |  |  | 0.09851376 | 0.07568824 | 0.1573651 | 0.07538925 | 0.04076649 | 0.07679178
[5 empty] | 0.04062508 | 0.07759169 |  |  | 0.09865609 | 0.07647666 | 0.1572257 | 0.07617455 | 0.04062508 | 0.07759169
[5 empty] | 0.04077453 | 0.07839161 |  |  | 0.09769691 | 0.07726508 | 0.1561843 | 0.07695986 | 0.04077453 | 0.07839161
[5 empty] | 0.04021534 | 0.07919152 |  |  | 0.09823656 | 0.0780535 | 0.1552414 | 0.07774516 | 0.04021534 | 0.07919152
[5 empty] | 0.04004797 | 0.07999144 |  |  | 0.09727538 | 0.07884192 | 0.1556974 | 0.07853047 | 0.04004797 | 0.07999144
[5 empty] | 0.03997291 | 0.08079135 |  |  | 0.09659189 | 0.07963034 | 0.155353 | 0.07931577 | 0.03997291 | 0.08079135
[5 empty] | 0.03989064 | 0.08159126 |  |  | 0.0961454 | 0.08041876 | 0.1540086 | 0.08010108 | 0.03989064 | 0.08159126
[5 empty] | 0.03980164 | 0.08239118 |  |  | 0.09593876 | 0.08120717 | 0.1538648 | 0.08088638 | 0.03980164 | 0.08239118
[5 empty] | 0.03960639 | 0.08319109 |  |  | 0.09517601 | 0.08199559 | 0.1532221 | 0.08167168 | 0.03960639 | 0.08319109
[5 empty] | 0.03940536 | 0.08399101 |  |  | 0.0945612 | 0.08278401 | 0.1521573 | 0.08245699 | 0.03940536 | 0.08399101
[5 empty] | 0.03909904 | 0.08479092 |  |  | 0.09429836 | 0.08357243 | 0.1528477 | 0.08324229 | 0.03909904 | 0.08479092
[5 empty] | 0.03908792 | 0.08559084 |  |  | 0.09329153 | 0.08436085 | 0.1522958 | 0.0840276 | 0.03908792 | 0.08559084
[5 empty] | 0.03877245 | 0.08639075 |  |  | 0.09294475 | 0.08514927 | 0.1500043 | 0.0848129 | 0.03877245 | 0.08639075
[5 empty] | 0.03825314 | 0.08719066 |  |  | 0.09196206 | 0.08593769 | 0.1499756 | 0.08559821 | 0.03825314 | 0.08719066
[5 empty] | 0.03813045 | 0.08799058 |  |  | 0.09064749 | 0.08672611 | 0.1493124 | 0.08638351 | 0.03813045 | 0.08799058
[5 empty] | 0.03800487 | 0.08879049 |  |  | 0.09050509 | 0.08751453 | 0.1477172 | 0.08716882 | 0.03800487 | 0.08879049
[5 empty] | 0.03757688 | 0.08959041 |  |  | 0.08973889 | 0.08830295 | 0.1467926 | 0.08795412 | 0.03757688 | 0.08959041
[5 empty] | 0.03744695 | 0.09039032 |  |  | 0.08885294 | 0.08909137 | 0.1475411 | 0.08873943 | 0.03744695 | 0.09039032
[5 empty] | 0.03731557 | 0.09119024 |  |  | 0.08785127 | 0.08987979 | 0.1462654 | 0.08952473 | 0.03731557 | 0.09119024
[5 empty] | 0.03688322 | 0.09199015 |  |  | 0.08643792 | 0.0906682 | 0.144468 | 0.09031004 | 0.03688322 | 0.09199015
[5 empty] | 0.03665037 | 0.09279007 |  |  | 0.08601693 | 0.09145662 | 0.1436515 | 0.09109534 | 0.03665037 | 0.09279007
[5 empty] | 0.03661751 | 0.09358998 |  |  | 0.08469234 | 0.09224504 | 0.1440185 | 0.09188065 | 0.03661751 | 0.09358998
[5 empty] | 0.03638512 | 0.09438989 |  |  | 0.08396819 | 0.09303346 | 0.1419715 | 0.09266595 | 0.03638512 | 0.09438989
[5 empty] | 0.03635367 | 0.09518981 |  |  | 0.08294851 | 0.09382188 | 0.1405131 | 0.09345125 | 0.03635367 | 0.09518981
[5 empty] | 0.03592364 | 0.09598972 |  |  | 0.08203735 | 0.0946103 | 0.1395458 | 0.09423656 | 0.03592364 | 0.09598972
[5 empty] | 0.03569552 | 0.09678964 |  |  | 0.08103874 | 0.09539872 | 0.1396724 | 0.09502186 | 0.03569552 | 0.09678964
[5 empty] | 0.03546979 | 0.09758955 |  |  | 0.08005673 | 0.09618714 | 0.1379952 | 0.09580717 | 0.03546979 | 0.09758955
[5 empty] | 0.03544692 | 0.09838947 |  |  | 0.07929535 | 0.09697556 | 0.1377169 | 0.09659247 | 0.03544692 | 0.09838947
[5 empty] | 0.0349274 | 0.09918938 |  |  | 0.07905863 | 0.09776398 | 0.1360401 | 0.09737778 | 0.0349274 | 0.09918938
[5 empty] | 0.0349089 | 0.09998929 |  |  | 0.07775063 | 0.0985524 | 0.1360674 | 0.09816308 | 0.0349089 | 0.09998929
[5 empty] | 0.03448169 | 0.1007892 |  |  | 0.07757537 | 0.09934082 | 0.1351012 | 0.09894839 | 0.03448169 | 0.1007892
[5 empty] | 0.03414595 | 0.1015891 |  |  | 0.0762369 | 0.1001292 | 0.1333443 | 0.09973369 | 0.03414595 | 0.1015891
[5 empty] | 0.03420286 | 0.102389 |  |  | 0.07583926 | 0.1009177 | 0.1316991 | 0.100519 | 0.03420286 | 0.102389
[5 empty] | 0.03365363 | 0.103189 |  |  | 0.07448648 | 0.1017061 | 0.1316682 | 0.1013043 | 0.03365363 | 0.103189
[5 empty] | 0.03349946 | 0.1039889 |  |  | 0.0742826 | 0.1024945 | 0.1300542 | 0.1020896 | 0.03349946 | 0.1039889
[5 empty] | 0.03344153 | 0.1047888 |  |  | 0.07433166 | 0.1032829 | 0.1290597 | 0.1028749 | 0.03344153 | 0.1047888
[5 empty] | 0.03308105 | 0.1055887 |  |  | 0.07323771 | 0.1040713 | 0.1285872 | 0.1036602 | 0.03308105 | 0.1055887
[5 empty] | 0.03281922 | 0.1063886 |  |  | 0.07340477 | 0.1048597 | 0.1280372 | 0.1044455 | 0.03281922 | 0.1063886
[5 empty] | 0.03275723 | 0.1071885 |  |  | 0.0722369 | 0.1056482 | 0.1273865 | 0.1052308 | 0.03275723 | 0.1071885
[5 empty] | 0.03249628 | 0.1079884 |  |  | 0.07183812 | 0.1064366 | 0.1272293 | 0.1060161 | 0.03249628 | 0.1079884
[5 empty] | 0.03183756 | 0.1087884 |  |  | 0.07161247 | 0.107225 | 0.1258667 | 0.1068014 | 0.03183756 | 0.1087884
[5 empty] | 0.03178228 | 0.1095883 |  |  | 0.07235174 | 0.1080134 | 0.1245996 | 0.1075867 | 0.03178228 | 0.1095883
[5 empty] | 0.03163163 | 0.1103882 |  |  | 0.0719092 | 0.1088018 | 0.1246292 | 0.108372 | 0.03163163 | 0.1103882
[5 empty] | 0.0310868 | 0.1111881 |  |  | 0.07107893 | 0.1095903 | 0.1237565 | 0.1091573 | 0.0310868 | 0.1111881
[5 empty] | 0.030849 | 0.111988 |  |  | 0.07105988 | 0.1103787 | 0.1213827 | 0.1099427 | 0.030849 | 0.111988
[5 empty] | 0.03061942 | 0.1127879 |  |  | 0.07115099 | 0.1111671 | 0.1205088 | 0.110728 | 0.03061942 | 0.1127879
[5 empty] | 0.03079926 | 0.1135878 |  |  | 0.0709512 | 0.1119555 | 0.121136 | 0.1115133 | 0.03079926 | 0.1135878
[5 empty] | 0.03028971 | 0.1143878 |  |  | 0.07075946 | 0.1127439 | 0.1202651 | 0.1122986 | 0.03028971 | 0.1143878
[5 empty] | 0.03009198 | 0.1151877 |  |  | 0.0711747 | 0.1135324 | 0.1181975 | 0.1130839 | 0.03009198 | 0.1151877
[5 empty] | 0.02990725 | 0.1159876 |  |  | 0.07119588 | 0.1143208 | 0.1175341 | 0.1138692 | 0.02990725 | 0.1159876
[5 empty] | 0.02973673 | 0.1167875 |  |  | 0.07112193 | 0.1151092 | 0.116176 | 0.1146545 | 0.02973673 | 0.1167875
[5 empty] | 0.02958162 | 0.1175874 |  |  | 0.0706518 | 0.1158976 | 0.1160243 | 0.1154398 | 0.02958162 | 0.1175874
[5 empty] | 0.0294431 | 0.1183873 |  |  | 0.07108444 | 0.116686 | 0.1147801 | 0.1162251 | 0.0294431 | 0.1183873
[5 empty] | 0.02951751 | 0.1191872 |  |  | 0.07081878 | 0.1174745 | 0.1144444 | 0.1170104 | 0.02951751 | 0.1191872
[5 empty] | 0.02919305 | 0.1199872 |  |  | 0.07085377 | 0.1182629 | 0.1138184 | 0.1177957 | 0.02919305 | 0.1199872
[5 empty] | 0.02936918 | 0.1207871 |  |  | 0.07108835 | 0.1190513 | 0.1121031 | 0.118581 | 0.02936918 | 0.1207871
[5 empty] | 0.02884599 | 0.121587 |  |  | 0.07052147 | 0.1198397 | 0.1112996 | 0.1193663 | 0.02884599 | 0.121587
[5 empty] | 0.02902355 | 0.1223869 |  |  | 0.07005207 | 0.1206281 | 0.111009 | 0.1201516 | 0.02902355 | 0.1223869
[5 empty] | 0.02870194 | 0.1231868 |  |  | 0.06997909 | 0.1214166 | 0.1109323 | 0.1209369 | 0.02870194 | 0.1231868
[5 empty] | 0.02868125 | 0.1239867 |  |  | 0.06980148 | 0.122205 | 0.1091707 | 0.1217222 | 0.02868125 | 0.1239867
[5 empty] | 0.02866154 | 0.1247866 |  |  | 0.07041818 | 0.1229934 | 0.1089251 | 0.1225075 | 0.02866154 | 0.1247866
[5 empty] | 0.02854291 | 0.1255866 |  |  | 0.07062813 | 0.1237818 | 0.1080968 | 0.1232928 | 0.02854291 | 0.1255866
[5 empty] | 0.02842543 | 0.1263865 |  |  | 0.07053028 | 0.1245702 | 0.1075868 | 0.1240781 | 0.02842543 | 0.1263865
[5 empty] | 0.02840917 | 0.1271864 |  |  | 0.06962357 | 0.1253586 | 0.1070961 | 0.1248634 | 0.02840917 | 0.1271864
[5 empty] | 0.02799422 | 0.1279863 |  |  | 0.06990694 | 0.1261471 | 0.1054247 | 0.1256487 | 0.02799422 | 0.1279863
[5 empty] | 0.02798066 | 0.1287862 |  |  | 0.07017934 | 0.1269355 | 0.1047606 | 0.1264341 | 0.02798066 | 0.1287862
[5 empty] | 0.02776857 | 0.1295861 |  |  | 0.06913966 | 0.1277239 | 0.1046004 | 0.1272194 | 0.02776857 | 0.1295861
[5 empty] | 0.02755802 | 0.130386 |  |  | 0.06968676 | 0.1285123 | 0.1041444 | 0.1280047 | 0.02755802 | 0.130386
[5 empty] | 0.02784909 | 0.131186 |  |  | 0.06962064 | 0.1293007 | 0.1027926 | 0.12879 | 0.02784909 | 0.131186
[5 empty] | 0.02734187 | 0.1319859 |  |  | 0.06954153 | 0.1300892 | 0.1026453 | 0.1295753 | 0.02734187 | 0.1319859
[5 empty] | 0.02733643 | 0.1327858 |  |  | 0.06934965 | 0.1308776 | 0.1012026 | 0.1303606 | 0.02733643 | 0.1327858
[5 empty] | 0.02713285 | 0.1335857 |  |  | 0.06904522 | 0.131666 | 0.1016647 | 0.1311459 | 0.02713285 | 0.1335857
[5 empty] | 0.02703122 | 0.1343856 |  |  | 0.06872847 | 0.1324544 | 0.1000318 | 0.1319312 | 0.02703122 | 0.1343856
[5 empty] | 0.0271316 | 0.1351855 |  |  | 0.06849963 | 0.1332428 | 0.09990401 | 0.1327165 | 0.0271316 | 0.1351855
[5 empty] | 0.02703408 | 0.1359854 |  |  | 0.06765891 | 0.1340313 | 0.1002815 | 0.1335018 | 0.02703408 | 0.1359854
[5 empty] | 0.02683874 | 0.1367854 |  |  | 0.06770654 | 0.1348197 | 0.09936449 | 0.1342871 | 0.02683874 | 0.1367854
[5 empty] | 0.02674566 | 0.1375853 |  |  | 0.06754275 | 0.1356081 | 0.09905311 | 0.1350724 | 0.02674566 | 0.1375853
[5 empty] | 0.02665491 | 0.1383852 |  |  | 0.06726775 | 0.1363965 | 0.09714754 | 0.1358577 | 0.02665491 | 0.1383852
[5 empty] | 0.02666658 | 0.1391851 |  |  | 0.06698178 | 0.1371849 | 0.09634795 | 0.136643 | 0.02666658 | 0.1391851
[5 empty] | 0.02678075 | 0.139985 |  |  | 0.06698506 | 0.1379734 | 0.0966545 | 0.1374283 | 0.02678075 | 0.139985
[5 empty] | 0.02629749 | 0.1407849 |  |  | 0.06607781 | 0.1387618 | 0.09646738 | 0.1382136 | 0.02629749 | 0.1407849
[5 empty] | 0.02661688 | 0.1415848 |  |  | 0.06606026 | 0.1395502 | 0.09618675 | 0.1389989 | 0.02661688 | 0.1415848
[5 empty] | 0.026239 | 0.1423848 |  |  | 0.06603262 | 0.1403386 | 0.09461277 | 0.1397842 | 0.026239 | 0.1423848
[5 empty] | 0.02626394 | 0.1431847 |  |  | 0.06559513 | 0.141127 | 0.09444562 | 0.1405695 | 0.02626394 | 0.1431847
[5 empty] | 0.02619176 | 0.1439846 |  |  | 0.06514801 | 0.1419155 | 0.09278547 | 0.1413548 | 0.02619176 | 0.1439846
[5 empty] | 0.02602255 | 0.1447845 |  |  | 0.06429148 | 0.1427039 | 0.09383248 | 0.1421401 | 0.02602255 | 0.1447845
[5 empty] | 0.0262564 | 0.1455844 |  |  | 0.06392577 | 0.1434923 | 0.09198684 | 0.1429254 | 0.0262564 | 0.1455844
[5 empty] | 0.02589337 | 0.1463843 |  |  | 0.06425109 | 0.1442807 | 0.0922487 | 0.1437108 | 0.02589337 | 0.1463843
[5 empty] | 0.02603355 | 0.1471842 |  |  | 0.06366769 | 0.1450691 | 0.09161823 | 0.1444961 | 0.02603355 | 0.1471842
[5 empty] | 0.02607701 | 0.1479842 |  |  | 0.06337577 | 0.1458575 | 0.09179561 | 0.1452814 | 0.02607701 | 0.1479842
[5 empty] | 0.02562384 | 0.1487841 |  |  | 0.06267557 | 0.146646 | 0.09128101 | 0.1460667 | 0.02562384 | 0.1487841
[5 empty] | 0.02597411 | 0.149584 |  |  | 0.0620673 | 0.1474344 | 0.09067459 | 0.146852 | 0.02597411 | 0.149584
[5 empty] | 0.02592791 | 0.1503839 |  |  | 0.0619512 | 0.1482228 | 0.08967652 | 0.1476373 | 0.02592791 | 0.1503839
[5 empty] | 0.02588531 | 0.1511838 |  |  | 0.06152748 | 0.1490112 | 0.08858698 | 0.1484226 | 0.02588531 | 0.1511838
[5 empty] | 0.02554639 | 0.1519837 |  |  | 0.06149637 | 0.1497996 | 0.08760613 | 0.1492079 | 0.02554639 | 0.1519837
[5 empty] | 0.02571123 | 0.1527836 |  |  | 0.06075809 | 0.1505881 | 0.08883415 | 0.1499932 | 0.02571123 | 0.1527836
[5 empty] | 0.02557991 | 0.1535836 |  |  | 0.06001288 | 0.1513765 | 0.0868712 | 0.1507785 | 0.02557991 | 0.1535836
[5 empty] | 0.02545251 | 0.1543835 |  |  | 0.05936094 | 0.1521649 | 0.08741745 | 0.1515638 | 0.02545251 | 0.1543835
[5 empty] | 0.02532911 | 0.1551834 |  |  | 0.05960251 | 0.1529533 | 0.08707307 | 0.1523491 | 0.02532911 | 0.1551834
[5 empty] | 0.02550978 | 0.1559833 |  |  | 0.05923782 | 0.1537417 | 0.08543824 | 0.1531344 | 0.02550978 | 0.1559833
[5 empty] | 0.02569462 | 0.1567832 |  |  | 0.05786708 | 0.1545302 | 0.08491312 | 0.1539197 | 0.02569462 | 0.1567832
[5 empty] | 0.02568368 | 0.1575831 |  |  | 0.05779051 | 0.1553186 | 0.08609788 | 0.154705 | 0.02568368 | 0.1575831
[5 empty] | 0.02567707 | 0.158383 |  |  | 0.05700835 | 0.156107 | 0.08469268 | 0.1554903 | 0.02567707 | 0.158383
[5 empty] | 0.02557484 | 0.159183 |  |  | 0.05642082 | 0.1568954 | 0.08379771 | 0.1562756 | 0.02557484 | 0.159183