## 1
Общество с ограниченной ответственностью "Инженерная геология" (ООО "ИнжГео") | [11 empty] | Общество с ограниченной ответственностью "Инженерная геология" (ООО "ИнжГео")
Юр. адрес: 117279, г. Москва, ул. Миклухо-Маклая, 36 а, этаж 5, пом. XXIII к. 76-84 | [11 empty] | Юр. адрес: 117279, г. Москва, ул. Миклухо-Маклая, 36 а, этаж 5, пом. XXIII к. 76-84 | [8 empty] | нагр |  |  | X0 | Y0 | R |  | нагр |  |  |  | X0 | Y0 | R | нагр |  |  |  | X0 | Y0 | R |  | нагр |  |  |  | X0 | Y0 | R
Телефон/факс +7 (495) 132-30-00, Адрес электронной почты inbox@inj-geo.ru | [11 empty] | Телефон/факс +7 (495) 132-30-00, Адрес электронной почты inbox@inj-geo.ru | [12 empty] | 0 | [7 empty] | 0 | [6 empty] | 0 | [7 empty] | 0
[21 empty] | девиатор | [6 empty] | девиатор | [6 empty] | девиатор | [7 empty] | девиатор
Испытательная лаборатория ООО «ИнжГео» | [11 empty] | Испытательная лаборатория ООО «ИнжГео» | [8 empty] | x0 | Угол | X | Y |  |  |  | x0 |  | Угол | X | Y |  |  | x0 |  | Угол | X | Y |  |  |  | x0 |  | Угол | X | Y
Адрес места осуществления деятельности лаборатории: г. Москва, просп. Вернадского, д. 51, стр. 1 | [11 empty] | Адрес места осуществления деятельности лаборатории: г. Москва, просп. Вернадского, д. 51, стр. 1 | [9 empty] | 0 | [7 empty] | 0 | [6 empty] | 0 | [7 empty] | 0
Телефон +7(910)4557682, E-mail: slg85@mail.ru | [11 empty] | Телефон +7(910)4557682, E-mail: slg85@mail.ru | [9 empty] | 5 | [7 empty] | 5 | [6 empty] | 5 | [7 empty] | 5
[22 empty] | 10 | [7 empty] | 10 | [6 empty] | 10 | [7 empty] | 10
[12 empty] | Протокол испытаний № 13-63/60 от 28-12-2022 | [9 empty] | 15 | [7 empty] | 15 | [6 empty] | 15 | [7 empty] | 15
[22 empty] | 20 | [7 empty] | 20 | [6 empty] | 20 | [7 empty] | 20
[12 empty] | Наименование и адрес заказчика: Переход трубопровода через р. Енисей | [9 empty] | 25 | [7 empty] | 25 | [6 empty] | 25 | [7 empty] | 25
[12 empty] | Наименование объекта: ООО Регионстрой | [9 empty] | 30 | [7 empty] | 30 | [6 empty] | 30 | [7 empty] | 30
Наименование используемого метода/методики: ГОСТ 12248.4-2020 | [11 empty] | Наименование используемого метода/методики: ГОСТ 12248.3-2020 | [9 empty] | 35 | [7 empty] | 35 | [6 empty] | 35 | [7 empty] | 35
Условия проведения испытания: температура окружающей среды (18 - 25)0С, влажность воздуха (40 - 75)% | [11 empty] | Условия проведения испытания: температура окружающей среды (18 - 25)0С, влажность воздуха (40 - 75)% | [9 empty] | 40 | [7 empty] | 40 | [6 empty] | 40 | [7 empty] | 40
[12 empty] | Дата получение объекта подлежащего испытаниям: 01-12-2022 | [9 empty] | 45 | [7 empty] | 45 | [6 empty] | 45 | [7 empty] | 45
[12 empty] | Дата испытания: 25.10.2022-19.11.2060 | [9 empty] | 50 | [7 empty] | 50 | [6 empty] | 50 | [7 empty] | 50
[22 empty] | 55 | [7 empty] | 55 | [6 empty] | 55 | [7 empty] | 55
Испытание грунтов методом трехосного сжатия | [11 empty] | Испытание грунтов методом трехосного сжатия | [9 empty] | 60 | [7 empty] | 60 | [6 empty] | 60 | [7 empty] | 60
[22 empty] | 65 | [7 empty] | 65 | [6 empty] | 65 | [7 empty] | 65
Лабораторный номер: | [6 empty] | We, д.е. = |  |  |  |  | Лабораторный номер: |  | 1095 |  |  |  | We, д.е. = | 0.574907045 |  |  | 70 | [7 empty] | 70 | [6 empty] | 70 | [7 empty] | 70
Номер скважины: | [6 empty] | ρ, г/см3 = |  |  |  |  | Номер скважины: |  | BH-019 |  |  |  | ρ, г/см3 = | 1.64 |  |  | 75 | [7 empty] | 75 | [6 empty] | 75 | [7 empty] | 75
Глубина отбора, м: | [6 empty] | ρs, г/см3 = |  |  |  |  | Глубина отбора, м: |  | 2 |  |  |  | ρs, г/см3 = | 2.7 |  |  | 80 | [7 empty] | 80 | [6 empty] | 80 | [7 empty] | 80
Наименование грунта: | [6 empty] | e, д.е. = |  |  |  |  | Наименование грунта: |  | Суглинок, после оттаивания текучий, легкий пылеватый |  |  |  | e, д.е. = | 1.592835 |  |  | 85 | [7 empty] | 85 | [6 empty] | 85 | [7 empty] | 85
Схема проведения опыта: | [6 empty] | IL, д.е. = |  |  |  |  | Схема проведения опыта: |  | КД |  |  |  | IL, д.е. = | 2.945 |  |  | 90 | [7 empty] | 90 | [6 empty] | 90 | [7 empty] | 90
[22 empty] | 95 | [7 empty] | 95 | [6 empty] | 95 | [7 empty] | 95
[22 empty] | 100 | [7 empty] | 100 | [6 empty] | 100 | [7 empty] | 100
Результаты испытаний | [11 empty] | Результаты испытаний | [9 empty] | 105 | [7 empty] | 105 | [6 empty] | 105 | [7 empty] | 105
[22 empty] | 110 | [7 empty] | 110 | [6 empty] | 110 | [7 empty] | 110
[22 empty] | 115 | [7 empty] | 115 | [6 empty] | 115 | [7 empty] | 115
[22 empty] | 120 | [7 empty] | 120 | [6 empty] | 120 | [7 empty] | 120
[22 empty] | 125 | [7 empty] | 125 | [6 empty] | 125 | [7 empty] | 125
[22 empty] | 130 | [7 empty] | 130 | [6 empty] | 130 | [7 empty] | 130
[22 empty] | 135 | [7 empty] | 135 | [6 empty] | 135 | [7 empty] | 135
[22 empty] | 140 | [7 empty] | 140 | [6 empty] | 140 | [7 empty] | 140
[22 empty] | 145 | [7 empty] | 145 | [6 empty] | 145 | [7 empty] | 145
[22 empty] | 150 | [7 empty] | 150 | [6 empty] | 150 | [7 empty] | 150
[22 empty] | 155 | [7 empty] | 155 | [6 empty] | 155 | [7 empty] | 155
[22 empty] | 160 | [7 empty] | 160 | [6 empty] | 160 | [7 empty] | 160
[22 empty] | 165 | [7 empty] | 165 | [6 empty] | 165 | [7 empty] | 165
[22 empty] | 170 | [7 empty] | 170 | [6 empty] | 170 | [7 empty] | 170
[22 empty] | 175 | [7 empty] | 175 | [6 empty] | 175 | [7 empty] | 175
[22 empty] | 180 | [7 empty] | 180 | [6 empty] | 180 | [7 empty] | 180
[13 empty] | Давление в камере, Мпа σ3 | Вертикальная нагрузка, Мпа σ1 | Поровое давление, Мпа u
[7 empty] | Коэфф. Точки | [5 empty] | 0.05 | 0.08328499 | [5 empty] | 1 | [6 empty] | σ3,кПа | σ1,кПа | u, кПа |  |  |  | 4
[13 empty] | 0.15 | 0.2304454 | [27 empty] | δ3, Мпа | δ1-δ3, МПа | δ1, МПа | δ1, КПа
|  |  | Модуль деформации, МПа: | [9 empty] | 0.25 | 0.3776059 | [21 empty] | С, МПа:
|  |  | Е0= | [32 empty] | φ, град:
|  |  | E50 = | [32 empty] | E, Мпа
|  |  | Коэф. Поперечной деформации, ϑ = | [9 empty] | Эффективные значения угла внутреннего трения и удельного сцепления ϕ', С' | [13 empty] | x | 0
[13 empty] | ϕ', град. = | 11 | [12 empty] | y |  |  |  | С, кПа | φ,°
[13 empty] | С', МПа = | 0.004
| Исполнитель: | [6 empty] | Морозов Д.С. |  |  |  |  | Исполнитель: |  |  |  |  | Морозов Д.С.
| Начальник исп. лаборатории: | [6 empty] | Семиколенова Л.Г. |  |  |  |  | Начальник исп. лаборатории: |  |  |  |  | Семиколенова Л.Г.
Лист 1 , всего листов 2 | [11 empty] | Лист 2 , всего листов 2
Частичное воспроизведение протокола испытаний без письменного разрешения ООО «ИнжГео» ЗАПРЕЩАЕТСЯ | [11 empty] | Частичное воспроизведение протокола испытаний без письменного разрешения ООО «ИнжГео» ЗАПРЕЩАЕТСЯ
[5 empty] | второй график |  | первый график | [9 empty] | К Пуассона
dev50 | epsE50 | ind | devE0 | epsE0 | dev | eps | sigma |  | dev1 | eps1 | dev2 | eps2 | dev3 | eps3 |  | Глины
0.0166425 | 0.01539816 |  |  |  | 0 | 0 |  |  | 0 | 0 | 0 | 0 | 0 | 0 |  | < 0 | 0,20-0,30
ind |  |  |  |  | 0.001405302 | 0.000797127 |  |  | 0.004764852 | 0.0007850887 | 0.007694294 | 0.0007829293 | 0.001405302 | 0.000797127 |  | 0-0,25 | 0,30-0,38
2 |  |  |  |  | 0.003070912 | 0.001594254 |  |  | 0.009407073 | 0.001570177 | 0.01615819 | 0.001565859 | 0.003070912 | 0.001594254 |  | 0,25< | 0,38-0,45
E0 |  |  |  |  | 0.004504711 | 0.002391381 |  |  | 0.01407873 | 0.002355266 | 0.02343999 | 0.002348788 | 0.004504711 | 0.002391381 |  | Суглинки | 0,35-0,37
epsE0 | devE0 |  |  |  | 0.006 | 0.003330833 |  |  | 0.017 | 0.002995988 | 0.027 | 0.002828066 | 0.006 | 0.003330833 |  | Пески и супеси | 0,30-0,35
0.003330833 | 0.006 |  |  |  | 0.006807673 | 0.003985635 |  |  | 0.02000571 | 0.003925444 | 0.03364316 | 0.003914647 | 0.006807673 | 0.003985635
[5 empty] | 0.007635752 | 0.004782762 |  |  | 0.02275773 | 0.004710532 | 0.03731519 | 0.004697576 | 0.007635752 | 0.004782762
График E50 |  | График E |  |  | 0.008307816 | 0.005579889 |  |  | 0.02541972 | 0.005495621 | 0.04116515 | 0.005480505 | 0.008307816 | 0.005579889
eps | q | sigma |  |  | 0.009228685 | 0.006377016 |  |  | 0.02780648 | 0.00628071 | 0.04551541 | 0.006263435 | 0.009228685 | 0.006377016
Горизонтальная линия E50 |  | Касательная |  |  | 0.009903183 | 0.007174143 |  |  | 0.02933284 | 0.007065798 | 0.04808833 | 0.007046364 | 0.009903183 | 0.007174143
0 |  | a | b |  | 0.01093613 | 0.00797127 |  |  | 0.03181363 | 0.007850887 | 0.05130628 | 0.007829293 | 0.01093613 | 0.00797127
|  |  | 0 |  | 0.01143235 | 0.008768397 |  |  | 0.03326367 | 0.008635976 | 0.05429161 | 0.008612223 | 0.01143235 | 0.008768397
Вертикальная линия E50 |  | p1 и p2 |  |  | 0.01229667 | 0.009565524 |  |  | 0.03539778 | 0.009421065 | 0.05736669 | 0.009395152 | 0.01229667 | 0.009565524
| 0 | 0 |  |  | 0.01283391 | 0.01036265 |  |  | 0.03693078 | 0.01020615 | 0.06005387 | 0.01017808 | 0.01283391 | 0.01036265
[5 empty] | 0.01334889 | 0.01115978 |  |  | 0.0386775 | 0.01099124 | 0.06380293 | 0.0111382 | 0.01334889 | 0.01115978
Касательная линия E50 |  |  |  |  | 0.01384643 | 0.0119569 |  |  | 0.04022271 | 0.01181439 | 0.06519361 | 0.01174394 | 0.01384643 | 0.0119569
0 | 0 | Горизонтальная 1 |  |  | 0.01453136 | 0.01275403 |  |  | 0.04139685 | 0.01256142 | 0.06690665 | 0.01252687 | 0.01453136 | 0.01275403
[5 empty] | 0.0153085 | 0.01355116 |  |  | 0.04254459 | 0.01334651 | 0.06931547 | 0.0133098 | 0.0153085 | 0.01355116
Горизонтальная линия qкр |  |  |  |  | 0.01568267 | 0.01434829 |  |  | 0.04399399 | 0.0141316 | 0.07131734 | 0.01409273 | 0.01568267 | 0.01434829
Горизонтальная линия q |  | Горизонтальная 2 |  |  | 0.0166425 | 0.01539816 |  |  | 0.04594301 | 0.01491669 | 0.07400948 | 0.01487566 | 0.0166425 | 0.01539816
0 |  | 0 |  |  | 0.01694256 | 0.01594254 |  |  | 0.04678956 | 0.01570177 | 0.07648915 | 0.01565859 | 0.01694256 | 0.01594254
[5 empty] | 0.01743957 | 0.01673967 |  |  | 0.04823158 | 0.01648686 | 0.07865358 | 0.01644152 | 0.01743957 | 0.01673967
Вертикальная линия q |  |  |  |  | 0.01824832 | 0.01753679 |  |  | 0.04946703 | 0.01727195 | 0.08060003 | 0.01722445 | 0.01824832 | 0.01753679
| 0 |  |  |  | 0.01856702 | 0.01833392 |  |  | 0.05129382 | 0.01805704 | 0.08312572 | 0.01800737 | 0.01856702 | 0.01833392
[5 empty] | 0.0193939 | 0.01913105 |  |  | 0.05310991 | 0.01884213 | 0.08592791 | 0.0187903 | 0.0193939 | 0.01913105
[5 empty] | 0.01982717 | 0.01992817 |  |  | 0.05431322 | 0.01962722 | 0.08800384 | 0.01957323 | 0.01982717 | 0.01992817
[5 empty] | 0.02056506 | 0.0207253 |  |  | 0.05560169 | 0.02041231 | 0.09015074 | 0.02035616 | 0.02056506 | 0.0207253
[5 empty] | 0.02130578 | 0.02152243 |  |  | 0.05727327 | 0.0211974 | 0.09226587 | 0.02113909 | 0.02130578 | 0.02152243
[5 empty] | 0.02194757 | 0.02231956 |  |  | 0.05842589 | 0.02198248 | 0.09454647 | 0.02192202 | 0.02194757 | 0.02231956
[5 empty] | 0.02268864 | 0.02311668 |  |  | 0.05975748 | 0.02276757 | 0.09588977 | 0.02270495 | 0.02268864 | 0.02311668
[5 empty] | 0.02332722 | 0.02391381 |  |  | 0.06066598 | 0.02355266 | 0.09859303 | 0.02348788 | 0.02332722 | 0.02391381
[5 empty] | 0.02366152 | 0.02471094 |  |  | 0.06194934 | 0.02433775 | 0.1005535 | 0.02427081 | 0.02366152 | 0.02471094
[5 empty] | 0.02438976 | 0.02550806 |  |  | 0.06330548 | 0.02512284 | 0.1017684 | 0.02505374 | 0.02438976 | 0.02550806
[5 empty] | 0.02501017 | 0.02630519 |  |  | 0.06493235 | 0.02590793 | 0.1035349 | 0.02583667 | 0.02501017 | 0.02630519
[5 empty] | 0.02552098 | 0.02710232 |  |  | 0.06572788 | 0.02669302 | 0.1049504 | 0.0266196 | 0.02552098 | 0.02710232
[5 empty] | 0.02612039 | 0.02789944 |  |  | 0.06679001 | 0.0274781 | 0.1069121 | 0.02740253 | 0.02612039 | 0.02789944
[5 empty] | 0.02700664 | 0.02869657 |  |  | 0.06771668 | 0.02826319 | 0.1096172 | 0.02818546 | 0.02700664 | 0.02869657
[5 empty] | 0.02727794 | 0.0294937 |  |  | 0.06960582 | 0.02904828 | 0.1108629 | 0.02896838 | 0.02727794 | 0.0294937
[5 empty] | 0.02783251 | 0.03029082 |  |  | 0.07015538 | 0.02983337 | 0.1116465 | 0.02975131 | 0.02783251 | 0.03029082
[5 empty] | 0.02836858 | 0.03108795 |  |  | 0.07146328 | 0.03061846 | 0.1134653 | 0.03053424 | 0.02836858 | 0.03108795
[5 empty] | 0.02918437 | 0.03188508 |  |  | 0.07262747 | 0.03140355 | 0.1152164 | 0.03131717 | 0.02918437 | 0.03188508
[5 empty] | 0.0294781 | 0.03268221 |  |  | 0.07304588 | 0.03218864 | 0.1162972 | 0.0321001 | 0.0294781 | 0.03268221
[5 empty] | 0.030148 | 0.03347933 |  |  | 0.07421645 | 0.03297373 | 0.1184048 | 0.03288303 | 0.030148 | 0.03347933
[5 empty] | 0.03059227 | 0.03427646 |  |  | 0.07493712 | 0.03375881 | 0.1194366 | 0.03366596 | 0.03059227 | 0.03427646
[5 empty] | 0.03090915 | 0.03507359 |  |  | 0.07530583 | 0.0345439 | 0.1204896 | 0.03444889 | 0.03090915 | 0.03507359
[5 empty] | 0.03109686 | 0.03587071 |  |  | 0.07632051 | 0.03532899 | 0.1215613 | 0.03523182 | 0.03109686 | 0.03587071
[5 empty] | 0.03145361 | 0.03666784 |  |  | 0.0771791 | 0.03611408 | 0.1218489 | 0.03601475 | 0.03145361 | 0.03666784
[5 empty] | 0.03197763 | 0.03746497 |  |  | 0.07727954 | 0.03689917 | 0.1230495 | 0.03679768 | 0.03197763 | 0.03746497
[5 empty] | 0.03226714 | 0.03826209 |  |  | 0.07831976 | 0.03768426 | 0.1239604 | 0.03758061 | 0.03226714 | 0.03826209
[5 empty] | 0.03242036 | 0.03905922 |  |  | 0.0789977 | 0.03846935 | 0.1248789 | 0.03836354 | 0.03242036 | 0.03905922
[5 empty] | 0.03263552 | 0.03985635 |  |  | 0.0794113 | 0.03925444 | 0.1253022 | 0.03914647 | 0.03263552 | 0.03985635
[5 empty] | 0.03291083 | 0.04065348 |  |  | 0.0795585 | 0.04003952 | 0.1253276 | 0.0399294 | 0.03291083 | 0.04065348
[5 empty] | 0.03304452 | 0.0414506 |  |  | 0.07993723 | 0.04082461 | 0.1261523 | 0.04071232 | 0.03304452 | 0.0414506
[5 empty] | 0.0330348 | 0.04224773 |  |  | 0.07954544 | 0.0416097 | 0.1262735 | 0.04149525 | 0.0330348 | 0.04224773
[5 empty] | 0.03328499 | 0.04304486 |  |  | 0.08044543 | 0.04239479 | 0.1266884 | 0.04227818 | 0.03328499 | 0.04304486
[5 empty] | 0.03318334 | 0.04384198 |  |  | 0.08044201 | 0.04317988 | 0.1276059 | 0.04306111 | 0.03318334 | 0.04384198
[5 empty] | 0.0330716 | 0.04463911 |  |  | 0.07973905 | 0.04396497 | 0.1274043 | 0.04384404 | 0.0330716 | 0.04463911
[5 empty] | 0.03314896 | 0.04543624 |  |  | 0.08020835 | 0.04475006 | 0.1273936 | 0.04462697 | 0.03314896 | 0.04543624
[5 empty] | 0.03311585 | 0.04623336 |  |  | 0.08035297 | 0.04553515 | 0.1271728 | 0.0454099 | 0.03311585 | 0.04623336
[5 empty] | 0.0328727 | 0.04703049 |  |  | 0.07957375 | 0.04632023 | 0.1274417 | 0.04619283 | 0.0328727 | 0.04703049
[5 empty] | 0.03311994 | 0.04782762 |  |  | 0.08017148 | 0.04710532 | 0.1264006 | 0.04697576 | 0.03311994 | 0.04782762
[5 empty] | 0.03275799 | 0.04862474 |  |  | 0.079647 | 0.04789041 | 0.1263493 | 0.04775869 | 0.03275799 | 0.04862474
[5 empty] | 0.03278729 | 0.04942187 |  |  | 0.07980111 | 0.0486755 | 0.1264878 | 0.04854162 | 0.03278729 | 0.04942187
[5 empty] | 0.03290826 | 0.050219 |  |  | 0.07963464 | 0.04946059 | 0.1273163 | 0.04932455 | 0.03290826 | 0.050219
[5 empty] | 0.03272133 | 0.05101613 |  |  | 0.0792484 | 0.05024568 | 0.1261346 | 0.05010748 | 0.03272133 | 0.05101613
[5 empty] | 0.03242694 | 0.05181325 |  |  | 0.0786432 | 0.05103077 | 0.1270429 | 0.05089041 | 0.03242694 | 0.05181325
[5 empty] | 0.0323255 | 0.05261038 |  |  | 0.07841987 | 0.05181585 | 0.1265411 | 0.05167334 | 0.0323255 | 0.05261038
[5 empty] | 0.03231744 | 0.05340751 |  |  | 0.07877921 | 0.05260094 | 0.1261292 | 0.05245626 | 0.03231744 | 0.05340751
[5 empty] | 0.03240321 | 0.05420463 |  |  | 0.07782206 | 0.05338603 | 0.1263072 | 0.05323919 | 0.03240321 | 0.05420463
[5 empty] | 0.03198322 | 0.05500176 |  |  | 0.07814921 | 0.05417112 | 0.1261753 | 0.05402212 | 0.03198322 | 0.05500176
[5 empty] | 0.0321579 | 0.05579889 |  |  | 0.0775615 | 0.05495621 | 0.1256333 | 0.05480505 | 0.0321579 | 0.05579889
[5 empty] | 0.03182768 | 0.05659601 |  |  | 0.07745973 | 0.0557413 | 0.1255812 | 0.05558798 | 0.03182768 | 0.05659601
[5 empty] | 0.03179299 | 0.05739314 |  |  | 0.07704472 | 0.05652639 | 0.1253192 | 0.05637091 | 0.03179299 | 0.05739314
[5 empty] | 0.03155426 | 0.05819027 |  |  | 0.0769173 | 0.05731148 | 0.1248472 | 0.05715384 | 0.03155426 | 0.05819027
[5 empty] | 0.03131192 | 0.0589874 |  |  | 0.07607827 | 0.05809656 | 0.1257651 | 0.05793677 | 0.03131192 | 0.0589874
[5 empty] | 0.03136639 | 0.05978452 |  |  | 0.07582845 | 0.05888165 | 0.1247732 | 0.0587197 | 0.03136639 | 0.05978452
[5 empty] | 0.03131811 | 0.06058165 |  |  | 0.07586867 | 0.05966674 | 0.1245712 | 0.05950263 | 0.03131811 | 0.06058165
[5 empty] | 0.0311675 | 0.06137878 |  |  | 0.07569972 | 0.06045183 | 0.1247593 | 0.06028556 | 0.0311675 | 0.06137878
[5 empty] | 0.030715 | 0.0621759 |  |  | 0.07492245 | 0.06123692 | 0.1239375 | 0.06106849 | 0.030715 | 0.0621759
[5 empty] | 0.03056102 | 0.06297303 |  |  | 0.07423765 | 0.06202201 | 0.1238058 | 0.06185142 | 0.03056102 | 0.06297303
[5 empty] | 0.030606 | 0.06377016 |  |  | 0.07414614 | 0.0628071 | 0.1235641 | 0.06263435 | 0.030606 | 0.06377016
[5 empty] | 0.03025037 | 0.06456728 |  |  | 0.07404875 | 0.06359219 | 0.1231125 | 0.06341728 | 0.03025037 | 0.06456728
[5 empty] | 0.03039455 | 0.06536441 |  |  | 0.07334629 | 0.06437727 | 0.1229511 | 0.0642002 | 0.03039455 | 0.06536441
[5 empty] | 0.02993898 | 0.06616154 |  |  | 0.07333958 | 0.06516236 | 0.1234798 | 0.06498313 | 0.02993898 | 0.06616154
[5 empty] | 0.02978408 | 0.06695867 |  |  | 0.07232943 | 0.06594745 | 0.1222986 | 0.06576606 | 0.02978408 | 0.06695867
[5 empty] | 0.02983029 | 0.06775579 |  |  | 0.07191665 | 0.06673254 | 0.1225075 | 0.06654899 | 0.02983029 | 0.06775579
[5 empty] | 0.02957802 | 0.06855292 |  |  | 0.07210207 | 0.06751763 | 0.1224067 | 0.06733192 | 0.02957802 | 0.06855292
[5 empty] | 0.02962771 | 0.06935005 |  |  | 0.07148651 | 0.06830272 | 0.1216959 | 0.06811485 | 0.02962771 | 0.06935005
[5 empty] | 0.02917979 | 0.07014717 |  |  | 0.07047077 | 0.06908781 | 0.1215754 | 0.06889778 | 0.02917979 | 0.07014717
[5 empty] | 0.02913469 | 0.0709443 |  |  | 0.07055568 | 0.0698729 | 0.1207451 | 0.06968071 | 0.02913469 | 0.0709443
[5 empty] | 0.02919283 | 0.07174143 |  |  | 0.07034205 | 0.07065798 | 0.120905 | 0.07046364 | 0.02919283 | 0.07174143
[5 empty] | 0.02895464 | 0.07253855 |  |  | 0.0696307 | 0.07144307 | 0.1209551 | 0.07124657 | 0.02895464 | 0.07253855
[5 empty] | 0.02892055 | 0.07333568 |  |  | 0.06962245 | 0.07222816 | 0.1202954 | 0.0720295 | 0.02892055 | 0.07333568
[5 empty] | 0.02859099 | 0.07413281 |  |  | 0.06851811 | 0.07301325 | 0.119626 | 0.07281243 | 0.02859099 | 0.07413281
[5 empty] | 0.0285664 | 0.07492993 |  |  | 0.0687185 | 0.07379834 | 0.1199468 | 0.07359536 | 0.0285664 | 0.07492993
[5 empty] | 0.02824719 | 0.07572706 |  |  | 0.06762443 | 0.07458343 | 0.1190579 | 0.07437829 | 0.02824719 | 0.07572706
[5 empty] | 0.02843361 | 0.07652419 |  |  | 0.06803672 | 0.07536852 | 0.1181592 | 0.07516122 | 0.02843361 | 0.07652419
[5 empty] | 0.02802425 | 0.07732132 |  |  | 0.0675562 | 0.0761536 | 0.1185509 | 0.07594414 | 0.02802425 | 0.07732132
[5 empty] | 0.0280184 | 0.07811844 |  |  | 0.06667635 | 0.07693869 | 0.1175329 | 0.07672707 | 0.0280184 | 0.07811844
[5 empty] | 0.0281157 | 0.07891557 |  |  | 0.06668618 | 0.07772378 | 0.1176052 | 0.07751 | 0.0281157 | 0.07891557
[5 empty] | 0.02801579 | 0.0797127 |  |  | 0.06618601 | 0.07850887 | 0.1169678 | 0.07829293 | 0.02801579 | 0.0797127
[5 empty] | 0.0277183 | 0.08050982 |  |  | 0.06557631 | 0.07929396 | 0.1171207 | 0.07907586 | 0.0277183 | 0.08050982
[5 empty] | 0.02762285 | 0.08130695 |  |  | 0.06555753 | 0.08007905 | 0.116764 | 0.07985879 | 0.02762285 | 0.08130695
[5 empty] | 0.0277291 | 0.08210408 |  |  | 0.06503015 | 0.08086414 | 0.1157976 | 0.08064172 | 0.0277291 | 0.08210408
[5 empty] | 0.02763666 | 0.0829012 |  |  | 0.06479461 | 0.08164923 | 0.1153217 | 0.08142465 | 0.02763666 | 0.0829012
[5 empty] | 0.02724519 | 0.08369833 |  |  | 0.06385139 | 0.08243431 | 0.1143361 | 0.08220758 | 0.02724519 | 0.08369833
[5 empty] | 0.0271543 | 0.08449546 |  |  | 0.06330095 | 0.0832194 | 0.1142409 | 0.08299051 | 0.0271543 | 0.08449546
[5 empty] | 0.02726363 | 0.08529259 |  |  | 0.06344375 | 0.08400449 | 0.1143361 | 0.08377344 | 0.02726363 | 0.08529259
[5 empty] | 0.02727282 | 0.08608971 |  |  | 0.06278026 | 0.08478958 | 0.1130217 | 0.08455637 | 0.02727282 | 0.08608971
[5 empty] | 0.0269815 | 0.08688684 |  |  | 0.06221093 | 0.08557467 | 0.1121978 | 0.0853393 | 0.0269815 | 0.08688684
[5 empty] | 0.02688931 | 0.08768397 |  |  | 0.06173623 | 0.08635976 | 0.1116413 | 0.08612223 | 0.02688931 | 0.08768397
[5 empty] | 0.02699588 | 0.08848109 |  |  | 0.06135663 | 0.08714485 | 0.1115978 | 0.08690515 | 0.02699588 | 0.08848109
[5 empty] | 0.02680084 | 0.08927822 |  |  | 0.06067258 | 0.08792994 | 0.1096271 | 0.08768808 | 0.02680084 | 0.08927822
[5 empty] | 0.02660383 | 0.09007535 |  |  | 0.05988455 | 0.08871502 | 0.1088675 | 0.08847101 | 0.02660383 | 0.09007535
[5 empty] | 0.02670448 | 0.09087247 |  |  | 0.059493 | 0.08950011 | 0.1072574 | 0.08925394 | 0.02670448 | 0.09087247
[5 empty] | 0.02660243 | 0.0916696 |  |  | 0.0587984 | 0.0902852 | 0.1048353 | 0.09003687 | 0.02660243 | 0.0916696
[5 empty] | 0.02629731 | 0.09246673 |  |  | 0.05840121 | 0.09107029 | 0.1026394 | 0.0908198 | 0.02629731 | 0.09246673
[5 empty] | 0.02638875 | 0.09326386 |  |  | 0.05810188 | 0.09185538 | 0.1009083 | 0.09160273 | 0.02638875 | 0.09326386
[5 empty] | 0.0259764 | 0.09406098 |  |  | 0.05750089 | 0.09264047 | 0.0978802 | 0.09238566 | 0.0259764 | 0.09406098
[5 empty] | 0.02585987 | 0.09485811 |  |  | 0.0575987 | 0.09342556 | 0.0959936 | 0.09316859 | 0.02585987 | 0.09485811
[5 empty] | 0.02583882 | 0.09565524 |  |  | 0.05699577 | 0.09421065 | 0.09338686 | 0.09395152 | 0.02583882 | 0.09565524
[5 empty] | 0.02581286 | 0.09645236 |  |  | 0.05609256 | 0.09499573 | 0.09069837 | 0.09473445 | 0.02581286 | 0.09645236
[5 empty] | 0.02558164 | 0.09724949 |  |  | 0.05558953 | 0.09578082 | 0.08826653 | 0.09551738 | 0.02558164 | 0.09724949
[5 empty] | 0.02534479 | 0.09804662 |  |  | 0.05548715 | 0.09656591 | 0.08722971 | 0.09630031 | 0.02534479 | 0.09804662
[5 empty] | 0.02540194 | 0.09884374 |  |  | 0.05508421 | 0.097351 | 0.08422632 | 0.09708324 | 0.02540194 | 0.09884374
[5 empty] | 0.02515273 | 0.09964087 |  |  | 0.05387219 | 0.09813609 | 0.08199473 | 0.09786617 | 0.02515273 | 0.09964087
[5 empty] | 0.02499679 | 0.100438 |  |  | 0.05335041 | 0.09892118 | 0.08147335 | 0.09864909 | 0.02499679 | 0.100438
[5 empty] | 0.02473348 | 0.1012351 |  |  | 0.05311953 | 0.09970627 | 0.07960056 | 0.09943202 | 0.02473348 | 0.1012351
[5 empty] | 0.0245447 | 0.1020323 |  |  | 0.05298024 | 0.1004914 | 0.07791474 | 0.100215 | 0.0245447 | 0.1020323
[5 empty] | 0.02432193 | 0.1028294 |  |  | 0.05193321 | 0.1012764 | 0.07782998 | 0.1009979 | 0.02432193 | 0.1028294
[5 empty] | 0.02406823 | 0.1036265 |  |  | 0.05167911 | 0.1020615 | 0.07664107 | 0.1017808 | 0.02406823 | 0.1036265
[5 empty] | 0.02408664 | 0.1044236 |  |  | 0.05071861 | 0.1028466 | 0.07639133 | 0.1025637 | 0.02408664 | 0.1044236
[5 empty] | 0.02378023 | 0.1052208 |  |  | 0.05065238 | 0.1036317 | 0.07477867 | 0.1033467 | 0.02378023 | 0.1052208
[5 empty] | 0.02345203 | 0.1060179 |  |  | 0.04998111 | 0.1044168 | 0.07450101 | 0.1041296 | 0.02345203 | 0.1060179
[5 empty] | 0.02290511 | 0.106815 |  |  | 0.04920546 | 0.1052019 | 0.07365627 | 0.1049125 | 0.02290511 | 0.106815
[5 empty] | 0.02244252 | 0.1076121 |  |  | 0.0484261 | 0.105987 | 0.07294236 | 0.1056955 | 0.02244252 | 0.1076121
[5 empty] | 0.0222673 | 0.1084093 |  |  | 0.04824371 | 0.1067721 | 0.07315721 | 0.1064784 | 0.0222673 | 0.1084093
[5 empty] | 0.02198252 | 0.1092064 |  |  | 0.04775896 | 0.1075572 | 0.07249874 | 0.1072613 | 0.02198252 | 0.1092064
[5 empty] | 0.02129122 | 0.1100035 |  |  | 0.04677253 | 0.1083422 | 0.07166486 | 0.1080442 | 0.02129122 | 0.1100035
[5 empty] | 0.02109645 | 0.1108006 |  |  | 0.04598509 | 0.1091273 | 0.0703535 | 0.1088272 | 0.02109645 | 0.1108006
[5 empty] | 0.02070127 | 0.1115978 |  |  | 0.0457973 | 0.1099124 | 0.07086257 | 0.1096101 | 0.02070127 | 0.1115978
[5 empty] | 0.02030873 | 0.1123949 |  |  | 0.04540985 | 0.1106975 | 0.07058999 | 0.110393 | 0.02030873 | 0.1123949
[5 empty] | 0.01992189 | 0.113192 |  |  | 0.04452341 | 0.1114826 | 0.06973369 | 0.111176 | 0.01992189 | 0.113192
[5 empty] | 0.01964379 | 0.1139892 |  |  | 0.04353865 | 0.1122677 | 0.06889158 | 0.1119589 | 0.01964379 | 0.1139892
[5 empty] | 0.01917748 | 0.1147863 |  |  | 0.04325624 | 0.1130528 | 0.06916157 | 0.1127418 | 0.01917748 | 0.1147863
[5 empty] | 0.01872603 | 0.1155834 |  |  | 0.04317686 | 0.1138379 | 0.0682416 | 0.1135248 | 0.01872603 | 0.1155834
[5 empty] | 0.01829248 | 0.1163805 |  |  | 0.04260118 | 0.114623 | 0.06802957 | 0.1143077 | 0.01829248 | 0.1163805
[5 empty] | 0.01807988 | 0.1171777 |  |  | 0.04202987 | 0.115408 | 0.06782342 | 0.1150906 | 0.01807988 | 0.1171777
[5 empty] | 0.01789129 | 0.1179748 |  |  | 0.04136361 | 0.1161931 | 0.06652105 | 0.1158735 | 0.01789129 | 0.1179748
[5 empty] | 0.01762976 | 0.1187719 |  |  | 0.04080306 | 0.1169782 | 0.06702038 | 0.1166565 | 0.01762976 | 0.1187719
[5 empty] | 0.01739834 | 0.119569 |  |  | 0.04034891 | 0.1177633 | 0.06561935 | 0.1174394 | 0.01739834 | 0.119569
[5 empty] | 0.01700008 | 0.1203662 |  |  | 0.03930182 | 0.1185484 | 0.06641585 | 0.1182223 | 0.01700008 | 0.1203662
[5 empty] | 0.01683718 | 0.1211633 |  |  | 0.03926247 | 0.1193335 | 0.06570782 | 0.1190053 | 0.01683718 | 0.1211633
[5 empty] | 0.01668679 | 0.1219604 |  |  | 0.03823154 | 0.1201186 | 0.06439318 | 0.1197882 | 0.01668679 | 0.1219604
[5 empty] | 0.01683761 | 0.1227576 |  |  | 0.03760969 | 0.1209037 | 0.06426983 | 0.1205711 | 0.01683761 | 0.1227576
[5 empty] | 0.01668974 | 0.1235547 |  |  | 0.03719759 | 0.1216888 | 0.06403571 | 0.121354 | 0.01668974 | 0.1235547
[5 empty] | 0.01644327 | 0.1243518 |  |  | 0.03649593 | 0.1224738 | 0.06379407 | 0.122137 | 0.01644327 | 0.1243518
[5 empty] | 0.01609827 | 0.1251489 |  |  | 0.03640537 | 0.1232589 | 0.06385411 | 0.1229199 | 0.01609827 | 0.1251489
[5 empty] | 0.01595485 | 0.1259461 |  |  | 0.03572659 | 0.124044 | 0.06291613 | 0.1237028 | 0.01595485 | 0.1259461
[5 empty] | 0.01601308 | 0.1267432 |  |  | 0.03516026 | 0.1248291 | 0.06268018 | 0.1244858 | 0.01601308 | 0.1267432
[5 empty] | 0.01597307 | 0.1275403 |  |  | 0.03530705 | 0.1256142 | 0.06214632 | 0.1252687 | 0.01597307 | 0.1275403
[5 empty] | 0.01583489 | 0.1283374 |  |  | 0.03466215 | 0.1263993 | 0.06211462 | 0.1260516 | 0.01583489 | 0.1283374
[5 empty] | 0.01569864 | 0.1291346 |  |  | 0.03372005 | 0.1271844 | 0.06148515 | 0.1268346 | 0.01569864 | 0.1291346
[5 empty] | 0.0155644 | 0.1299317 |  |  | 0.03318082 | 0.1279695 | 0.06015796 | 0.1276175 | 0.0155644 | 0.1299317
[5 empty] | 0.01543227 | 0.1307288 |  |  | 0.03314454 | 0.1287545 | 0.06043312 | 0.1284004 | 0.01543227 | 0.1307288
[5 empty] | 0.01510232 | 0.1315259 |  |  | 0.03261128 | 0.1295396 | 0.06041068 | 0.1291833 | 0.01510232 | 0.1315259
[5 empty] | 0.01497466 | 0.1323231 |  |  | 0.0319811 | 0.1303247 | 0.05979072 | 0.1299663 | 0.01497466 | 0.1323231
[5 empty] | 0.01504937 | 0.1331202 |  |  | 0.03215409 | 0.1311098 | 0.0589733 | 0.1307492 | 0.01504937 | 0.1331202
[5 empty] | 0.01472653 | 0.1339173 |  |  | 0.03113031 | 0.1318949 | 0.05805848 | 0.1315321 | 0.01472653 | 0.1339173
[5 empty] | 0.01460625 | 0.1347145 |  |  | 0.03140983 | 0.13268 | 0.05784632 | 0.1323151 | 0.01460625 | 0.1347145
[5 empty] | 0.01458859 | 0.1355116 |  |  | 0.03099274 | 0.1334651 | 0.05773688 | 0.133098 | 0.01458859 | 0.1355116
[5 empty] | 0.01427366 | 0.1363087 |  |  | 0.02977909 | 0.1342502 | 0.05743023 | 0.1338809 | 0.01427366 | 0.1363087
[5 empty] | 0.01416155 | 0.1371058 |  |  | 0.02936897 | 0.1350353 | 0.05652643 | 0.1346638 | 0.01416155 | 0.1371058
[5 empty] | 0.01405234 | 0.137903 |  |  | 0.02906244 | 0.1358203 | 0.05692555 | 0.1354468 | 0.01405234 | 0.137903
[5 empty] | 0.01404611 | 0.1387001 |  |  | 0.02865958 | 0.1366054 | 0.05642764 | 0.1362297 | 0.01404611 | 0.1387001
[5 empty] | 0.01384297 | 0.1394972 |  |  | 0.02856046 | 0.1373905 | 0.05553277 | 0.1370126 | 0.01384297 | 0.1394972
[5 empty] | 0.01404299 | 0.1402943 |  |  | 0.02856514 | 0.1381756 | 0.055041 | 0.1377956 | 0.01404299 | 0.1402943
[5 empty] | 0.01394627 | 0.1410915 |  |  | 0.02807372 | 0.1389607 | 0.0547524 | 0.1385785 | 0.01394627 | 0.1410915
[5 empty] | 0.0136529 | 0.1418886 |  |  | 0.02698624 | 0.1397458 | 0.05446702 | 0.1393614 | 0.0136529 | 0.1418886
[5 empty] | 0.01366296 | 0.1426857 |  |  | 0.0270028 | 0.1405309 | 0.05398493 | 0.1401443 | 0.01366296 | 0.1426857
[5 empty] | 0.01337654 | 0.1434829 |  |  | 0.02692345 | 0.141316 | 0.0532062 | 0.1409273 | 0.01337654 | 0.1434829
[5 empty] | 0.01329373 | 0.14428 |  |  | 0.02604828 | 0.1421011 | 0.05373089 | 0.1417102 | 0.01329373 | 0.14428
[5 empty] | 0.01321462 | 0.1450771 |  |  | 0.02567735 | 0.1428861 | 0.05285905 | 0.1424931 | 0.01321462 | 0.1450771
[5 empty] | 0.0132393 | 0.1458742 |  |  | 0.02511074 | 0.1436712 | 0.05329075 | 0.1432761 | 0.0132393 | 0.1458742
[5 empty] | 0.01336786 | 0.1466714 |  |  | 0.02514852 | 0.1444563 | 0.05202606 | 0.144059 | 0.01336786 | 0.1466714
[5 empty] | 0.01320039 | 0.1474685 |  |  | 0.02509076 | 0.1452414 | 0.05176504 | 0.1448419 | 0.01320039 | 0.1474685
[5 empty] | 0.01303697 | 0.1482656 |  |  | 0.02473753 | 0.1460265 | 0.05140775 | 0.1456249 | 0.01303697 | 0.1482656
[5 empty] | 0.01317769 | 0.1490627 |  |  | 0.02398891 | 0.1468116 | 0.05145425 | 0.1464078 | 0.01317769 | 0.1490627
[5 empty] | 0.01312265 | 0.1498599 |  |  | 0.02414496 | 0.1475967 | 0.05120461 | 0.1471907 | 0.01312265 | 0.1498599
[5 empty] | 0.01297193 | 0.150657 |  |  | 0.02360576 | 0.1483818 | 0.05055888 | 0.1479736 | 0.01297193 | 0.150657
[5 empty] | 0.01272561 | 0.1514541 |  |  | 0.02277139 | 0.1491669 | 0.04961714 | 0.1487566 | 0.01272561 | 0.1514541
[5 empty] | 0.0129838 | 0.1522513 |  |  | 0.02314191 | 0.1499519 | 0.04987945 | 0.1495395 | 0.0129838 | 0.1522513
[5 empty] | 0.01294657 | 0.1530484 |  |  | 0.0225174 | 0.150737 | 0.05014586 | 0.1503224 | 0.01294657 | 0.1530484
[5 empty] | 0.01271402 | 0.1538455 |  |  | 0.02199792 | 0.1515221 | 0.04881644 | 0.1511054 | 0.01271402 | 0.1538455
[5 empty] | 0.01288623 | 0.1546426 |  |  | 0.02158356 | 0.1523072 | 0.04869125 | 0.1518883 | 0.01288623 | 0.1546426
[5 empty] | 0.0128633 | 0.1554398 |  |  | 0.02137438 | 0.1530923 | 0.04827036 | 0.1526712 | 0.0128633 | 0.1554398
[5 empty] | 0.01284531 | 0.1562369 |  |  | 0.02117045 | 0.1538774 | 0.04775383 | 0.1534541 | 0.01284531 | 0.1562369
[5 empty] | 0.01273235 | 0.157034 |  |  | 0.02097185 | 0.1546625 | 0.04804172 | 0.1542371 | 0.01273235 | 0.157034
[5 empty] | 0.0125245 | 0.1578311 |  |  | 0.02047866 | 0.1554476 | 0.0475341 | 0.15502 | 0.0125245 | 0.1578311
[5 empty] | 0.01252187 | 0.1586283 |  |  | 0.02029093 | 0.1562327 | 0.04793102 | 0.1558029 | 0.01252187 | 0.1586283