## 1
Общество с ограниченной ответственностью "Инженерная геология" (ООО "ИнжГео") | [11 empty] | Общество с ограниченной ответственностью "Инженерная геология" (ООО "ИнжГео")
Юр. адрес: 117279, г. Москва, ул. Миклухо-Маклая, 36 а, этаж 5, пом. XXIII к. 76-84 | [11 empty] | Юр. адрес: 117279, г. Москва, ул. Миклухо-Маклая, 36 а, этаж 5, пом. XXIII к. 76-84 | [8 empty] | нагр |  |  | X0 | Y0 | R |  | нагр |  |  |  | X0 | Y0 | R | нагр |  |  |  | X0 | Y0 | R |  | нагр |  |  |  | X0 | Y0 | R
Телефон/факс +7 (495) 132-30-00, Адрес электронной почты inbox@inj-geo.ru | [11 empty] | Телефон/факс +7 (495) 132-30-00, Адрес электронной почты inbox@inj-geo.ru | [12 empty] | 0 | [7 empty] | 0 | [6 empty] | 0 | [7 empty] | 0
[21 empty] | девиатор | [6 empty] | девиатор | [6 empty] | девиатор | [7 empty] | девиатор
Испытательная лаборатория ООО «ИнжГео» | [11 empty] | Испытательная лаборатория ООО «ИнжГео» | [8 empty] | x0 | Угол | X | Y |  |  |  | x0 |  | Угол | X | Y |  |  | x0 |  | Угол | X | Y |  |  |  | x0 |  | Угол | X | Y
Адрес места осуществления деятельности лаборатории: г. Москва, просп. Вернадского, д. 51, стр. 1 | [11 empty] | Адрес места осуществления деятельности лаборатории: г. Москва, просп. Вернадского, д. 51, стр. 1 | [9 empty] | 0 | [7 empty] | 0 | [6 empty] | 0 | [7 empty] | 0
Телефон +7(910)4557682, E-mail: slg85@mail.ru | [11 empty] | Телефон +7(910)4557682, E-mail: slg85@mail.ru | [9 empty] | 5 | [7 empty] | 5 | [6 empty] | 5 | [7 empty] | 5
[22 empty] | 10 | [7 empty] | 10 | [6 empty] | 10 | [7 empty] | 10
[12 empty] | Протокол испытаний № 13-63/65 от 02-01-2023 | [9 empty] | 15 | [7 empty] | 15 | [6 empty] | 15 | [7 empty] | 15
[22 empty] | 20 | [7 empty] | 20 | [6 empty] | 20 | [7 empty] | 20
[12 empty] | Наименование и адрес заказчика: Переход трубопровода через р. Енисей | [9 empty] | 25 | [7 empty] | 25 | [6 empty] | 25 | [7 empty] | 25
[12 empty] | Наименование объекта: ООО Регионстрой | [9 empty] | 30 | [7 empty] | 30 | [6 empty] | 30 | [7 empty] | 30
Наименование используемого метода/методики: ГОСТ 12248.4-2020 | [11 empty] | Наименование используемого метода/методики: ГОСТ 12248.3-2020 | [9 empty] | 35 | [7 empty] | 35 | [6 empty] | 35 | [7 empty] | 35
Условия проведения испытания: температура окружающей среды (18 - 25)0С, влажность воздуха (40 - 75)% | [11 empty] | Условия проведения испытания: температура окружающей среды (18 - 25)0С, влажность воздуха (40 - 75)% | [9 empty] | 40 | [7 empty] | 40 | [6 empty] | 40 | [7 empty] | 40
[12 empty] | Дата получение объекта подлежащего испытаниям: 06-12-2022 | [9 empty] | 45 | [7 empty] | 45 | [6 empty] | 45 | [7 empty] | 45
[12 empty] | Дата испытания: 25.10.2022-19.11.2065 | [9 empty] | 50 | [7 empty] | 50 | [6 empty] | 50 | [7 empty] | 50
[22 empty] | 55 | [7 empty] | 55 | [6 empty] | 55 | [7 empty] | 55
Испытание грунтов методом трехосного сжатия | [11 empty] | Испытание грунтов методом трехосного сжатия | [9 empty] | 60 | [7 empty] | 60 | [6 empty] | 60 | [7 empty] | 60
[22 empty] | 65 | [7 empty] | 65 | [6 empty] | 65 | [7 empty] | 65
Лабораторный номер: | [6 empty] | We, д.е. = |  |  |  |  | Лабораторный номер: |  | 1100 |  |  |  | We, д.е. = | 0.472777183 |  |  | 70 | [7 empty] | 70 | [6 empty] | 70 | [7 empty] | 70
Номер скважины: | [6 empty] | ρ, г/см3 = |  |  |  |  | Номер скважины: |  | BH-022 |  |  |  | ρ, г/см3 = | 1.64 |  |  | 75 | [7 empty] | 75 | [6 empty] | 75 | [7 empty] | 75
Глубина отбора, м: | [6 empty] | ρs, г/см3 = |  |  |  |  | Глубина отбора, м: |  | 1 |  |  |  | ρs, г/см3 = | 2.73 |  |  | 80 | [7 empty] | 80 | [6 empty] | 80 | [7 empty] | 80
Наименование грунта: | [6 empty] | e, д.е. = |  |  |  |  | Наименование грунта: |  | Суглинок, после оттаивания текучий, тяжелый пылеватый |  |  |  | e, д.е. = | 1.451635 |  |  | 85 | [7 empty] | 85 | [6 empty] | 85 | [7 empty] | 85
Схема проведения опыта: | [6 empty] | IL, д.е. = |  |  |  |  | Схема проведения опыта: |  | КД |  |  |  | IL, д.е. = | 2.287 |  |  | 90 | [7 empty] | 90 | [6 empty] | 90 | [7 empty] | 90
[22 empty] | 95 | [7 empty] | 95 | [6 empty] | 95 | [7 empty] | 95
[22 empty] | 100 | [7 empty] | 100 | [6 empty] | 100 | [7 empty] | 100
Результаты испытаний | [11 empty] | Результаты испытаний | [9 empty] | 105 | [7 empty] | 105 | [6 empty] | 105 | [7 empty] | 105
[22 empty] | 110 | [7 empty] | 110 | [6 empty] | 110 | [7 empty] | 110
[22 empty] | 115 | [7 empty] | 115 | [6 empty] | 115 | [7 empty] | 115
[22 empty] | 120 | [7 empty] | 120 | [6 empty] | 120 | [7 empty] | 120
[22 empty] | 125 | [7 empty] | 125 | [6 empty] | 125 | [7 empty] | 125
[22 empty] | 130 | [7 empty] | 130 | [6 empty] | 130 | [7 empty] | 130
[22 empty] | 135 | [7 empty] | 135 | [6 empty] | 135 | [7 empty] | 135
[22 empty] | 140 | [7 empty] | 140 | [6 empty] | 140 | [7 empty] | 140
[22 empty] | 145 | [7 empty] | 145 | [6 empty] | 145 | [7 empty] | 145
[22 empty] | 150 | [7 empty] | 150 | [6 empty] | 150 | [7 empty] | 150
[22 empty] | 155 | [7 empty] | 155 | [6 empty] | 155 | [7 empty] | 155
[22 empty] | 160 | [7 empty] | 160 | [6 empty] | 160 | [7 empty] | 160
[22 empty] | 165 | [7 empty] | 165 | [6 empty] | 165 | [7 empty] | 165
[22 empty] | 170 | [7 empty] | 170 | [6 empty] | 170 | [7 empty] | 170
[22 empty] | 175 | [7 empty] | 175 | [6 empty] | 175 | [7 empty] | 175
[22 empty] | 180 | [7 empty] | 180 | [6 empty] | 180 | [7 empty] | 180
[13 empty] | Давление в камере, Мпа σ3 | Вертикальная нагрузка, Мпа σ1 | Поровое давление, Мпа u
[7 empty] | Коэфф. Точки | [5 empty] | 0.05 | 0.07306958 | [5 empty] | 1 | [6 empty] | σ3,кПа | σ1,кПа | u, кПа |  |  |  | 4
[13 empty] | 0.15 | 0.2054043 | [27 empty] | δ3, Мпа | δ1-δ3, МПа | δ1, МПа | δ1, КПа
|  |  | Модуль деформации, МПа: | [9 empty] | 0.25 | 0.3377391 | [21 empty] | С, МПа:
|  |  | Е0= | [32 empty] | φ, град:
|  |  | E50 = | [32 empty] | E, Мпа
|  |  | Коэф. Поперечной деформации, ϑ = | [9 empty] | Эффективные значения угла внутреннего трения и удельного сцепления ϕ', С' | [13 empty] | x | 0
[13 empty] | ϕ', град. = | 8 | [12 empty] | y |  |  |  | С, кПа | φ,°
[13 empty] | С', МПа = | 0.003
| Исполнитель: | [6 empty] | Морозов Д.С. |  |  |  |  | Исполнитель: |  |  |  |  | Морозов Д.С.
| Начальник исп. лаборатории: | [6 empty] | Семиколенова Л.Г. |  |  |  |  | Начальник исп. лаборатории: |  |  |  |  | Семиколенова Л.Г.
Лист 1 , всего листов 2 | [11 empty] | Лист 2 , всего листов 2
Частичное воспроизведение протокола испытаний без письменного разрешения ООО «ИнжГео» ЗАПРЕЩАЕТСЯ | [11 empty] | Частичное воспроизведение протокола испытаний без письменного разрешения ООО «ИнжГео» ЗАПРЕЩАЕТСЯ
[5 empty] | второй график |  | первый график | [9 empty] | К Пуассона
dev50 | epsE50 | ind | devE0 | epsE0 | dev | eps | sigma |  | dev1 | eps1 | dev2 | eps2 | dev3 | eps3 |  | Глины
0.01153479 | 0.0102912 |  |  |  | 0 | 0 |  |  | 0 | 0 | 0 | 0 | 0 | 0 |  | < 0 | 0,20-0,30
ind |  |  |  |  | 0.001568548 | 0.0007802631 |  |  | 0.003 | 0.0005947917 | 0.006744504 | 0.0007712831 | 0.001568548 | 0.0007802631 |  | 0-0,25 | 0,30-0,38
2 |  |  |  |  | 0.002952782 | 0.001560526 |  |  | 0.006691938 | 0.00154569 | 0.01326605 | 0.001542566 | 0.002952782 | 0.001560526 |  | 0,25< | 0,38-0,45
E0 |  |  |  |  | 0.004329652 | 0.002340789 |  |  | 0.009873619 | 0.002318536 | 0.019 | 0.002217961 | 0.004329652 | 0.002340789 |  | Суглинки | 0,35-0,37
epsE0 | devE0 |  |  |  | 0.005476107 | 0.003121053 |  |  | 0.01335685 | 0.003091381 | 0.02408495 | 0.003085132 | 0.005476107 | 0.003121053 |  | Пески и супеси | 0,30-0,35
0.00499625 | 0.008 |  |  |  | 0.006669096 | 0.003901316 |  |  | 0.01618689 | 0.003864226 | 0.0290023 | 0.003856415 | 0.006669096 | 0.003901316
[5 empty] | 0.008 | 0.00499625 |  |  | 0.018909 | 0.004637071 | 0.03306167 | 0.004627698 | 0.008 | 0.00499625
График E50 |  | График E |  |  | 0.00842511 | 0.005461842 |  |  | 0.02176843 | 0.005409916 | 0.03635536 | 0.005398981 | 0.00842511 | 0.005461842
eps | q | sigma |  |  | 0.008873209 | 0.006242105 |  |  | 0.02421045 | 0.006182762 | 0.03997566 | 0.006170264 | 0.008873209 | 0.006242105
Горизонтальная линия E50 |  | Касательная |  |  | 0.009450084 | 0.007022368 |  |  | 0.0260803 | 0.006955607 | 0.04386954 | 0.007315861 | 0.009450084 | 0.007022368
0 |  | a | b |  | 0.01016653 | 0.007802631 |  |  | 0.02770217 | 0.007846199 | 0.04477504 | 0.007712831 | 0.01016653 | 0.007802631
|  |  | 0 |  | 0.01053336 | 0.008582894 |  |  | 0.0281588 | 0.008501297 | 0.04651082 | 0.008484114 | 0.01053336 | 0.008582894
Вертикальная линия E50 |  | p1 и p2 |  |  | 0.01096135 | 0.009363158 |  |  | 0.02926841 | 0.009274143 | 0.04771528 | 0.009255397 | 0.01096135 | 0.009363158
| 0 | 0 |  |  | 0.01153479 | 0.0102912 |  |  | 0.0307573 | 0.01004699 | 0.04928812 | 0.01002668 | 0.01153479 | 0.0102912
[5 empty] | 0.01174868 | 0.01092368 |  |  | 0.03192528 | 0.01081983 | 0.05142905 | 0.01079796 | 0.01174868 | 0.01092368
Касательная линия E50 |  |  |  |  | 0.01213729 | 0.01170395 |  |  | 0.03287218 | 0.01159268 | 0.05243778 | 0.01156925 | 0.01213729 | 0.01170395
0 | 0 | Горизонтальная 1 |  |  | 0.01242695 | 0.01248421 |  |  | 0.03359779 | 0.01236552 | 0.05471401 | 0.01234053 | 0.01242695 | 0.01248421
[5 empty] | 0.01301712 | 0.01326447 |  |  | 0.03450193 | 0.01313837 | 0.05595744 | 0.01311181 | 0.01301712 | 0.01326447
Горизонтальная линия qкр |  |  |  |  | 0.01320729 | 0.01404474 |  |  | 0.03578441 | 0.01391121 | 0.05756779 | 0.0138831 | 0.01320729 | 0.01404474
Горизонтальная линия q |  | Горизонтальная 2 |  |  | 0.01359694 | 0.014825 |  |  | 0.03694505 | 0.01468406 | 0.05904476 | 0.01465438 | 0.01359694 | 0.014825
0 |  | 0 |  |  | 0.01418554 | 0.01560526 |  |  | 0.03758365 | 0.0154569 | 0.06008806 | 0.01542566 | 0.01418554 | 0.01560526
[5 empty] | 0.01437257 | 0.01638553 |  |  | 0.03830002 | 0.01622975 | 0.06169738 | 0.01619694 | 0.01437257 | 0.01638553
Вертикальная линия q |  |  |  |  | 0.01475751 | 0.01716579 |  |  | 0.03929398 | 0.01700259 | 0.06347244 | 0.01696823 | 0.01475751 | 0.01716579
| 0 |  |  |  | 0.01513983 | 0.01794605 |  |  | 0.04016533 | 0.01777544 | 0.06421295 | 0.01773951 | 0.01513983 | 0.01794605
[5 empty] | 0.01561901 | 0.01872632 |  |  | 0.04111389 | 0.01854829 | 0.0654186 | 0.01851079 | 0.01561901 | 0.01872632
[5 empty] | 0.01609453 | 0.01950658 |  |  | 0.04183947 | 0.01932113 | 0.0671891 | 0.01928208 | 0.01609453 | 0.01950658
[5 empty] | 0.01636587 | 0.02028684 |  |  | 0.04284189 | 0.02009398 | 0.06862417 | 0.02005336 | 0.01636587 | 0.02028684
[5 empty] | 0.0168325 | 0.0210671 |  |  | 0.04332094 | 0.02086682 | 0.0697235 | 0.02082464 | 0.0168325 | 0.0210671
[5 empty] | 0.0171939 | 0.02184737 |  |  | 0.04437644 | 0.02163967 | 0.0707868 | 0.02159593 | 0.0171939 | 0.02184737
[5 empty] | 0.01744955 | 0.02262763 |  |  | 0.04530821 | 0.02241251 | 0.07151378 | 0.02236721 | 0.01744955 | 0.02262763
[5 empty] | 0.01789893 | 0.02340789 |  |  | 0.04581606 | 0.02318536 | 0.07270414 | 0.02313849 | 0.01789893 | 0.02340789
[5 empty] | 0.01824151 | 0.02418816 |  |  | 0.04619979 | 0.0239582 | 0.07365759 | 0.02390977 | 0.01824151 | 0.02418816
[5 empty] | 0.01847677 | 0.02496842 |  |  | 0.04715922 | 0.02473105 | 0.07447383 | 0.02468106 | 0.01847677 | 0.02496842
[5 empty] | 0.01890419 | 0.02574868 |  |  | 0.04789416 | 0.02550389 | 0.07625258 | 0.02545234 | 0.01890419 | 0.02574868
[5 empty] | 0.01902324 | 0.02652895 |  |  | 0.04820441 | 0.02627674 | 0.07719353 | 0.02622362 | 0.01902324 | 0.02652895
[5 empty] | 0.0193334 | 0.02730921 |  |  | 0.0491898 | 0.02704958 | 0.07749639 | 0.02699491 | 0.0193334 | 0.02730921
[5 empty] | 0.01963416 | 0.02808947 |  |  | 0.04965013 | 0.02782243 | 0.07866088 | 0.02776619 | 0.01963416 | 0.02808947
[5 empty] | 0.01992498 | 0.02886974 |  |  | 0.05018522 | 0.02859527 | 0.07928668 | 0.02853747 | 0.01992498 | 0.02886974
[5 empty] | 0.02030535 | 0.02965 |  |  | 0.05079487 | 0.02936812 | 0.08047352 | 0.02930876 | 0.02030535 | 0.02965
[5 empty] | 0.02047474 | 0.03043026 |  |  | 0.05097889 | 0.03014096 | 0.08122109 | 0.03008004 | 0.02047474 | 0.03043026
[5 empty] | 0.02073263 | 0.03121053 |  |  | 0.05133711 | 0.03091381 | 0.0817291 | 0.03085132 | 0.02073263 | 0.03121053
[5 empty] | 0.02107849 | 0.03199079 |  |  | 0.05206932 | 0.03168665 | 0.08219726 | 0.03162261 | 0.02107849 | 0.03199079
[5 empty] | 0.02141181 | 0.03277105 |  |  | 0.05217534 | 0.0324595 | 0.08262527 | 0.03239389 | 0.02141181 | 0.03277105
[5 empty] | 0.02143206 | 0.03355131 |  |  | 0.05275498 | 0.03323234 | 0.08381284 | 0.03316517 | 0.02143206 | 0.03355131
[5 empty] | 0.02163872 | 0.03433158 |  |  | 0.05310805 | 0.03400519 | 0.08385967 | 0.03393645 | 0.02163872 | 0.03433158
[5 empty] | 0.02183127 | 0.03511184 |  |  | 0.05363437 | 0.03477803 | 0.08426548 | 0.03470774 | 0.02183127 | 0.03511184
[5 empty] | 0.02220917 | 0.0358921 |  |  | 0.05373374 | 0.03555088 | 0.08542996 | 0.03547902 | 0.02220917 | 0.0358921
[5 empty] | 0.02227192 | 0.03667237 |  |  | 0.05410597 | 0.03632373 | 0.08515282 | 0.0362503 | 0.02227192 | 0.03667237
[5 empty] | 0.02241899 | 0.03745263 |  |  | 0.05425089 | 0.03709657 | 0.08553377 | 0.03702159 | 0.02241899 | 0.03745263
[5 empty] | 0.02254985 | 0.03823289 |  |  | 0.05426829 | 0.03786942 | 0.08577252 | 0.03779287 | 0.02254985 | 0.03823289
[5 empty] | 0.02256399 | 0.03901316 |  |  | 0.05455799 | 0.03864226 | 0.08676876 | 0.03856415 | 0.02256399 | 0.03901316
[5 empty] | 0.02276088 | 0.03979342 |  |  | 0.0550198 | 0.03941511 | 0.08682221 | 0.03933544 | 0.02276088 | 0.03979342
[5 empty] | 0.02283999 | 0.04057368 |  |  | 0.05505353 | 0.04018795 | 0.08693257 | 0.04010672 | 0.02283999 | 0.04057368
[5 empty] | 0.02290081 | 0.04135395 |  |  | 0.05485899 | 0.0409608 | 0.08669954 | 0.040878 | 0.02290081 | 0.04135395
[5 empty] | 0.02294281 | 0.04213421 |  |  | 0.055236 | 0.04173364 | 0.08692284 | 0.04164929 | 0.02294281 | 0.04213421
[5 empty] | 0.02306958 | 0.04291447 |  |  | 0.05540433 | 0.04250649 | 0.08773908 | 0.04242057 | 0.02306958 | 0.04291447
[5 empty] | 0.02296919 | 0.04369474 |  |  | 0.05510389 | 0.04327933 | 0.08753723 | 0.04319185 | 0.02296919 | 0.04369474
[5 empty] | 0.02306408 | 0.044475 |  |  | 0.05520143 | 0.04405218 | 0.08703251 | 0.04396313 | 0.02306408 | 0.044475
[5 empty] | 0.02285316 | 0.04525526 |  |  | 0.05519022 | 0.04482502 | 0.08750145 | 0.04473442 | 0.02285316 | 0.04525526
[5 empty] | 0.02293658 | 0.04603552 |  |  | 0.0548707 | 0.04559787 | 0.08724553 | 0.0455057 | 0.02293658 | 0.04603552
[5 empty] | 0.02281452 | 0.04681579 |  |  | 0.05494302 | 0.04637071 | 0.08746546 | 0.04627698 | 0.02281452 | 0.04681579
[5 empty] | 0.02278711 | 0.04759605 |  |  | 0.0550073 | 0.04714356 | 0.08696194 | 0.04704827 | 0.02278711 | 0.04759605
[5 empty] | 0.02285453 | 0.04837631 |  |  | 0.05506366 | 0.0479164 | 0.0873357 | 0.04781955 | 0.02285453 | 0.04837631
[5 empty] | 0.02281692 | 0.04915658 |  |  | 0.05501226 | 0.04868925 | 0.08668744 | 0.04859083 | 0.02281692 | 0.04915658
[5 empty] | 0.02267444 | 0.04993684 |  |  | 0.05465321 | 0.04946209 | 0.08701786 | 0.04936212 | 0.02267444 | 0.04993684
[5 empty] | 0.02282726 | 0.0507171 |  |  | 0.05458665 | 0.05023494 | 0.08612769 | 0.0501334 | 0.02282726 | 0.0507171
[5 empty] | 0.02267552 | 0.05149737 |  |  | 0.05501272 | 0.05100778 | 0.08591762 | 0.05090468 | 0.02267552 | 0.05149737
[5 empty] | 0.02271938 | 0.05227763 |  |  | 0.05443154 | 0.05178063 | 0.08618836 | 0.05167596 | 0.02271938 | 0.05227763
[5 empty] | 0.022559 | 0.05305789 |  |  | 0.05434324 | 0.05255347 | 0.08564064 | 0.05244725 | 0.022559 | 0.05305789
[5 empty] | 0.02239454 | 0.05383816 |  |  | 0.05474797 | 0.05332632 | 0.08577515 | 0.05321853 | 0.02239454 | 0.05383816
[5 empty] | 0.02242616 | 0.05461842 |  |  | 0.05454585 | 0.05409916 | 0.0854926 | 0.05398981 | 0.02242616 | 0.05461842
[5 empty] | 0.022354 | 0.05539868 |  |  | 0.05433701 | 0.05487201 | 0.08529371 | 0.0547611 | 0.022354 | 0.05539868
[5 empty] | 0.02217824 | 0.05617895 |  |  | 0.05392158 | 0.05564486 | 0.08497919 | 0.05553238 | 0.02217824 | 0.05617895
[5 empty] | 0.02219901 | 0.05695921 |  |  | 0.05379971 | 0.0564177 | 0.08444974 | 0.05630366 | 0.02219901 | 0.05695921
[5 empty] | 0.02211649 | 0.05773947 |  |  | 0.05417151 | 0.05719055 | 0.08410607 | 0.05707495 | 0.02211649 | 0.05773947
[5 empty] | 0.02193083 | 0.05851973 |  |  | 0.05383713 | 0.05796339 | 0.0839489 | 0.05784623 | 0.02193083 | 0.05851973
[5 empty] | 0.02194218 | 0.0593 |  |  | 0.05379669 | 0.05873624 | 0.08327893 | 0.05861751 | 0.02194218 | 0.0593
[5 empty] | 0.0217507 | 0.06008026 |  |  | 0.05335033 | 0.05950908 | 0.08249688 | 0.0593888 | 0.0217507 | 0.06008026
[5 empty] | 0.02175655 | 0.06086052 |  |  | 0.05359818 | 0.06028193 | 0.08230344 | 0.06016008 | 0.02175655 | 0.06086052
[5 empty] | 0.02155989 | 0.06164079 |  |  | 0.05304038 | 0.06105477 | 0.08199934 | 0.06093136 | 0.02155989 | 0.06164079
[5 empty] | 0.02146086 | 0.06242105 |  |  | 0.05317704 | 0.06182762 | 0.08188528 | 0.06170264 | 0.02146086 | 0.06242105
[5 empty] | 0.02145964 | 0.06320131 |  |  | 0.05310831 | 0.06260046 | 0.08146197 | 0.06247393 | 0.02145964 | 0.06320131
[5 empty] | 0.02135637 | 0.06398158 |  |  | 0.05253432 | 0.06337331 | 0.08073012 | 0.06324521 | 0.02135637 | 0.06398158
[5 empty] | 0.02115121 | 0.06476184 |  |  | 0.05245521 | 0.06414615 | 0.08029045 | 0.06401649 | 0.02115121 | 0.06476184
[5 empty] | 0.02104433 | 0.0655421 |  |  | 0.05227109 | 0.064919 | 0.07964365 | 0.06478778 | 0.02104433 | 0.0655421
[5 empty] | 0.02103586 | 0.06632237 |  |  | 0.05188211 | 0.06569184 | 0.07929044 | 0.06555906 | 0.02103586 | 0.06632237
[5 empty] | 0.02082599 | 0.06710263 |  |  | 0.0519884 | 0.06646469 | 0.07933153 | 0.06633034 | 0.02082599 | 0.06710263
[5 empty] | 0.02081485 | 0.06788289 |  |  | 0.05149009 | 0.06723753 | 0.07826764 | 0.06710163 | 0.02081485 | 0.06788289
[5 empty] | 0.0208026 | 0.06866316 |  |  | 0.05128731 | 0.06801038 | 0.07799945 | 0.06787291 | 0.0208026 | 0.06866316
[5 empty] | 0.02058941 | 0.06944342 |  |  | 0.0512802 | 0.06878322 | 0.0776277 | 0.06864419 | 0.02058941 | 0.06944342
[5 empty] | 0.02037543 | 0.07022368 |  |  | 0.05106888 | 0.06955607 | 0.07695309 | 0.06941548 | 0.02037543 | 0.07022368
[5 empty] | 0.02026082 | 0.07100395 |  |  | 0.05075349 | 0.07032891 | 0.07617632 | 0.07018676 | 0.02026082 | 0.07100395
[5 empty] | 0.02034573 | 0.07178421 |  |  | 0.05073417 | 0.07110176 | 0.07589811 | 0.07095804 | 0.02034573 | 0.07178421
[5 empty] | 0.02003032 | 0.07256447 |  |  | 0.05061104 | 0.0718746 | 0.07551916 | 0.07172932 | 0.02003032 | 0.07256447
[5 empty] | 0.02001475 | 0.07334473 |  |  | 0.05028423 | 0.07264745 | 0.07514019 | 0.07250061 | 0.02001475 | 0.07334473
[5 empty] | 0.01999917 | 0.074125 |  |  | 0.04985388 | 0.0734203 | 0.07476191 | 0.07327189 | 0.01999917 | 0.074125
[5 empty] | 0.01988374 | 0.07490526 |  |  | 0.04982012 | 0.07419314 | 0.07428502 | 0.07404317 | 0.01988374 | 0.07490526
[5 empty] | 0.01956862 | 0.07568552 |  |  | 0.04938309 | 0.07496599 | 0.07379875 | 0.07481446 | 0.01956862 | 0.07568552
[5 empty] | 0.01945396 | 0.07646579 |  |  | 0.04924291 | 0.07573883 | 0.07328195 | 0.07558574 | 0.01945396 | 0.07646579
[5 empty] | 0.01933993 | 0.07724605 |  |  | 0.04919972 | 0.07651168 | 0.07273512 | 0.07635702 | 0.01933993 | 0.07724605
[5 empty] | 0.01942667 | 0.07802631 |  |  | 0.04875365 | 0.07728452 | 0.07185937 | 0.07712831 | 0.01942667 | 0.07802631
[5 empty] | 0.01931435 | 0.07880658 |  |  | 0.04840483 | 0.07805737 | 0.07135575 | 0.07789959 | 0.01931435 | 0.07880658
[5 empty] | 0.01910312 | 0.07958684 |  |  | 0.04815339 | 0.07883021 | 0.07092535 | 0.07867087 | 0.01910312 | 0.07958684
[5 empty] | 0.01899314 | 0.0803671 |  |  | 0.04809947 | 0.07960306 | 0.07056925 | 0.07944216 | 0.01899314 | 0.0803671
[5 empty] | 0.01878456 | 0.08114737 |  |  | 0.0475432 | 0.0803759 | 0.06958852 | 0.08021344 | 0.01878456 | 0.08114737
[5 empty] | 0.01887754 | 0.08192763 |  |  | 0.04728471 | 0.08114875 | 0.06858424 | 0.08098472 | 0.01887754 | 0.08192763
[5 empty] | 0.01867225 | 0.08270789 |  |  | 0.04702413 | 0.08192159 | 0.06805749 | 0.081756 | 0.01867225 | 0.08270789
[5 empty] | 0.01856862 | 0.08348816 |  |  | 0.0468616 | 0.08269444 | 0.06700935 | 0.08252729 | 0.01856862 | 0.08348816
[5 empty] | 0.01856516 | 0.08426842 |  |  | 0.04659725 | 0.08346728 | 0.06664088 | 0.08329857 | 0.01856516 | 0.08426842
[5 empty] | 0.01846142 | 0.08504868 |  |  | 0.04623121 | 0.08424013 | 0.06605318 | 0.08406985 | 0.01846142 | 0.08504868
[5 empty] | 0.01815729 | 0.08582894 |  |  | 0.04616361 | 0.08501297 | 0.06524731 | 0.08484114 | 0.01815729 | 0.08582894
[5 empty] | 0.01825263 | 0.08660921 |  |  | 0.04568679 | 0.08578582 | 0.06432436 | 0.08561242 | 0.01825263 | 0.08660921
[5 empty] | 0.0180473 | 0.08738947 |  |  | 0.04557414 | 0.08655866 | 0.0629854 | 0.0863837 | 0.0180473 | 0.08738947
[5 empty] | 0.01804119 | 0.08816973 |  |  | 0.04502586 | 0.08733151 | 0.06243151 | 0.08715499 | 0.01804119 | 0.08816973
[5 empty] | 0.01793415 | 0.08895 |  |  | 0.04464473 | 0.08810435 | 0.06196376 | 0.08792627 | 0.01793415 | 0.08895
[5 empty] | 0.01762607 | 0.08973026 |  |  | 0.0444335 | 0.0888772 | 0.06038324 | 0.08869755 | 0.01762607 | 0.08973026
[5 empty] | 0.0175168 | 0.09051052 |  |  | 0.04429495 | 0.08965004 | 0.05959101 | 0.08946883 | 0.0175168 | 0.09051052
[5 empty] | 0.01740623 | 0.09129079 |  |  | 0.04383183 | 0.09042289 | 0.05928817 | 0.09024012 | 0.01740623 | 0.09129079
[5 empty] | 0.01749421 | 0.09207105 |  |  | 0.04294691 | 0.09119574 | 0.05827578 | 0.0910114 | 0.01749421 | 0.09207105
[5 empty] | 0.01718063 | 0.09285131 |  |  | 0.04254296 | 0.09196858 | 0.05705492 | 0.09178268 | 0.01718063 | 0.09285131
[5 empty] | 0.01706534 | 0.09363158 |  |  | 0.04202273 | 0.09274143 | 0.05602667 | 0.09255397 | 0.01706534 | 0.09363158
[5 empty] | 0.01694823 | 0.09441184 |  |  | 0.04138901 | 0.09351427 | 0.05479211 | 0.09332525 | 0.01694823 | 0.09441184
[5 empty] | 0.01692916 | 0.0951921 |  |  | 0.04104454 | 0.09428712 | 0.05385231 | 0.09409653 | 0.01692916 | 0.0951921
[5 empty] | 0.01690799 | 0.09597237 |  |  | 0.0405921 | 0.09505996 | 0.05290836 | 0.09486782 | 0.01690799 | 0.09597237
[5 empty] | 0.01668461 | 0.09675263 |  |  | 0.03993445 | 0.09583281 | 0.05256132 | 0.0956391 | 0.01668461 | 0.09675263
[5 empty] | 0.01645888 | 0.09753289 |  |  | 0.03957436 | 0.09660565 | 0.05131228 | 0.09641038 | 0.01645888 | 0.09753289
[5 empty] | 0.01653067 | 0.09831315 |  |  | 0.03851458 | 0.0973785 | 0.05006231 | 0.09718167 | 0.01653067 | 0.09831315
[5 empty] | 0.01619985 | 0.09909342 |  |  | 0.03835789 | 0.09815134 | 0.0494125 | 0.09795295 | 0.01619985 | 0.09909342
[5 empty] | 0.01626629 | 0.09987368 |  |  | 0.03750705 | 0.09892419 | 0.04816391 | 0.09872423 | 0.01626629 | 0.09987368
[5 empty] | 0.01592986 | 0.1006539 |  |  | 0.03726483 | 0.09969703 | 0.04771763 | 0.09949551 | 0.01592986 | 0.1006539
[5 empty] | 0.01589043 | 0.1014342 |  |  | 0.03653349 | 0.1004699 | 0.04637472 | 0.1002668 | 0.01589043 | 0.1014342
[5 empty] | 0.01564788 | 0.1022145 |  |  | 0.03589114 | 0.1012427 | 0.04533628 | 0.1010381 | 0.01564788 | 0.1022145
[5 empty] | 0.01550206 | 0.1029947 |  |  | 0.03572623 | 0.1020156 | 0.04490338 | 0.1018094 | 0.01550206 | 0.1029947
[5 empty] | 0.01555286 | 0.103775 |  |  | 0.03494075 | 0.1027884 | 0.04376799 | 0.1025806 | 0.01555286 | 0.103775
[5 empty] | 0.01540013 | 0.1045553 |  |  | 0.03453666 | 0.1035613 | 0.04318026 | 0.1033519 | 0.01540013 | 0.1045553
[5 empty] | 0.01524376 | 0.1053355 |  |  | 0.03361596 | 0.1043341 | 0.04163859 | 0.1041232 | 0.01524376 | 0.1053355
[5 empty] | 0.01498361 | 0.1061158 |  |  | 0.03318063 | 0.1051069 | 0.04075027 | 0.1048945 | 0.01498361 | 0.1061158
[5 empty] | 0.01491956 | 0.106896 |  |  | 0.03243265 | 0.1058798 | 0.03992264 | 0.1056658 | 0.01491956 | 0.106896
[5 empty] | 0.01474978 | 0.1076763 |  |  | 0.031874 | 0.1066526 | 0.03866301 | 0.1064371 | 0.01474978 | 0.1076763
[5 empty] | 0.01435667 | 0.1084566 |  |  | 0.03090666 | 0.1074255 | 0.03697869 | 0.1072083 | 0.01435667 | 0.1084566
[5 empty] | 0.01423869 | 0.1092368 |  |  | 0.03033262 | 0.1081983 | 0.03597699 | 0.1079796 | 0.01423869 | 0.1092368
[5 empty] | 0.01399982 | 0.1100171 |  |  | 0.02985386 | 0.1089712 | 0.03456524 | 0.1087509 | 0.01399982 | 0.1100171
[5 empty] | 0.01374404 | 0.1107974 |  |  | 0.02887236 | 0.109744 | 0.03345074 | 0.1095222 | 0.01374404 | 0.1107974
[5 empty] | 0.01357535 | 0.1115776 |  |  | 0.0282901 | 0.1105169 | 0.03264082 | 0.1102935 | 0.01357535 | 0.1115776
[5 empty] | 0.01329771 | 0.1123579 |  |  | 0.02790906 | 0.1112897 | 0.03084279 | 0.1110648 | 0.01329771 | 0.1123579
[5 empty] | 0.01301511 | 0.1131382 |  |  | 0.02723123 | 0.1120626 | 0.02976396 | 0.111836 | 0.01301511 | 0.1131382
[5 empty] | 0.01273154 | 0.1139184 |  |  | 0.02625859 | 0.1128354 | 0.02901165 | 0.1126073 | 0.01273154 | 0.1139184
[5 empty] | 0.01235096 | 0.1146987 |  |  | 0.02539312 | 0.1136082 | 0.02779318 | 0.1133786 | 0.01235096 | 0.1146987
[5 empty] | 0.01217738 | 0.1154789 |  |  | 0.0250368 | 0.1143811 | 0.02691585 | 0.1141499 | 0.01217738 | 0.1154789
[5 empty] | 0.01181476 | 0.1162592 |  |  | 0.02419162 | 0.1151539 | 0.025787 | 0.1149212 | 0.01181476 | 0.1162592
[5 empty] | 0.0116671 | 0.1170395 |  |  | 0.02385955 | 0.1159268 | 0.02471392 | 0.1156925 | 0.0116671 | 0.1170395
[5 empty] | 0.01123836 | 0.1178197 |  |  | 0.02314258 | 0.1166996 | 0.02380394 | 0.1164637 | 0.01123836 | 0.1178197
[5 empty] | 0.01123254 | 0.1186 |  |  | 0.0227427 | 0.1174725 | 0.02276437 | 0.117235 | 0.01123254 | 0.1186
[5 empty] | 0.01105361 | 0.1193803 |  |  | 0.02216187 | 0.1182453 | 0.02200253 | 0.1180063 | 0.01105361 | 0.1193803
[5 empty] | 0.01090556 | 0.1201605 |  |  | 0.02140209 | 0.1190182 | 0.02112573 | 0.1187776 | 0.01090556 | 0.1201605
[5 empty] | 0.01068882 | 0.1209408 |  |  | 0.02056534 | 0.119791 | 0.02074058 | 0.1195489 | 0.01068882 | 0.1209408
[5 empty] | 0.01067883 | 0.121721 |  |  | 0.0201536 | 0.1205639 | 0.02069455 | 0.1203202 | 0.01067883 | 0.121721
[5 empty] | 0.01057016 | 0.1225013 |  |  | 0.02006885 | 0.1213367 | 0.01945185 | 0.1210914 | 0.01057016 | 0.1225013
[5 empty] | 0.01046288 | 0.1232816 |  |  | 0.01961308 | 0.1221095 | 0.01931289 | 0.1218627 | 0.01046288 | 0.1232816
[5 empty] | 0.01025702 | 0.1240618 |  |  | 0.01918826 | 0.1228824 | 0.01877812 | 0.122634 | 0.01025702 | 0.1240618
[5 empty] | 0.01005266 | 0.1248421 |  |  | 0.01849637 | 0.1236552 | 0.01784796 | 0.1234053 | 0.01005266 | 0.1248421
[5 empty] | 0.01014984 | 0.1256224 |  |  | 0.01793941 | 0.1244281 | 0.01772286 | 0.1241766 | 0.01014984 | 0.1256224
[5 empty] | 0.00994863 | 0.1264026 |  |  | 0.01801922 | 0.1252009 | 0.01740325 | 0.1249479 | 0.00994863 | 0.1264026
[5 empty] | 0.00984908 | 0.1271829 |  |  | 0.01751526 | 0.1259738 | 0.01708956 | 0.1257191 | 0.00984908 | 0.1271829
[5 empty] | 0.009851249 | 0.1279632 |  |  | 0.01751186 | 0.1267466 | 0.01608223 | 0.1264904 | 0.009851249 | 0.1279632
[5 empty] | 0.009555194 | 0.1287434 |  |  | 0.01670946 | 0.1275195 | 0.01548169 | 0.1272617 | 0.009555194 | 0.1287434
[5 empty] | 0.00956097 | 0.1295237 |  |  | 0.01680849 | 0.1282923 | 0.01518838 | 0.128033 | 0.00956097 | 0.1295237
[5 empty] | 0.009368636 | 0.1303039 |  |  | 0.01660941 | 0.1290652 | 0.01470273 | 0.1288043 | 0.009368636 | 0.1303039
[5 empty] | 0.009278248 | 0.1310842 |  |  | 0.01581263 | 0.129838 | 0.01382518 | 0.1295756 | 0.009278248 | 0.1310842
[5 empty] | 0.009389862 | 0.1318645 |  |  | 0.01561861 | 0.1306108 | 0.01415616 | 0.1303468 | 0.009389862 | 0.1318645
[5 empty] | 0.009303536 | 0.1326447 |  |  | 0.01522777 | 0.1313837 | 0.0132961 | 0.1311181 | 0.009303536 | 0.1326447
[5 empty] | 0.009219326 | 0.133425 |  |  | 0.01534056 | 0.1321565 | 0.01254545 | 0.1318894 | 0.009219326 | 0.133425
[5 empty] | 0.008937289 | 0.1342053 |  |  | 0.01465741 | 0.1329294 | 0.01270463 | 0.1326607 | 0.008937289 | 0.1342053
[5 empty] | 0.009057483 | 0.1349855 |  |  | 0.01457877 | 0.1337022 | 0.01187408 | 0.133432 | 0.009057483 | 0.1349855
[5 empty] | 0.008979964 | 0.1357658 |  |  | 0.01420506 | 0.1344751 | 0.01115424 | 0.1342033 | 0.008979964 | 0.1357658
[5 empty] | 0.008704788 | 0.136546 |  |  | 0.01423672 | 0.1352479 | 0.01114553 | 0.1349745 | 0.008704788 | 0.136546
[5 empty] | 0.008632013 | 0.1373263 |  |  | 0.0139742 | 0.1360208 | 0.0110484 | 0.1357458 | 0.008632013 | 0.1373263
[5 empty] | 0.008761695 | 0.1381066 |  |  | 0.01331793 | 0.1367936 | 0.009963285 | 0.1365171 | 0.008761695 | 0.1381066
[5 empty] | 0.008493891 | 0.1388868 |  |  | 0.01346834 | 0.1375664 | 0.01009061 | 0.1372884 | 0.008493891 | 0.1388868
[5 empty] | 0.008628659 | 0.1396671 |  |  | 0.01292588 | 0.1383393 | 0.01003081 | 0.1380597 | 0.008628659 | 0.1396671
[5 empty] | 0.008466055 | 0.1404474 |  |  | 0.01279099 | 0.1391121 | 0.009284328 | 0.138831 | 0.008466055 | 0.1404474
[5 empty] | 0.008306135 | 0.1412276 |  |  | 0.01266409 | 0.139885 | 0.009151592 | 0.1396022 | 0.008306135 | 0.1412276
[5 empty] | 0.008448958 | 0.1420079 |  |  | 0.01264563 | 0.1406578 | 0.008633039 | 0.1403735 | 0.008448958 | 0.1420079
[5 empty] | 0.008294578 | 0.1427882 |  |  | 0.01223605 | 0.1414307 | 0.008529104 | 0.1411448 | 0.008294578 | 0.1427882
[5 empty] | 0.008243054 | 0.1435684 |  |  | 0.01173578 | 0.1422035 | 0.007940221 | 0.1419161 | 0.008243054 | 0.1435684
[5 empty] | 0.008094442 | 0.1443487 |  |  | 0.01194526 | 0.1429764 | 0.008066825 | 0.1426874 | 0.008094442 | 0.1443487
[5 empty] | 0.0082488 | 0.1451289 |  |  | 0.01156493 | 0.1437492 | 0.007109351 | 0.1434586 | 0.0082488 | 0.1451289
[5 empty] | 0.008206183 | 0.1459092 |  |  | 0.01119522 | 0.1445221 | 0.007368233 | 0.1442299 | 0.008206183 | 0.1459092
[5 empty] | 0.008166648 | 0.1466895 |  |  | 0.01123658 | 0.1452949 | 0.007043907 | 0.1450012 | 0.008166648 | 0.1466895
[5 empty] | 0.008030254 | 0.1474697 |  |  | 0.01098943 | 0.1460677 | 0.006936806 | 0.1457725 | 0.008030254 | 0.1474697
[5 empty] | 0.007897055 | 0.14825 |  |  | 0.01105422 | 0.1468406 | 0.006447366 | 0.1465438 | 0.007897055 | 0.14825
[5 empty] | 0.00796711 | 0.1490303 |  |  | 0.01073139 | 0.1476134 | 0.006476021 | 0.1473151 | 0.00796711 | 0.1490303
[5 empty] | 0.008040475 | 0.1498105 |  |  | 0.01062137 | 0.1483863 | 0.006023207 | 0.1480863 | 0.008040475 | 0.1498105
[5 empty] | 0.008017207 | 0.1505908 |  |  | 0.0104246 | 0.1491591 | 0.006289357 | 0.1488576 | 0.008017207 | 0.1505908
[5 empty] | 0.007897363 | 0.151371 |  |  | 0.01084152 | 0.149932 | 0.006474907 | 0.1496289 | 0.007897363 | 0.151371
[5 empty] | 0.007880999 | 0.1521513 |  |  | 0.01047256 | 0.1507048 | 0.006080291 | 0.1504002 | 0.007880999 | 0.1521513
[5 empty] | 0.007768173 | 0.1529316 |  |  | 0.01051816 | 0.1514777 | 0.006305944 | 0.1511715 | 0.007768173 | 0.1529316
[5 empty] | 0.007958941 | 0.1537118 |  |  | 0.01037877 | 0.1522505 | 0.006052301 | 0.1519428 | 0.007958941 | 0.1537118
[5 empty] | 0.00795336 | 0.1544921 |  |  | 0.01015481 | 0.1530234 | 0.006019796 | 0.152714 | 0.00795336 | 0.1544921
[5 empty] | 0.007951487 | 0.1552724 |  |  | 0.01024673 | 0.1537962 | 0.005808865 | 0.1534853 | 0.007951487 | 0.1552724