## 1
Общество с ограниченной ответственностью "Инженерная геология" (ООО "ИнжГео") | [11 empty] | Общество с ограниченной ответственностью "Инженерная геология" (ООО "ИнжГео")
Юр. адрес: 117279, г. Москва, ул. Миклухо-Маклая, 36 а, этаж 5, пом. XXIII к. 76-84 | [11 empty] | Юр. адрес: 117279, г. Москва, ул. Миклухо-Маклая, 36 а, этаж 5, пом. XXIII к. 76-84 | [8 empty] | нагр |  |  | X0 | Y0 | R |  | нагр |  |  |  | X0 | Y0 | R | нагр |  |  |  | X0 | Y0 | R |  | нагр |  |  |  | X0 | Y0 | R
Телефон/факс +7 (495) 132-30-00, Адрес электронной почты inbox@inj-geo.ru | [11 empty] | Телефон/факс +7 (495) 132-30-00, Адрес электронной почты inbox@inj-geo.ru | [12 empty] | 0 | [7 empty] | 0 | [6 empty] | 0 | [7 empty] | 0
[21 empty] | девиатор | [6 empty] | девиатор | [6 empty] | девиатор | [7 empty] | девиатор
Испытательная лаборатория ООО «ИнжГео» | [11 empty] | Испытательная лаборатория ООО «ИнжГео» | [8 empty] | x0 | Угол | X | Y |  |  |  | x0 |  | Угол | X | Y |  |  | x0 |  | Угол | X | Y |  |  |  | x0 |  | Угол | X | Y
Адрес места осуществления деятельности лаборатории: г. Москва, просп. Вернадского, д. 51, стр. 1 | [11 empty] | Адрес места осуществления деятельности лаборатории: г. Москва, просп. Вернадского, д. 51, стр. 1 | [9 empty] | 0 | [7 empty] | 0 | [6 empty] | 0 | [7 empty] | 0
Телефон +7(910)4557682, E-mail: slg85@mail.ru | [11 empty] | Телефон +7(910)4557682, E-mail: slg85@mail.ru | [9 empty] | 5 | [7 empty] | 5 | [6 empty] | 5 | [7 empty] | 5
[22 empty] | 10 | [7 empty] | 10 | [6 empty] | 10 | [7 empty] | 10
[12 empty] | Протокол испытаний № 13-63/68 от 05-01-2023 | [9 empty] | 15 | [7 empty] | 15 | [6 empty] | 15 | [7 empty] | 15
[22 empty] | 20 | [7 empty] | 20 | [6 empty] | 20 | [7 empty] | 20
[12 empty] | Наименование и адрес заказчика: Переход трубопровода через р. Енисей | [9 empty] | 25 | [7 empty] | 25 | [6 empty] | 25 | [7 empty] | 25
[12 empty] | Наименование объекта: ООО Регионстрой | [9 empty] | 30 | [7 empty] | 30 | [6 empty] | 30 | [7 empty] | 30
Наименование используемого метода/методики: ГОСТ 12248.4-2020 | [11 empty] | Наименование используемого метода/методики: ГОСТ 12248.3-2020 | [9 empty] | 35 | [7 empty] | 35 | [6 empty] | 35 | [7 empty] | 35
Условия проведения испытания: температура окружающей среды (18 - 25)0С, влажность воздуха (40 - 75)% | [11 empty] | Условия проведения испытания: температура окружающей среды (18 - 25)0С, влажность воздуха (40 - 75)% | [9 empty] | 40 | [7 empty] | 40 | [6 empty] | 40 | [7 empty] | 40
[12 empty] | Дата получение объекта подлежащего испытаниям: 09-12-2022 | [9 empty] | 45 | [7 empty] | 45 | [6 empty] | 45 | [7 empty] | 45
[12 empty] | Дата испытания: 25.10.2022-19.11.2068 | [9 empty] | 50 | [7 empty] | 50 | [6 empty] | 50 | [7 empty] | 50
[22 empty] | 55 | [7 empty] | 55 | [6 empty] | 55 | [7 empty] | 55
Испытание грунтов методом трехосного сжатия | [11 empty] | Испытание грунтов методом трехосного сжатия | [9 empty] | 60 | [7 empty] | 60 | [6 empty] | 60 | [7 empty] | 60
[22 empty] | 65 | [7 empty] | 65 | [6 empty] | 65 | [7 empty] | 65
Лабораторный номер: | [6 empty] | We, д.е. = |  |  |  |  | Лабораторный номер: |  | 1103 |  |  |  | We, д.е. = | 0.523531488 |  |  | 70 | [7 empty] | 70 | [6 empty] | 70 | [7 empty] | 70
Номер скважины: | [6 empty] | ρ, г/см3 = |  |  |  |  | Номер скважины: |  | BH-024 |  |  |  | ρ, г/см3 = | 1.56 |  |  | 75 | [7 empty] | 75 | [6 empty] | 75 | [7 empty] | 75
Глубина отбора, м: | [6 empty] | ρs, г/см3 = |  |  |  |  | Глубина отбора, м: |  | 0.5 |  |  |  | ρs, г/см3 = | 2.72 |  |  | 80 | [7 empty] | 80 | [6 empty] | 80 | [7 empty] | 80
Наименование грунта: | [6 empty] | e, д.е. = |  |  |  |  | Наименование грунта: |  | Суглинок, после оттаивания текучий, легкий песчанистый |  |  |  | e, д.е. = | 1.656414 |  |  | 85 | [7 empty] | 85 | [6 empty] | 85 | [7 empty] | 85
Схема проведения опыта: | [6 empty] | IL, д.е. = |  |  |  |  | Схема проведения опыта: |  | КД |  |  |  | IL, д.е. = | 2.184 |  |  | 90 | [7 empty] | 90 | [6 empty] | 90 | [7 empty] | 90
[22 empty] | 95 | [7 empty] | 95 | [6 empty] | 95 | [7 empty] | 95
[22 empty] | 100 | [7 empty] | 100 | [6 empty] | 100 | [7 empty] | 100
Результаты испытаний | [11 empty] | Результаты испытаний | [9 empty] | 105 | [7 empty] | 105 | [6 empty] | 105 | [7 empty] | 105
[22 empty] | 110 | [7 empty] | 110 | [6 empty] | 110 | [7 empty] | 110
[22 empty] | 115 | [7 empty] | 115 | [6 empty] | 115 | [7 empty] | 115
[22 empty] | 120 | [7 empty] | 120 | [6 empty] | 120 | [7 empty] | 120
[22 empty] | 125 | [7 empty] | 125 | [6 empty] | 125 | [7 empty] | 125
[22 empty] | 130 | [7 empty] | 130 | [6 empty] | 130 | [7 empty] | 130
[22 empty] | 135 | [7 empty] | 135 | [6 empty] | 135 | [7 empty] | 135
[22 empty] | 140 | [7 empty] | 140 | [6 empty] | 140 | [7 empty] | 140
[22 empty] | 145 | [7 empty] | 145 | [6 empty] | 145 | [7 empty] | 145
[22 empty] | 150 | [7 empty] | 150 | [6 empty] | 150 | [7 empty] | 150
[22 empty] | 155 | [7 empty] | 155 | [6 empty] | 155 | [7 empty] | 155
[22 empty] | 160 | [7 empty] | 160 | [6 empty] | 160 | [7 empty] | 160
[22 empty] | 165 | [7 empty] | 165 | [6 empty] | 165 | [7 empty] | 165
[22 empty] | 170 | [7 empty] | 170 | [6 empty] | 170 | [7 empty] | 170
[22 empty] | 175 | [7 empty] | 175 | [6 empty] | 175 | [7 empty] | 175
[22 empty] | 180 | [7 empty] | 180 | [6 empty] | 180 | [7 empty] | 180
[13 empty] | Давление в камере, Мпа σ3 | Вертикальная нагрузка, Мпа σ1 | Поровое давление, Мпа u
[7 empty] | Коэфф. Точки | [5 empty] | 0.05 | 0.08571119 | [5 empty] | 1 | [6 empty] | σ3,кПа | σ1,кПа | u, кПа |  |  |  | 4
[13 empty] | 0.15 | 0.2328716 | [27 empty] | δ3, Мпа | δ1-δ3, МПа | δ1, МПа | δ1, КПа
|  |  | Модуль деформации, МПа: | [9 empty] | 0.25 | 0.3800321 | [21 empty] | С, МПа:
|  |  | Е0= | [32 empty] | φ, град:
|  |  | E50 = | [32 empty] | E, Мпа
|  |  | Коэф. Поперечной деформации, ϑ = | [9 empty] | Эффективные значения угла внутреннего трения и удельного сцепления ϕ', С' | [13 empty] | x | 0
[13 empty] | ϕ', град. = | 11 | [12 empty] | y |  |  |  | С, кПа | φ,°
[13 empty] | С', МПа = | 0.005
| Исполнитель: | [6 empty] | Морозов Д.С. |  |  |  |  | Исполнитель: |  |  |  |  | Морозов Д.С.
| Начальник исп. лаборатории: | [6 empty] | Семиколенова Л.Г. |  |  |  |  | Начальник исп. лаборатории: |  |  |  |  | Семиколенова Л.Г.
Лист 1 , всего листов 2 | [11 empty] | Лист 2 , всего листов 2
Частичное воспроизведение протокола испытаний без письменного разрешения ООО «ИнжГео» ЗАПРЕЩАЕТСЯ | [11 empty] | Частичное воспроизведение протокола испытаний без письменного разрешения ООО «ИнжГео» ЗАПРЕЩАЕТСЯ
[5 empty] | второй график |  | первый график | [9 empty] | К Пуассона
dev50 | epsE50 | ind | devE0 | epsE0 | dev | eps | sigma |  | dev1 | eps1 | dev2 | eps2 | dev3 | eps3 |  | Глины
0.01785559 | 0.01593054 |  |  |  | 0 | 0 |  |  | 0 | 0 | 0 | 0 | 0 | 0 |  | < 0 | 0,20-0,30
ind |  |  |  |  | 0.001246786 | 0.000799027 |  |  | 0.003945462 | 0.0007841358 | 0.006626981 | 0.0007886217 | 0.001246786 | 0.000799027 |  | 0-0,25 | 0,30-0,38
2 |  |  |  |  | 0.002762308 | 0.001598054 |  |  | 0.008 | 0.001556464 | 0.01405355 | 0.001577243 | 0.002762308 | 0.001598054 |  | 0,25< | 0,38-0,45
E0 |  |  |  |  | 0.004223665 | 0.002397081 |  |  | 0.01077141 | 0.002352407 | 0.02071327 | 0.002365865 | 0.004223665 | 0.002397081 |  | Суглинки | 0,35-0,37
epsE0 | devE0 |  |  |  | 0.005507955 | 0.003196108 |  |  | 0.0142163 | 0.003136543 | 0.0264397 | 0.003154487 | 0.005507955 | 0.003196108 |  | Пески и супеси | 0,30-0,35
0.00499625 | 0.008 |  |  |  | 0.006392278 | 0.003995135 |  |  | 0.01697339 | 0.003920679 | 0.03136639 | 0.003943109 | 0.006392278 | 0.003995135
[5 empty] | 0.008 | 0.00499625 |  |  | 0.02043092 | 0.004704815 | 0.03682692 | 0.00473173 | 0.008 | 0.00499625
График E50 |  | График E |  |  | 0.008498642 | 0.005593189 |  |  | 0.02377709 | 0.00548895 | 0.04135483 | 0.005520352 | 0.008498642 | 0.005593189
eps | q | sigma |  |  | 0.009390059 | 0.006392216 |  |  | 0.02590011 | 0.006273086 | 0.046 | 0.006384097 | 0.009390059 | 0.006392216
Горизонтальная линия E50 |  | Касательная |  |  | 0.01013528 | 0.007191243 |  |  | 0.02928821 | 0.007057222 | 0.04821343 | 0.007097596 | 0.01013528 | 0.007191243
0 |  | a | b |  | 0.01103853 | 0.00799027 |  |  | 0.0312296 | 0.007841358 | 0.05119266 | 0.007886217 | 0.01103853 | 0.00799027
|  |  | 0 |  | 0.01190405 | 0.008789298 |  |  | 0.03361249 | 0.008625493 | 0.05368346 | 0.008674839 | 0.01190405 | 0.008789298
Вертикальная линия E50 |  | p1 и p2 |  |  | 0.01263607 | 0.009588325 |  |  | 0.0363251 | 0.009409629 | 0.05624628 | 0.009463461 | 0.01263607 | 0.009588325
| 0 | 0 |  |  | 0.01333883 | 0.01038735 |  |  | 0.03825563 | 0.01019376 | 0.05764155 | 0.01025208 | 0.01333883 | 0.01038735
[5 empty] | 0.01391655 | 0.01118638 |  |  | 0.03999232 | 0.0109779 | 0.05952972 | 0.0110407 | 0.01391655 | 0.01118638
Касательная линия E50 |  |  |  |  | 0.01477347 | 0.01198541 |  |  | 0.04143581 | 0.01151667 | 0.06207123 | 0.01182933 | 0.01477347 | 0.01198541
0 | 0 | Горизонтальная 1 |  |  | 0.01541383 | 0.01278443 |  |  | 0.04291963 | 0.01254617 | 0.06501603 | 0.01289033 | 0.01541383 | 0.01278443
[5 empty] | 0.01574185 | 0.01358346 |  |  | 0.04429729 | 0.01333031 | 0.06554381 | 0.01340657 | 0.01574185 | 0.01358346
Горизонтальная линия qкр |  |  |  |  | 0.01646178 | 0.01438249 |  |  | 0.04596494 | 0.01411444 | 0.06771218 | 0.01419519 | 0.01646178 | 0.01438249
Горизонтальная линия q |  | Горизонтальная 2 |  |  | 0.01697784 | 0.01518151 |  |  | 0.04782096 | 0.01489858 | 0.07042412 | 0.01498381 | 0.01697784 | 0.01518151
0 |  | 0 |  |  | 0.01785559 | 0.01593054 |  |  | 0.04926374 | 0.01568272 | 0.07177425 | 0.01577243 | 0.01785559 | 0.01593054
[5 empty] | 0.01822213 | 0.01677957 |  |  | 0.05059166 | 0.01646685 | 0.07475716 | 0.01656106 | 0.01822213 | 0.01677957
Вертикальная линия q |  |  |  |  | 0.01916643 | 0.0175786 |  |  | 0.05220311 | 0.01725099 | 0.07596745 | 0.01734968 | 0.01916643 | 0.0175786
| 0 |  |  |  | 0.01962504 | 0.01837762 |  |  | 0.05399648 | 0.01803512 | 0.07889973 | 0.0181383 | 0.01962504 | 0.01837762
[5 empty] | 0.02049583 | 0.01917665 |  |  | 0.05567013 | 0.01881926 | 0.08074859 | 0.01892692 | 0.02049583 | 0.01917665
[5 empty] | 0.02107668 | 0.01997568 |  |  | 0.05672247 | 0.01960339 | 0.08290864 | 0.01971554 | 0.02107668 | 0.01997568
[5 empty] | 0.02156545 | 0.0207747 |  |  | 0.05795188 | 0.02038753 | 0.08577448 | 0.02050417 | 0.02156545 | 0.0207747
[5 empty] | 0.02236001 | 0.02157373 |  |  | 0.05925673 | 0.02117167 | 0.0873407 | 0.02129279 | 0.02236001 | 0.02157373
[5 empty] | 0.02295822 | 0.02237276 |  |  | 0.06103542 | 0.0219558 | 0.09060191 | 0.02208141 | 0.02295822 | 0.02237276
[5 empty] | 0.02395795 | 0.02317178 |  |  | 0.06248633 | 0.02273994 | 0.09215271 | 0.02287003 | 0.02395795 | 0.02317178
[5 empty] | 0.02445708 | 0.02397081 |  |  | 0.06390784 | 0.02352407 | 0.09408771 | 0.02365865 | 0.02445708 | 0.02397081
[5 empty] | 0.02525346 | 0.02476984 |  |  | 0.06509834 | 0.02430821 | 0.09640149 | 0.02444727 | 0.02525346 | 0.02476984
[5 empty] | 0.02604496 | 0.02556887 |  |  | 0.06635621 | 0.02509234 | 0.09818866 | 0.0252359 | 0.02604496 | 0.02556887
[5 empty] | 0.02672946 | 0.02636789 |  |  | 0.06757985 | 0.02587648 | 0.1012438 | 0.02602452 | 0.02672946 | 0.02636789
[5 empty] | 0.02710481 | 0.02716692 |  |  | 0.06896762 | 0.02666062 | 0.1035616 | 0.02681314 | 0.02710481 | 0.02716692
[5 empty] | 0.02806889 | 0.02796595 |  |  | 0.06941792 | 0.02744475 | 0.1058365 | 0.02760176 | 0.02806889 | 0.02796595
[5 empty] | 0.02871957 | 0.02876497 |  |  | 0.07112913 | 0.02822889 | 0.1077633 | 0.02839038 | 0.02871957 | 0.02876497
[5 empty] | 0.02925471 | 0.029564 |  |  | 0.07229964 | 0.02901302 | 0.1093364 | 0.029179 | 0.02925471 | 0.029564
[5 empty] | 0.02967217 | 0.03036303 |  |  | 0.07282783 | 0.02979716 | 0.1115506 | 0.02996763 | 0.02967217 | 0.03036303
[5 empty] | 0.03056984 | 0.03116205 |  |  | 0.07401208 | 0.03058129 | 0.1134003 | 0.03075625 | 0.03056984 | 0.03116205
[5 empty] | 0.03094556 | 0.03196108 |  |  | 0.07455079 | 0.03136543 | 0.1150803 | 0.03154487 | 0.03094556 | 0.03196108
[5 empty] | 0.03139722 | 0.03276011 |  |  | 0.07574232 | 0.03214957 | 0.115785 | 0.03233349 | 0.03139722 | 0.03276011
[5 empty] | 0.03202268 | 0.03355914 |  |  | 0.07708508 | 0.0329337 | 0.1174092 | 0.03312211 | 0.03202268 | 0.03355914
[5 empty] | 0.0326198 | 0.03435816 |  |  | 0.07757744 | 0.03371784 | 0.1196473 | 0.03391074 | 0.0326198 | 0.03435816
[5 empty] | 0.03308645 | 0.03515719 |  |  | 0.07861779 | 0.03450197 | 0.120794 | 0.03469936 | 0.03308645 | 0.03515719
[5 empty] | 0.03342051 | 0.03595622 |  |  | 0.07890451 | 0.03528611 | 0.122944 | 0.03548798 | 0.03342051 | 0.03595622
[5 empty] | 0.03371983 | 0.03675524 |  |  | 0.07963599 | 0.03607024 | 0.1237917 | 0.0362766 | 0.03371983 | 0.03675524
[5 empty] | 0.03418229 | 0.03755427 |  |  | 0.07981061 | 0.03685438 | 0.1250319 | 0.03706522 | 0.03418229 | 0.03755427
[5 empty] | 0.03440576 | 0.0383533 |  |  | 0.08042676 | 0.03763852 | 0.1253591 | 0.03785384 | 0.03440576 | 0.0383533
[5 empty] | 0.03478809 | 0.03915233 |  |  | 0.08118282 | 0.03842265 | 0.1268678 | 0.03864247 | 0.03478809 | 0.03915233
[5 empty] | 0.03522716 | 0.03995135 |  |  | 0.08187717 | 0.03920679 | 0.1280528 | 0.03943109 | 0.03522716 | 0.03995135
[5 empty] | 0.03532083 | 0.04075038 |  |  | 0.08200821 | 0.03999092 | 0.1282086 | 0.04021971 | 0.03532083 | 0.04075038
[5 empty] | 0.03526698 | 0.04154941 |  |  | 0.0822743 | 0.04077506 | 0.1282298 | 0.04100833 | 0.03526698 | 0.04154941
[5 empty] | 0.03571119 | 0.04234843 |  |  | 0.08257385 | 0.0415592 | 0.128511 | 0.04179695 | 0.03571119 | 0.04234843
[5 empty] | 0.03570817 | 0.04314746 |  |  | 0.08287162 | 0.04234333 | 0.1300321 | 0.04258557 | 0.03570817 | 0.04314746
[5 empty] | 0.03570792 | 0.04394649 |  |  | 0.08226684 | 0.04312747 | 0.1300319 | 0.0433742 | 0.03570792 | 0.04394649
[5 empty] | 0.03539107 | 0.04474551 |  |  | 0.08246519 | 0.0439116 | 0.1293087 | 0.04416282 | 0.03539107 | 0.04474551
[5 empty] | 0.03566044 | 0.04554454 |  |  | 0.08222963 | 0.04469574 | 0.1296352 | 0.04495144 | 0.03566044 | 0.04554454
[5 empty] | 0.03551668 | 0.04634357 |  |  | 0.08216425 | 0.04547987 | 0.1293135 | 0.04574006 | 0.03551668 | 0.04634357
[5 empty] | 0.03546042 | 0.0471426 |  |  | 0.08267054 | 0.04626401 | 0.1289458 | 0.04652868 | 0.03546042 | 0.0471426
[5 empty] | 0.0353923 | 0.04794162 |  |  | 0.08194997 | 0.04704815 | 0.1288342 | 0.0473173 | 0.0353923 | 0.04794162
[5 empty] | 0.03511296 | 0.04874065 |  |  | 0.08180401 | 0.04783228 | 0.1290809 | 0.04810593 | 0.03511296 | 0.04874065
[5 empty] | 0.03532303 | 0.04953968 |  |  | 0.08163413 | 0.04861642 | 0.1283881 | 0.04889455 | 0.03532303 | 0.04953968
[5 empty] | 0.03492317 | 0.0503387 |  |  | 0.08174182 | 0.04940055 | 0.1279578 | 0.04968317 | 0.03492317 | 0.0503387
[5 empty] | 0.03501399 | 0.05113773 |  |  | 0.08112854 | 0.05018469 | 0.1280923 | 0.05047179 | 0.03501399 | 0.05113773
[5 empty] | 0.03489615 | 0.05193676 |  |  | 0.08149578 | 0.05096882 | 0.1269936 | 0.05126041 | 0.03489615 | 0.05193676
[5 empty] | 0.03457028 | 0.05273579 |  |  | 0.08104501 | 0.05175296 | 0.126864 | 0.05204904 | 0.03457028 | 0.05273579
[5 empty] | 0.03473702 | 0.05353481 |  |  | 0.08077769 | 0.0525371 | 0.1263056 | 0.05283766 | 0.03473702 | 0.05353481
[5 empty] | 0.034297 | 0.05433384 |  |  | 0.08079532 | 0.05332123 | 0.1256205 | 0.05362628 | 0.034297 | 0.05433384
[5 empty] | 0.03435087 | 0.05513287 |  |  | 0.07969935 | 0.05410537 | 0.1251108 | 0.0544149 | 0.03435087 | 0.05513287
[5 empty] | 0.03419927 | 0.05593189 |  |  | 0.07949128 | 0.0548895 | 0.1241788 | 0.05520352 | 0.03419927 | 0.05593189
[5 empty] | 0.03404282 | 0.05673092 |  |  | 0.07977256 | 0.05567364 | 0.1236266 | 0.05599214 | 0.03404282 | 0.05673092
[5 empty] | 0.03378218 | 0.05752995 |  |  | 0.07914469 | 0.05645777 | 0.1235563 | 0.05678077 | 0.03378218 | 0.05752995
[5 empty] | 0.03371798 | 0.05832897 |  |  | 0.07900912 | 0.05724191 | 0.1231701 | 0.05756939 | 0.03371798 | 0.05832897
[5 empty] | 0.03355085 | 0.059128 |  |  | 0.07836735 | 0.05802605 | 0.12197 | 0.05835801 | 0.03355085 | 0.059128
[5 empty] | 0.03318145 | 0.05992703 |  |  | 0.07832083 | 0.05881018 | 0.1211584 | 0.05914663 | 0.03318145 | 0.05992703
[5 empty] | 0.03301039 | 0.06072606 |  |  | 0.07787106 | 0.05959432 | 0.1206373 | 0.05993525 | 0.03301039 | 0.06072606
[5 empty] | 0.03313833 | 0.06152508 |  |  | 0.07731949 | 0.06037845 | 0.1201088 | 0.06072387 | 0.03313833 | 0.06152508
[5 empty] | 0.0329659 | 0.06232411 |  |  | 0.07706761 | 0.06116259 | 0.1196751 | 0.0615125 | 0.0329659 | 0.06232411
[5 empty] | 0.03249374 | 0.06312314 |  |  | 0.0769169 | 0.06194672 | 0.1186384 | 0.06230112 | 0.03249374 | 0.06312314
[5 empty] | 0.03252248 | 0.06392216 |  |  | 0.07626882 | 0.06273086 | 0.1193009 | 0.06308974 | 0.03252248 | 0.06392216
[5 empty] | 0.03245277 | 0.06472119 |  |  | 0.07602486 | 0.063515 | 0.1174645 | 0.06387836 | 0.03245277 | 0.06472119
[5 empty] | 0.03218525 | 0.06552022 |  |  | 0.07608648 | 0.06429913 | 0.1177316 | 0.06466698 | 0.03218525 | 0.06552022
[5 empty] | 0.03192055 | 0.06631925 |  |  | 0.07565516 | 0.06508327 | 0.1172042 | 0.06545561 | 0.03192055 | 0.06631925
[5 empty] | 0.03175931 | 0.06711827 |  |  | 0.07533239 | 0.0658674 | 0.1154846 | 0.06624423 | 0.03175931 | 0.06711827
[5 empty] | 0.03180217 | 0.0679173 |  |  | 0.07451962 | 0.06665154 | 0.1154748 | 0.06703285 | 0.03180217 | 0.0679173
[5 empty] | 0.03144976 | 0.06871633 |  |  | 0.07461834 | 0.06743568 | 0.115277 | 0.06782147 | 0.03144976 | 0.06871633
[5 empty] | 0.03140274 | 0.06951535 |  |  | 0.07393003 | 0.06821981 | 0.1136933 | 0.06861009 | 0.03140274 | 0.06951535
[5 empty] | 0.03136173 | 0.07031438 |  |  | 0.07375615 | 0.06900395 | 0.113926 | 0.06939871 | 0.03136173 | 0.07031438
[5 empty] | 0.03092737 | 0.07111341 |  |  | 0.07399364 | 0.06978808 | 0.1133609 | 0.07018734 | 0.03092737 | 0.07111341
[5 empty] | 0.0310003 | 0.07191243 |  |  | 0.07303808 | 0.07057222 | 0.1125853 | 0.07097596 | 0.0310003 | 0.07191243
[5 empty] | 0.03098116 | 0.07271146 |  |  | 0.07278901 | 0.07135635 | 0.1117996 | 0.07176458 | 0.03098116 | 0.07271146
[5 empty] | 0.03056883 | 0.07351049 |  |  | 0.07274594 | 0.07214049 | 0.110904 | 0.0725532 | 0.03056883 | 0.07351049
[5 empty] | 0.03076026 | 0.07430952 |  |  | 0.07270841 | 0.07292463 | 0.1112989 | 0.07334182 | 0.03076026 | 0.07430952
[5 empty] | 0.03055517 | 0.07510854 |  |  | 0.07277596 | 0.07370876 | 0.1108845 | 0.07413044 | 0.03055517 | 0.07510854
[5 empty] | 0.03055333 | 0.07590757 |  |  | 0.0724481 | 0.0744929 | 0.1101611 | 0.07491907 | 0.03055333 | 0.07590757
[5 empty] | 0.0301545 | 0.0767066 |  |  | 0.07162436 | 0.07527703 | 0.1086291 | 0.07570769 | 0.0301545 | 0.0767066
[5 empty] | 0.03015846 | 0.07750562 |  |  | 0.07130429 | 0.07606117 | 0.1077887 | 0.07649631 | 0.03015846 | 0.07750562
[5 empty] | 0.03026496 | 0.07830465 |  |  | 0.0714874 | 0.0768453 | 0.1071403 | 0.07728493 | 0.03026496 | 0.07830465
[5 empty] | 0.03017378 | 0.07910368 |  |  | 0.07097322 | 0.07762944 | 0.107284 | 0.07807355 | 0.03017378 | 0.07910368
[5 empty] | 0.02978469 | 0.0799027 |  |  | 0.07116129 | 0.07841358 | 0.1068204 | 0.07886217 | 0.02978469 | 0.0799027
[5 empty] | 0.02969745 | 0.08070173 |  |  | 0.07125114 | 0.07919771 | 0.1059495 | 0.0796508 | 0.02969745 | 0.08070173
[5 empty] | 0.02991184 | 0.08150076 |  |  | 0.07084228 | 0.07998185 | 0.1050717 | 0.08043942 | 0.02991184 | 0.08150076
[5 empty] | 0.02982761 | 0.08229979 |  |  | 0.07043426 | 0.08076598 | 0.1048874 | 0.08122804 | 0.02982761 | 0.08229979
[5 empty] | 0.02964455 | 0.08309881 |  |  | 0.07052661 | 0.08155012 | 0.1031968 | 0.08201666 | 0.02964455 | 0.08309881
[5 empty] | 0.02956241 | 0.08389784 |  |  | 0.07021884 | 0.08233425 | 0.1036003 | 0.08280528 | 0.02956241 | 0.08389784
[5 empty] | 0.02958097 | 0.08469687 |  |  | 0.06951049 | 0.08311839 | 0.101698 | 0.08359391 | 0.02958097 | 0.08469687
[5 empty] | 0.02949999 | 0.08549589 |  |  | 0.06920109 | 0.08390253 | 0.1013904 | 0.08438253 | 0.02949999 | 0.08549589
[5 empty] | 0.02911925 | 0.08629492 |  |  | 0.06899017 | 0.08468666 | 0.1002776 | 0.08517115 | 0.02911925 | 0.08629492
[5 empty] | 0.0290385 | 0.08709395 |  |  | 0.06877726 | 0.0854708 | 0.09966012 | 0.08595977 | 0.0290385 | 0.08709395
[5 empty] | 0.02925753 | 0.08789298 |  |  | 0.06906189 | 0.08625493 | 0.09873812 | 0.08674839 | 0.02925753 | 0.08789298
[5 empty] | 0.02917609 | 0.088692 |  |  | 0.06904358 | 0.08703907 | 0.09831194 | 0.08753701 | 0.02917609 | 0.088692
[5 empty] | 0.02879395 | 0.08949103 |  |  | 0.06842187 | 0.0878232 | 0.09858185 | 0.08832564 | 0.02879395 | 0.08949103
[5 empty] | 0.02871089 | 0.09029006 |  |  | 0.06829628 | 0.08860734 | 0.09704818 | 0.08911426 | 0.02871089 | 0.09029006
[5 empty] | 0.02862667 | 0.09108908 |  |  | 0.06806635 | 0.08939148 | 0.09691121 | 0.08990288 | 0.02862667 | 0.09108908
[5 empty] | 0.02864106 | 0.09188811 |  |  | 0.0680316 | 0.09017561 | 0.09537124 | 0.0906915 | 0.02864106 | 0.09188811
[5 empty] | 0.02855383 | 0.09268714 |  |  | 0.06759157 | 0.09095975 | 0.09442858 | 0.09148012 | 0.02855383 | 0.09268714
[5 empty] | 0.02856474 | 0.09348616 |  |  | 0.06754577 | 0.09174388 | 0.09358352 | 0.09226874 | 0.02856474 | 0.09348616
[5 empty] | 0.02847357 | 0.09428519 |  |  | 0.06669375 | 0.09252802 | 0.09413635 | 0.09305737 | 0.02847357 | 0.09428519
[5 empty] | 0.02838008 | 0.09508422 |  |  | 0.06673503 | 0.09331216 | 0.09278738 | 0.09384599 | 0.02838008 | 0.09508422
[5 empty] | 0.02838405 | 0.09588325 |  |  | 0.06616914 | 0.09409629 | 0.0920369 | 0.09463461 | 0.02838405 | 0.09588325
[5 empty] | 0.02828523 | 0.09668227 |  |  | 0.06639561 | 0.09488043 | 0.09058522 | 0.09542323 | 0.02828523 | 0.09668227
[5 empty] | 0.02788339 | 0.0974813 |  |  | 0.06631397 | 0.09566456 | 0.09093263 | 0.09621185 | 0.02788339 | 0.0974813
[5 empty] | 0.02787832 | 0.09828033 |  |  | 0.06582374 | 0.0964487 | 0.08957943 | 0.09700047 | 0.02787832 | 0.09828033
[5 empty] | 0.02786976 | 0.09907935 |  |  | 0.06552447 | 0.09723283 | 0.08952591 | 0.0977891 | 0.02786976 | 0.09907935
[5 empty] | 0.0276575 | 0.09987838 |  |  | 0.06481566 | 0.09801697 | 0.08877239 | 0.09857772 | 0.0276575 | 0.09987838
[5 empty] | 0.0274413 | 0.1006774 |  |  | 0.06509687 | 0.09880111 | 0.08771914 | 0.09936634 | 0.0274413 | 0.1006774
[5 empty] | 0.02732093 | 0.1014764 |  |  | 0.06416761 | 0.09958524 | 0.08616648 | 0.100155 | 0.02732093 | 0.1014764
[5 empty] | 0.02729615 | 0.1022755 |  |  | 0.06402741 | 0.1003694 | 0.08601471 | 0.1009436 | 0.02729615 | 0.1022755
[5 empty] | 0.02716674 | 0.1030745 |  |  | 0.06387581 | 0.1011535 | 0.08516411 | 0.1017322 | 0.02716674 | 0.1030745
[5 empty] | 0.02703246 | 0.1038735 |  |  | 0.06331233 | 0.1019376 | 0.08451498 | 0.1025208 | 0.02703246 | 0.1038735
[5 empty] | 0.02689308 | 0.1046725 |  |  | 0.06333651 | 0.1027218 | 0.08346764 | 0.1033094 | 0.02689308 | 0.1046725
[5 empty] | 0.02664837 | 0.1054716 |  |  | 0.06234786 | 0.1035059 | 0.08342237 | 0.1040981 | 0.02664837 | 0.1054716
[5 empty] | 0.0264981 | 0.1062706 |  |  | 0.06224593 | 0.1042901 | 0.08157947 | 0.1048867 | 0.0264981 | 0.1062706
[5 empty] | 0.02634204 | 0.1070696 |  |  | 0.06193023 | 0.1050742 | 0.08173924 | 0.1056753 | 0.02634204 | 0.1070696
[5 empty] | 0.02636611 | 0.1078687 |  |  | 0.06130031 | 0.1058583 | 0.08110197 | 0.1064639 | 0.02636611 | 0.1078687
[5 empty] | 0.02615545 | 0.1086677 |  |  | 0.06075552 | 0.1066425 | 0.08065652 | 0.1072526 | 0.02615545 | 0.1086677
[5 empty] | 0.025713 | 0.1094667 |  |  | 0.0601247 | 0.1074266 | 0.07969473 | 0.1080412 | 0.025713 | 0.1094667
[5 empty] | 0.02544174 | 0.1102657 |  |  | 0.06005795 | 0.1082107 | 0.07841919 | 0.1088298 | 0.02544174 | 0.1102657
[5 empty] | 0.02534464 | 0.1110648 |  |  | 0.05926805 | 0.1089949 | 0.07813253 | 0.1096184 | 0.02534464 | 0.1110648
[5 empty] | 0.02492468 | 0.1118638 |  |  | 0.05766773 | 0.109779 | 0.07653735 | 0.110407 | 0.02492468 | 0.1118638
[5 empty] | 0.02478484 | 0.1126628 |  |  | 0.05676976 | 0.1105631 | 0.07663626 | 0.1111957 | 0.02478484 | 0.1126628
[5 empty] | 0.02422809 | 0.1134618 |  |  | 0.05618689 | 0.1113473 | 0.07553188 | 0.1119843 | 0.02422809 | 0.1134618
[5 empty] | 0.02395742 | 0.1142609 |  |  | 0.05503186 | 0.1121314 | 0.07432682 | 0.1127729 | 0.02395742 | 0.1142609
[5 empty] | 0.02357579 | 0.1150599 |  |  | 0.05341744 | 0.1129155 | 0.07332369 | 0.1135615 | 0.02357579 | 0.1150599
[5 empty] | 0.02308619 | 0.1158589 |  |  | 0.05255638 | 0.1136997 | 0.07282509 | 0.1143502 | 0.02308619 | 0.1158589
[5 empty] | 0.0226916 | 0.1166579 |  |  | 0.05076143 | 0.1144838 | 0.07193365 | 0.1151388 | 0.0226916 | 0.1166579
[5 empty] | 0.02229498 | 0.117457 |  |  | 0.05014534 | 0.115268 | 0.07185197 | 0.1159274 | 0.02229498 | 0.117457
[5 empty] | 0.02179932 | 0.118256 |  |  | 0.04852087 | 0.1160521 | 0.07078266 | 0.116716 | 0.02179932 | 0.118256
[5 empty] | 0.0215076 | 0.119055 |  |  | 0.04740077 | 0.1168362 | 0.06912834 | 0.1175046 | 0.0215076 | 0.119055
[5 empty] | 0.02122278 | 0.1198541 |  |  | 0.04609779 | 0.1176204 | 0.06859161 | 0.1182933 | 0.02122278 | 0.1198541
[5 empty] | 0.02084785 | 0.1206531 |  |  | 0.04422469 | 0.1184045 | 0.06767509 | 0.1190819 | 0.02084785 | 0.1206531
[5 empty] | 0.02038579 | 0.1214521 |  |  | 0.04309422 | 0.1191886 | 0.06798138 | 0.1198705 | 0.02038579 | 0.1214521
[5 empty] | 0.01993957 | 0.1222511 |  |  | 0.04201914 | 0.1199728 | 0.06641311 | 0.1206591 | 0.01993957 | 0.1222511
[5 empty] | 0.01961217 | 0.1230502 |  |  | 0.04131219 | 0.1207569 | 0.06566948 | 0.1214477 | 0.01961217 | 0.1230502
[5 empty] | 0.01960656 | 0.1238492 |  |  | 0.04028613 | 0.121541 | 0.0660318 | 0.1222364 | 0.01960656 | 0.1238492
[5 empty] | 0.01912573 | 0.1246482 |  |  | 0.03915371 | 0.1223252 | 0.0652969 | 0.123025 | 0.01912573 | 0.1246482
[5 empty] | 0.01887265 | 0.1254472 |  |  | 0.03792769 | 0.1231093 | 0.06396494 | 0.1238136 | 0.01887265 | 0.1254472
[5 empty] | 0.01865029 | 0.1262463 |  |  | 0.03762082 | 0.1238934 | 0.06413608 | 0.1246022 | 0.01865029 | 0.1262463
[5 empty] | 0.01866164 | 0.1270453 |  |  | 0.03654585 | 0.1246776 | 0.06291047 | 0.1253909 | 0.01866164 | 0.1270453
[5 empty] | 0.01840967 | 0.1278443 |  |  | 0.03611554 | 0.1254617 | 0.06258829 | 0.1261795 | 0.01840967 | 0.1278443
[5 empty] | 0.01827791 | 0.1286434 |  |  | 0.03582776 | 0.1262459 | 0.06156967 | 0.1269681 | 0.01827791 | 0.1286434
[5 empty] | 0.01814756 | 0.1294424 |  |  | 0.03577078 | 0.12703 | 0.06125479 | 0.1277567 | 0.01814756 | 0.1294424
[5 empty] | 0.01801873 | 0.1302414 |  |  | 0.03561914 | 0.1278141 | 0.0600438 | 0.1285453 | 0.01801873 | 0.1302414
[5 empty] | 0.01799153 | 0.1310404 |  |  | 0.0352729 | 0.1285983 | 0.05973686 | 0.129334 | 0.01799153 | 0.1310404
[5 empty] | 0.01776607 | 0.1318395 |  |  | 0.03543217 | 0.1293824 | 0.05923412 | 0.1301226 | 0.01776607 | 0.1318395
[5 empty] | 0.01774245 | 0.1326385 |  |  | 0.03489702 | 0.1301665 | 0.05853575 | 0.1309112 | 0.01774245 | 0.1326385
[5 empty] | 0.01752078 | 0.1334375 |  |  | 0.03466753 | 0.1309507 | 0.05864189 | 0.1316998 | 0.01752078 | 0.1334375
[5 empty] | 0.01720116 | 0.1342365 |  |  | 0.0348438 | 0.1317348 | 0.05725272 | 0.1324885 | 0.01720116 | 0.1342365
[5 empty] | 0.01708371 | 0.1350356 |  |  | 0.03392589 | 0.1325189 | 0.05666838 | 0.1332771 | 0.01708371 | 0.1350356
[5 empty] | 0.01696853 | 0.1358346 |  |  | 0.0337139 | 0.1333031 | 0.05618904 | 0.1340657 | 0.01696853 | 0.1358346
[5 empty] | 0.01715573 | 0.1366336 |  |  | 0.0336079 | 0.1340872 | 0.05661485 | 0.1348543 | 0.01715573 | 0.1366336
[5 empty] | 0.01684541 | 0.1374327 |  |  | 0.03340799 | 0.1348714 | 0.05574597 | 0.1356429 | 0.01684541 | 0.1374327
[5 empty] | 0.01683768 | 0.1382317 |  |  | 0.03391424 | 0.1356555 | 0.05518256 | 0.1364316 | 0.01683768 | 0.1382317
[5 empty] | 0.01653265 | 0.1390307 |  |  | 0.03352674 | 0.1364396 | 0.05492478 | 0.1372202 | 0.01653265 | 0.1390307
[5 empty] | 0.01643043 | 0.1398297 |  |  | 0.03344558 | 0.1372238 | 0.05367278 | 0.1380088 | 0.01643043 | 0.1398297
[5 empty] | 0.01643113 | 0.1406288 |  |  | 0.03327082 | 0.1380079 | 0.05302673 | 0.1387974 | 0.01643113 | 0.1406288
[5 empty] | 0.01623484 | 0.1414278 |  |  | 0.03320257 | 0.138792 | 0.05318677 | 0.139586 | 0.01623484 | 0.1414278
[5 empty] | 0.01624168 | 0.1422268 |  |  | 0.0324409 | 0.1395762 | 0.05255307 | 0.1403747 | 0.01624168 | 0.1422268
[5 empty] | 0.01605176 | 0.1430258 |  |  | 0.03208589 | 0.1403603 | 0.05202579 | 0.1411633 | 0.01605176 | 0.1430258
[5 empty] | 0.01606518 | 0.1438249 |  |  | 0.03253763 | 0.1411444 | 0.05130509 | 0.1419519 | 0.01606518 | 0.1438249
[5 empty] | 0.01598205 | 0.1446239 |  |  | 0.03189621 | 0.1419286 | 0.05009111 | 0.1427405 | 0.01598205 | 0.1446239
[5 empty] | 0.01600247 | 0.1454229 |  |  | 0.0321617 | 0.1427127 | 0.04938402 | 0.1435292 | 0.01600247 | 0.1454229
[5 empty] | 0.01572656 | 0.1462219 |  |  | 0.03163418 | 0.1434968 | 0.04968399 | 0.1443178 | 0.01572656 | 0.1462219
[5 empty] | 0.01575442 | 0.147021 |  |  | 0.03191375 | 0.144281 | 0.04919116 | 0.1451064 | 0.01575442 | 0.147021
[5 empty] | 0.01578616 | 0.14782 |  |  | 0.03160049 | 0.1450651 | 0.04860569 | 0.145895 | 0.01578616 | 0.14782
[5 empty] | 0.01562188 | 0.148619 |  |  | 0.03199447 | 0.1458493 | 0.04872774 | 0.1466836 | 0.01562188 | 0.148619
[5 empty] | 0.01546169 | 0.1494181 |  |  | 0.03189579 | 0.1466334 | 0.04795747 | 0.1474723 | 0.01546169 | 0.1494181
[5 empty] | 0.0157057 | 0.1502171 |  |  | 0.03110452 | 0.1474175 | 0.04679504 | 0.1482609 | 0.0157057 | 0.1502171
[5 empty] | 0.01555402 | 0.1510161 |  |  | 0.03102075 | 0.1482017 | 0.04674061 | 0.1490495 | 0.01555402 | 0.1510161
[5 empty] | 0.01540676 | 0.1518151 |  |  | 0.03094456 | 0.1489858 | 0.04689433 | 0.1498381 | 0.01540676 | 0.1518151
[5 empty] | 0.01526401 | 0.1526142 |  |  | 0.03157604 | 0.1497699 | 0.04555636 | 0.1506268 | 0.01526401 | 0.1526142
[5 empty] | 0.01542589 | 0.1534132 |  |  | 0.03111527 | 0.1505541 | 0.04502685 | 0.1514154 | 0.01542589 | 0.1534132
[5 empty] | 0.01549251 | 0.1542122 |  |  | 0.03096233 | 0.1513382 | 0.04430598 | 0.152204 | 0.01549251 | 0.1542122
[5 empty] | 0.01546396 | 0.1550112 |  |  | 0.03141731 | 0.1521223 | 0.04519389 | 0.1529926 | 0.01546396 | 0.1550112
[5 empty] | 0.01524037 | 0.1558103 |  |  | 0.03108028 | 0.1529065 | 0.04399074 | 0.1537812 | 0.01524037 | 0.1558103
[5 empty] | 0.01542184 | 0.1566093 |  |  | 0.03115134 | 0.1536906 | 0.04379669 | 0.1545699 | 0.01542184 | 0.1566093
[5 empty] | 0.01530846 | 0.1574083 |  |  | 0.03123057 | 0.1544747 | 0.04361191 | 0.1553585 | 0.01530846 | 0.1574083
[5 empty] | 0.01540036 | 0.1582074 |  |  | 0.03071804 | 0.1552589 | 0.04273653 | 0.1561471 | 0.01540036 | 0.1582074
[5 empty] | 0.01519764 | 0.1590064 |  |  | 0.03131384 | 0.156043 | 0.04307074 | 0.1569357 | 0.01519764 | 0.1590064