## 1
Общество с ограниченной ответственностью "Инженерная геология" (ООО "ИнжГео") | [11 empty] | Общество с ограниченной ответственностью "Инженерная геология" (ООО "ИнжГео")
Юр. адрес: 117279, г. Москва, ул. Миклухо-Маклая, 36 а, этаж 5, пом. XXIII к. 76-84 | [11 empty] | Юр. адрес: 117279, г. Москва, ул. Миклухо-Маклая, 36 а, этаж 5, пом. XXIII к. 76-84 | [8 empty] | нагр |  |  | X0 | Y0 | R |  | нагр |  |  |  | X0 | Y0 | R | нагр |  |  |  | X0 | Y0 | R |  | нагр |  |  |  | X0 | Y0 | R
Телефон/факс +7 (495) 132-30-00, Адрес электронной почты inbox@inj-geo.ru | [11 empty] | Телефон/факс +7 (495) 132-30-00, Адрес электронной почты inbox@inj-geo.ru | [12 empty] | 0 | [7 empty] | 0 | [6 empty] | 0 | [7 empty] | 0
[21 empty] | девиатор | [6 empty] | девиатор | [6 empty] | девиатор | [7 empty] | девиатор
Испытательная лаборатория ООО «ИнжГео» | [11 empty] | Испытательная лаборатория ООО «ИнжГео» | [8 empty] | x0 | Угол | X | Y |  |  |  | x0 |  | Угол | X | Y |  |  | x0 |  | Угол | X | Y |  |  |  | x0 |  | Угол | X | Y
Адрес места осуществления деятельности лаборатории: г. Москва, просп. Вернадского, д. 51, стр. 1 | [11 empty] | Адрес места осуществления деятельности лаборатории: г. Москва, просп. Вернадского, д. 51, стр. 1 | [9 empty] | 0 | [7 empty] | 0 | [6 empty] | 0 | [7 empty] | 0
Телефон +7(910)4557682, E-mail: slg85@mail.ru | [11 empty] | Телефон +7(910)4557682, E-mail: slg85@mail.ru | [9 empty] | 5 | [7 empty] | 5 | [6 empty] | 5 | [7 empty] | 5
[22 empty] | 10 | [7 empty] | 10 | [6 empty] | 10 | [7 empty] | 10
[12 empty] | Протокол испытаний № 13-63/77 от 14-01-2023 | [9 empty] | 15 | [7 empty] | 15 | [6 empty] | 15 | [7 empty] | 15
[22 empty] | 20 | [7 empty] | 20 | [6 empty] | 20 | [7 empty] | 20
[12 empty] | Наименование и адрес заказчика: Переход трубопровода через р. Енисей | [9 empty] | 25 | [7 empty] | 25 | [6 empty] | 25 | [7 empty] | 25
[12 empty] | Наименование объекта: ООО Регионстрой | [9 empty] | 30 | [7 empty] | 30 | [6 empty] | 30 | [7 empty] | 30
Наименование используемого метода/методики: ГОСТ 12248.4-2020 | [11 empty] | Наименование используемого метода/методики: ГОСТ 12248.3-2020 | [9 empty] | 35 | [7 empty] | 35 | [6 empty] | 35 | [7 empty] | 35
Условия проведения испытания: температура окружающей среды (18 - 25)0С, влажность воздуха (40 - 75)% | [11 empty] | Условия проведения испытания: температура окружающей среды (18 - 25)0С, влажность воздуха (40 - 75)% | [9 empty] | 40 | [7 empty] | 40 | [6 empty] | 40 | [7 empty] | 40
[12 empty] | Дата получение объекта подлежащего испытаниям: 18-12-2022 | [9 empty] | 45 | [7 empty] | 45 | [6 empty] | 45 | [7 empty] | 45
[12 empty] | Дата испытания: 25.10.2022-19.11.2077 | [9 empty] | 50 | [7 empty] | 50 | [6 empty] | 50 | [7 empty] | 50
[22 empty] | 55 | [7 empty] | 55 | [6 empty] | 55 | [7 empty] | 55
Испытание грунтов методом трехосного сжатия | [11 empty] | Испытание грунтов методом трехосного сжатия | [9 empty] | 60 | [7 empty] | 60 | [6 empty] | 60 | [7 empty] | 60
[22 empty] | 65 | [7 empty] | 65 | [6 empty] | 65 | [7 empty] | 65
Лабораторный номер: | [6 empty] | We, д.е. = |  |  |  |  | Лабораторный номер: |  | 1112 |  |  |  | We, д.е. = | 0.583066768 |  |  | 70 | [7 empty] | 70 | [6 empty] | 70 | [7 empty] | 70
Номер скважины: | [6 empty] | ρ, г/см3 = |  |  |  |  | Номер скважины: |  | BH-029 |  |  |  | ρ, г/см3 = | 1.57 |  |  | 75 | [7 empty] | 75 | [6 empty] | 75 | [7 empty] | 75
Глубина отбора, м: | [6 empty] | ρs, г/см3 = |  |  |  |  | Глубина отбора, м: |  | 0.5 |  |  |  | ρs, г/см3 = | 2.72 |  |  | 80 | [7 empty] | 80 | [6 empty] | 80 | [7 empty] | 80
Наименование грунта: | [6 empty] | e, д.е. = |  |  |  |  | Наименование грунта: |  | Суглинок, после оттаивания текучий, легкий пылеватый |  |  |  | e, д.е. = | 1.742638 |  |  | 85 | [7 empty] | 85 | [6 empty] | 85 | [7 empty] | 85
Схема проведения опыта: | [6 empty] | IL, д.е. = |  |  |  |  | Схема проведения опыта: |  | КД |  |  |  | IL, д.е. = | 3.798 |  |  | 90 | [7 empty] | 90 | [6 empty] | 90 | [7 empty] | 90
[22 empty] | 95 | [7 empty] | 95 | [6 empty] | 95 | [7 empty] | 95
[22 empty] | 100 | [7 empty] | 100 | [6 empty] | 100 | [7 empty] | 100
Результаты испытаний | [11 empty] | Результаты испытаний | [9 empty] | 105 | [7 empty] | 105 | [6 empty] | 105 | [7 empty] | 105
[22 empty] | 110 | [7 empty] | 110 | [6 empty] | 110 | [7 empty] | 110
[22 empty] | 115 | [7 empty] | 115 | [6 empty] | 115 | [7 empty] | 115
[22 empty] | 120 | [7 empty] | 120 | [6 empty] | 120 | [7 empty] | 120
[22 empty] | 125 | [7 empty] | 125 | [6 empty] | 125 | [7 empty] | 125
[22 empty] | 130 | [7 empty] | 130 | [6 empty] | 130 | [7 empty] | 130
[22 empty] | 135 | [7 empty] | 135 | [6 empty] | 135 | [7 empty] | 135
[22 empty] | 140 | [7 empty] | 140 | [6 empty] | 140 | [7 empty] | 140
[22 empty] | 145 | [7 empty] | 145 | [6 empty] | 145 | [7 empty] | 145
[22 empty] | 150 | [7 empty] | 150 | [6 empty] | 150 | [7 empty] | 150
[22 empty] | 155 | [7 empty] | 155 | [6 empty] | 155 | [7 empty] | 155
[22 empty] | 160 | [7 empty] | 160 | [6 empty] | 160 | [7 empty] | 160
[22 empty] | 165 | [7 empty] | 165 | [6 empty] | 165 | [7 empty] | 165
[22 empty] | 170 | [7 empty] | 170 | [6 empty] | 170 | [7 empty] | 170
[22 empty] | 175 | [7 empty] | 175 | [6 empty] | 175 | [7 empty] | 175
[22 empty] | 180 | [7 empty] | 180 | [6 empty] | 180 | [7 empty] | 180
[13 empty] | Давление в камере, Мпа σ3 | Вертикальная нагрузка, Мпа σ1 | Поровое давление, Мпа u
[7 empty] | Коэфф. Точки | [5 empty] | 0.05 | 0.07066004 | [5 empty] | 1 | [6 empty] | σ3,кПа | σ1,кПа | u, кПа |  |  |  | 4
[13 empty] | 0.15 | 0.1984166 | [27 empty] | δ3, Мпа | δ1-δ3, МПа | δ1, МПа | δ1, КПа
|  |  | Модуль деформации, МПа: | [9 empty] | 0.25 | 0.3261731 | [21 empty] | С, МПа:
|  |  | Е0= | [32 empty] | φ, град:
|  |  | E50 = | [32 empty] | E, Мпа
|  |  | Коэф. Поперечной деформации, ϑ = | [9 empty] | Эффективные значения угла внутреннего трения и удельного сцепления ϕ', С' | [13 empty] | x | 0
[13 empty] | ϕ', град. = | 7 | [12 empty] | y |  |  |  | С, кПа | φ,°
[13 empty] | С', МПа = | 0.003
| Исполнитель: | [6 empty] | Морозов Д.С. |  |  |  |  | Исполнитель: |  |  |  |  | Морозов Д.С.
| Начальник исп. лаборатории: | [6 empty] | Семиколенова Л.Г. |  |  |  |  | Начальник исп. лаборатории: |  |  |  |  | Семиколенова Л.Г.
Лист 1 , всего листов 2 | [11 empty] | Лист 2 , всего листов 2
Частичное воспроизведение протокола испытаний без письменного разрешения ООО «ИнжГео» ЗАПРЕЩАЕТСЯ | [11 empty] | Частичное воспроизведение протокола испытаний без письменного разрешения ООО «ИнжГео» ЗАПРЕЩАЕТСЯ
[5 empty] | второй график |  | первый график | [9 empty] | К Пуассона
dev50 | epsE50 | ind | devE0 | epsE0 | dev | eps | sigma |  | dev1 | eps1 | dev2 | eps2 | dev3 | eps3 |  | Глины
0.01033002 | 0.01228842 |  |  |  | 0 | 0 |  |  | 0 | 0 | 0 | 0 | 0 | 0 |  | < 0 | 0,20-0,30
ind |  |  |  |  | 0.001079393 | 0.0007866169 |  |  | 0.003885074 | 0.0007784392 | 0.005859302 | 0.0007792409 | 0.001079393 | 0.0007866169 |  | 0-0,25 | 0,30-0,38
2 |  |  |  |  | 0.002511097 | 0.001573234 |  |  | 0.007444455 | 0.001556878 | 0.01088923 | 0.001558482 | 0.002511097 | 0.001573234 |  | 0,25< | 0,38-0,45
E0 |  |  |  |  | 0.003532942 | 0.002359851 |  |  | 0.01056736 | 0.002335318 | 0.01628205 | 0.002337723 | 0.003532942 | 0.002359851 |  | Суглинки | 0,35-0,37
epsE0 | devE0 |  |  |  | 0.004382758 | 0.003146467 |  |  | 0.014 | 0.003364478 | 0.022 | 0.003451099 | 0.004382758 | 0.003146467 |  | Пески и супеси | 0,30-0,35
0.00356875 | 0.005 |  |  |  | 0.005 | 0.00356875 |  |  | 0.01493613 | 0.003892196 | 0.02330867 | 0.003896204 | 0.005 | 0.00356875
[5 empty] | 0.00587494 | 0.004719701 |  |  | 0.01679367 | 0.004670635 | 0.0261873 | 0.004675445 | 0.00587494 | 0.004719701
График E50 |  | График E |  |  | 0.006375626 | 0.005506318 |  |  | 0.01837226 | 0.005449074 | 0.0277914 | 0.005454686 | 0.006375626 | 0.005506318
eps | q | sigma |  |  | 0.007128937 | 0.006292935 |  |  | 0.01949294 | 0.006227514 | 0.03045361 | 0.006233927 | 0.007128937 | 0.006292935
Горизонтальная линия E50 |  | Касательная |  |  | 0.007640002 | 0.007079552 |  |  | 0.02087672 | 0.007005953 | 0.03210657 | 0.007013168 | 0.007640002 | 0.007079552
0 |  | a | b |  | 0.007913948 | 0.007866169 |  |  | 0.02174464 | 0.007784392 | 0.03338292 | 0.007792409 | 0.007913948 | 0.007866169
|  |  | 0 |  | 0.008355904 | 0.008652786 |  |  | 0.02281773 | 0.008562831 | 0.03521528 | 0.00857165 | 0.008355904 | 0.008652786
Вертикальная линия E50 |  | p1 и p2 |  |  | 0.008970999 | 0.009439402 |  |  | 0.02420829 | 0.009696221 | 0.03693631 | 0.009350891 | 0.008970999 | 0.009439402
| 0 | 0 |  |  | 0.00936436 | 0.01022602 |  |  | 0.02446921 | 0.01011971 | 0.03808656 | 0.009957612 | 0.00936436 | 0.01022602
[5 empty] | 0.009741116 | 0.01101264 |  |  | 0.02551534 | 0.01089815 | 0.03970467 | 0.01090937 | 0.009741116 | 0.01101264
Касательная линия E50 |  |  |  |  | 0.01000639 | 0.01179925 |  |  | 0.0259593 | 0.01167659 | 0.04062822 | 0.01168861 | 0.01000639 | 0.01179925
0 | 0 | Горизонтальная 1 |  |  | 0.01033002 | 0.01228842 |  |  | 0.0269002 | 0.01245503 | 0.04174905 | 0.01246785 | 0.01033002 | 0.01228842
[5 empty] | 0.01062672 | 0.01337249 |  |  | 0.02783719 | 0.01323347 | 0.04356571 | 0.0132471 | 0.01062672 | 0.01337249
Горизонтальная линия qкр |  |  |  |  | 0.0111902 | 0.0141591 |  |  | 0.02886941 | 0.01401191 | 0.04477674 | 0.01402634 | 0.0111902 | 0.0141591
Горизонтальная линия q |  | Горизонтальная 2 |  |  | 0.01155556 | 0.01494572 |  |  | 0.02939599 | 0.01479034 | 0.04588067 | 0.01480558 | 0.01155556 | 0.01494572
0 |  | 0 |  |  | 0.01192216 | 0.01573234 |  |  | 0.03021607 | 0.01556878 | 0.04737605 | 0.01558482 | 0.01192216 | 0.01573234
[5 empty] | 0.01208938 | 0.01651895 |  |  | 0.03132877 | 0.01634722 | 0.0487614 | 0.01636406 | 0.01208938 | 0.01651895
Вертикальная линия q |  |  |  |  | 0.01255659 | 0.01730557 |  |  | 0.03213325 | 0.01712566 | 0.04973526 | 0.0171433 | 0.01255659 | 0.01730557
| 0 |  |  |  | 0.01282317 | 0.01809219 |  |  | 0.03252863 | 0.0179041 | 0.05139618 | 0.01792254 | 0.01282317 | 0.01809219
[5 empty] | 0.01318847 | 0.0188788 |  |  | 0.03331404 | 0.01868254 | 0.05234269 | 0.01870178 | 0.01318847 | 0.0188788
[5 empty] | 0.01365189 | 0.01966542 |  |  | 0.03418863 | 0.01946098 | 0.05327332 | 0.01948102 | 0.01365189 | 0.01966542
[5 empty] | 0.01401278 | 0.02045204 |  |  | 0.03495154 | 0.02023942 | 0.05458663 | 0.02026026 | 0.01401278 | 0.02045204
[5 empty] | 0.01447053 | 0.02123866 |  |  | 0.03580188 | 0.02101786 | 0.05578113 | 0.0210395 | 0.01447053 | 0.02123866
[5 empty] | 0.01472449 | 0.02202527 |  |  | 0.03633881 | 0.0217963 | 0.05715537 | 0.02181874 | 0.01472449 | 0.02202527
[5 empty] | 0.01497405 | 0.02281189 |  |  | 0.03736146 | 0.02257474 | 0.05830789 | 0.02259799 | 0.01497405 | 0.02281189
[5 empty] | 0.01541858 | 0.02359851 |  |  | 0.03776895 | 0.02335318 | 0.05923723 | 0.02337723 | 0.01541858 | 0.02359851
[5 empty] | 0.01575745 | 0.02438512 |  |  | 0.03866044 | 0.02413162 | 0.06054192 | 0.02415647 | 0.01575745 | 0.02438512
[5 empty] | 0.01599003 | 0.02517174 |  |  | 0.03953505 | 0.02491005 | 0.06182049 | 0.02493571 | 0.01599003 | 0.02517174
[5 empty] | 0.0164157 | 0.02595836 |  |  | 0.03989192 | 0.02568849 | 0.0624715 | 0.02571495 | 0.0164157 | 0.02595836
[5 empty] | 0.01673381 | 0.02674497 |  |  | 0.04083019 | 0.02646693 | 0.06349347 | 0.02649419 | 0.01673381 | 0.02674497
[5 empty] | 0.01694376 | 0.02753159 |  |  | 0.04144898 | 0.02724537 | 0.06468494 | 0.02727343 | 0.01694376 | 0.02753159
[5 empty] | 0.01734491 | 0.02831821 |  |  | 0.04194745 | 0.02802381 | 0.06574445 | 0.02805267 | 0.01734491 | 0.02831821
[5 empty] | 0.01773663 | 0.02910482 |  |  | 0.04252471 | 0.02880225 | 0.06617053 | 0.02883191 | 0.01773663 | 0.02910482
[5 empty] | 0.01791829 | 0.02989144 |  |  | 0.04287991 | 0.02958069 | 0.06756173 | 0.02961115 | 0.01791829 | 0.02989144
[5 empty] | 0.01828927 | 0.03067806 |  |  | 0.04371219 | 0.03035913 | 0.06841659 | 0.03039039 | 0.01828927 | 0.03067806
[5 empty] | 0.01834894 | 0.03146467 |  |  | 0.04412068 | 0.03113757 | 0.06873363 | 0.03116964 | 0.01834894 | 0.03146467
[5 empty] | 0.01869667 | 0.03225129 |  |  | 0.04460451 | 0.03191601 | 0.07001139 | 0.03194888 | 0.01869667 | 0.03225129
[5 empty] | 0.01893183 | 0.03303791 |  |  | 0.04476282 | 0.03269445 | 0.07054843 | 0.03272812 | 0.01893183 | 0.03303791
[5 empty] | 0.0192538 | 0.03382453 |  |  | 0.04539474 | 0.03347289 | 0.07104326 | 0.03350736 | 0.0192538 | 0.03382453
[5 empty] | 0.01936194 | 0.03461114 |  |  | 0.04599942 | 0.03425133 | 0.07179443 | 0.0342866 | 0.01936194 | 0.03461114
[5 empty] | 0.01955564 | 0.03539776 |  |  | 0.04627599 | 0.03502976 | 0.07220048 | 0.03506584 | 0.01955564 | 0.03539776
[5 empty] | 0.01973425 | 0.03618438 |  |  | 0.04662358 | 0.0358082 | 0.07325994 | 0.03584508 | 0.01973425 | 0.03618438
[5 empty] | 0.01999716 | 0.03697099 |  |  | 0.04704132 | 0.03658664 | 0.07327135 | 0.03662432 | 0.01999716 | 0.03697099
[5 empty] | 0.02004374 | 0.03775761 |  |  | 0.04712836 | 0.03736508 | 0.07443326 | 0.03740356 | 0.02004374 | 0.03775761
[5 empty] | 0.02027335 | 0.03854423 |  |  | 0.04758383 | 0.03814352 | 0.07414418 | 0.0381828 | 0.02027335 | 0.03854423
[5 empty] | 0.02038537 | 0.03933084 |  |  | 0.04770687 | 0.03892196 | 0.07520267 | 0.03896204 | 0.02038537 | 0.03933084
[5 empty] | 0.02027917 | 0.04011746 |  |  | 0.04789661 | 0.0397004 | 0.07480727 | 0.03974129 | 0.02027917 | 0.04011746
[5 empty] | 0.02035413 | 0.04090408 |  |  | 0.04775218 | 0.04047884 | 0.07515649 | 0.04052053 | 0.02035413 | 0.04090408
[5 empty] | 0.02050961 | 0.04169069 |  |  | 0.04827273 | 0.04125728 | 0.0757489 | 0.04129977 | 0.02050961 | 0.04169069
[5 empty] | 0.02066004 | 0.04247731 |  |  | 0.04815739 | 0.04203572 | 0.07558302 | 0.04207901 | 0.02066004 | 0.04247731
[5 empty] | 0.02045965 | 0.04326393 |  |  | 0.04841658 | 0.04281416 | 0.07617312 | 0.04285825 | 0.02045965 | 0.04326393
[5 empty] | 0.02045539 | 0.04405054 |  |  | 0.04801577 | 0.0435926 | 0.07607252 | 0.04363749 | 0.02045539 | 0.04405054
[5 empty] | 0.02063721 | 0.04483716 |  |  | 0.04799385 | 0.04437103 | 0.07586121 | 0.04441673 | 0.02063721 | 0.04483716
[5 empty] | 0.02060588 | 0.04562378 |  |  | 0.04834298 | 0.04514947 | 0.07573571 | 0.04519597 | 0.02060588 | 0.04562378
[5 empty] | 0.02036207 | 0.04641039 |  |  | 0.04806454 | 0.04592791 | 0.07569624 | 0.04597521 | 0.02036207 | 0.04641039
[5 empty] | 0.02030645 | 0.04719701 |  |  | 0.04815988 | 0.04670635 | 0.07544301 | 0.04675445 | 0.02030645 | 0.04719701
[5 empty] | 0.02043969 | 0.04798363 |  |  | 0.04773038 | 0.04748479 | 0.07537623 | 0.04753369 | 0.02043969 | 0.04798363
[5 empty] | 0.02026244 | 0.04877025 |  |  | 0.04767738 | 0.04826323 | 0.07589612 | 0.04831293 | 0.02026244 | 0.04877025
[5 empty] | 0.02017538 | 0.04955686 |  |  | 0.04730227 | 0.04904167 | 0.07550288 | 0.04909218 | 0.02017538 | 0.04955686
[5 empty] | 0.02017917 | 0.05034348 |  |  | 0.04730639 | 0.04982011 | 0.07539674 | 0.04987142 | 0.02017917 | 0.05034348
[5 empty] | 0.01997448 | 0.0511301 |  |  | 0.04719112 | 0.05059855 | 0.0748779 | 0.05065066 | 0.01997448 | 0.0511301
[5 empty] | 0.01976196 | 0.05191671 |  |  | 0.04705781 | 0.05137699 | 0.07544659 | 0.0514299 | 0.01976196 | 0.05191671
[5 empty] | 0.01974229 | 0.05270333 |  |  | 0.04640783 | 0.05215543 | 0.075103 | 0.05220914 | 0.01974229 | 0.05270333
[5 empty] | 0.01951612 | 0.05348995 |  |  | 0.04644255 | 0.05293387 | 0.07474737 | 0.05298838 | 0.01951612 | 0.05348995
[5 empty] | 0.01958414 | 0.05427656 |  |  | 0.04586333 | 0.05371231 | 0.07487989 | 0.05376762 | 0.01958414 | 0.05427656
[5 empty] | 0.01944699 | 0.05506318 |  |  | 0.04587153 | 0.05449074 | 0.07450079 | 0.05454686 | 0.01944699 | 0.05506318
[5 empty] | 0.01910535 | 0.0558498 |  |  | 0.04536851 | 0.05526918 | 0.07421027 | 0.0553261 | 0.01910535 | 0.0558498
[5 empty] | 0.01895988 | 0.05663641 |  |  | 0.04495564 | 0.05604762 | 0.07390855 | 0.05610534 | 0.01895988 | 0.05663641
[5 empty] | 0.01881124 | 0.05742303 |  |  | 0.04473428 | 0.05682606 | 0.07349585 | 0.05688458 | 0.01881124 | 0.05742303
[5 empty] | 0.01886011 | 0.05820965 |  |  | 0.04470579 | 0.0576045 | 0.07377238 | 0.05766383 | 0.01886011 | 0.05820965
[5 empty] | 0.01850714 | 0.05899626 |  |  | 0.04397155 | 0.05838294 | 0.07353834 | 0.05844307 | 0.01850714 | 0.05899626
[5 empty] | 0.018353 | 0.05978288 |  |  | 0.0438329 | 0.05916138 | 0.07339396 | 0.05922231 | 0.018353 | 0.05978288
[5 empty] | 0.01819836 | 0.0605695 |  |  | 0.04359122 | 0.05993982 | 0.07263945 | 0.06000155 | 0.01819836 | 0.0605695
[5 empty] | 0.01824388 | 0.06135612 |  |  | 0.04304787 | 0.06071826 | 0.07287501 | 0.06078079 | 0.01824388 | 0.06135612
[5 empty] | 0.01789023 | 0.06214273 |  |  | 0.04260422 | 0.0614967 | 0.07240087 | 0.06156003 | 0.01789023 | 0.06214273
[5 empty] | 0.01773807 | 0.06292935 |  |  | 0.04256162 | 0.06227514 | 0.07191724 | 0.06233927 | 0.01773807 | 0.06292935
[5 empty] | 0.01768806 | 0.06371597 |  |  | 0.04212143 | 0.06305358 | 0.07192433 | 0.06311851 | 0.01768806 | 0.06371597
[5 empty] | 0.01754088 | 0.06450258 |  |  | 0.04168504 | 0.06383202 | 0.07172236 | 0.06389775 | 0.01754088 | 0.06450258
[5 empty] | 0.01729719 | 0.0652892 |  |  | 0.04155378 | 0.06461045 | 0.07151153 | 0.06467699 | 0.01729719 | 0.0652892
[5 empty] | 0.01715764 | 0.06607582 |  |  | 0.04122904 | 0.06538889 | 0.07049207 | 0.06545623 | 0.01715764 | 0.06607582
[5 empty] | 0.01712292 | 0.06686243 |  |  | 0.04061217 | 0.06616733 | 0.07036418 | 0.06623548 | 0.01712292 | 0.06686243
[5 empty] | 0.01689368 | 0.06764905 |  |  | 0.04070454 | 0.06694577 | 0.07052807 | 0.06701472 | 0.01689368 | 0.06764905
[5 empty] | 0.01697059 | 0.06843567 |  |  | 0.0400075 | 0.06772421 | 0.06958397 | 0.06779396 | 0.01697059 | 0.06843567
[5 empty] | 0.01685252 | 0.06922228 |  |  | 0.03972244 | 0.06850265 | 0.06963209 | 0.0685732 | 0.01685252 | 0.06922228
[5 empty] | 0.01663482 | 0.0700089 |  |  | 0.03945069 | 0.06928109 | 0.06947263 | 0.06935244 | 0.01663482 | 0.0700089
[5 empty] | 0.0164172 | 0.07079552 |  |  | 0.03959364 | 0.07005953 | 0.06860582 | 0.07013168 | 0.0164172 | 0.07079552
[5 empty] | 0.01649964 | 0.07158213 |  |  | 0.03915265 | 0.07083797 | 0.06823186 | 0.07091092 | 0.01649964 | 0.07158213
[5 empty] | 0.01628212 | 0.07236875 |  |  | 0.03902907 | 0.07161641 | 0.06785097 | 0.07169016 | 0.01628212 | 0.07236875
[5 empty] | 0.01626465 | 0.07315537 |  |  | 0.03852418 | 0.07239485 | 0.06776336 | 0.0724694 | 0.01626465 | 0.07315537
[5 empty] | 0.01594719 | 0.07394199 |  |  | 0.03853315 | 0.07317329 | 0.06686925 | 0.07324864 | 0.01594719 | 0.07394199
[5 empty] | 0.01592976 | 0.0747286 |  |  | 0.03855216 | 0.07395172 | 0.06706885 | 0.07402788 | 0.01592976 | 0.0747286
[5 empty] | 0.01571232 | 0.07551522 |  |  | 0.03818053 | 0.07473016 | 0.06656237 | 0.07480712 | 0.01571232 | 0.07551522
[5 empty] | 0.01559487 | 0.07630184 |  |  | 0.03821757 | 0.0755086 | 0.06565002 | 0.07558637 | 0.01559487 | 0.07630184
[5 empty] | 0.01567739 | 0.07708845 |  |  | 0.03776261 | 0.07628704 | 0.06523203 | 0.07636561 | 0.01567739 | 0.07708845
[5 empty] | 0.01545988 | 0.07787507 |  |  | 0.03751497 | 0.07706548 | 0.0649086 | 0.07714485 | 0.01545988 | 0.07787507
[5 empty] | 0.01534233 | 0.07866169 |  |  | 0.03757397 | 0.07784392 | 0.06487994 | 0.07792409 | 0.01534233 | 0.07866169
[5 empty] | 0.01522471 | 0.0794483 |  |  | 0.03743892 | 0.07862236 | 0.06464628 | 0.07870333 | 0.01522471 | 0.0794483
[5 empty] | 0.01500702 | 0.08023492 |  |  | 0.03730915 | 0.0794008 | 0.06410781 | 0.07948257 | 0.01500702 | 0.08023492
[5 empty] | 0.01498925 | 0.08102154 |  |  | 0.03718399 | 0.08017924 | 0.06356477 | 0.08026181 | 0.01498925 | 0.08102154
[5 empty] | 0.01497138 | 0.08180815 |  |  | 0.03726274 | 0.08095768 | 0.06291735 | 0.08104105 | 0.01497138 | 0.08180815
[5 empty] | 0.0147534 | 0.08259477 |  |  | 0.03684474 | 0.08173612 | 0.06226578 | 0.08182029 | 0.0147534 | 0.08259477
[5 empty] | 0.0145353 | 0.08338139 |  |  | 0.03682929 | 0.08251456 | 0.06191027 | 0.08259953 | 0.0145353 | 0.08338139
[5 empty] | 0.01451707 | 0.084168 |  |  | 0.03681573 | 0.083293 | 0.06124344 | 0.08337877 | 0.01451707 | 0.084168
[5 empty] | 0.01429869 | 0.08495462 |  |  | 0.03650337 | 0.08407143 | 0.06118107 | 0.08415802 | 0.01429869 | 0.08495462
[5 empty] | 0.01418016 | 0.08574124 |  |  | 0.03659154 | 0.08484987 | 0.06050696 | 0.08493726 | 0.01418016 | 0.08574124
[5 empty] | 0.01426146 | 0.08652786 |  |  | 0.03637955 | 0.08562831 | 0.05943033 | 0.0857165 | 0.01426146 | 0.08652786
[5 empty] | 0.01394258 | 0.08731447 |  |  | 0.03646672 | 0.08640675 | 0.05866036 | 0.08649574 | 0.01394258 | 0.08731447
[5 empty] | 0.01382351 | 0.08810109 |  |  | 0.03605238 | 0.08718519 | 0.05760626 | 0.08727498 | 0.01382351 | 0.08810109
[5 empty] | 0.01380423 | 0.08888771 |  |  | 0.03613584 | 0.08796363 | 0.05697723 | 0.08805422 | 0.01380423 | 0.08888771
[5 empty] | 0.01378473 | 0.08967432 |  |  | 0.03571643 | 0.08874207 | 0.05548247 | 0.08883346 | 0.01378473 | 0.08967432
[5 empty] | 0.013665 | 0.09046094 |  |  | 0.03579347 | 0.08952051 | 0.05413117 | 0.0896127 | 0.013665 | 0.09046094
[5 empty] | 0.01354503 | 0.09124756 |  |  | 0.03556627 | 0.09029895 | 0.05353254 | 0.09039194 | 0.01354503 | 0.09124756
[5 empty] | 0.01322481 | 0.09203417 |  |  | 0.03543417 | 0.09107739 | 0.05199578 | 0.09117118 | 0.01322481 | 0.09203417
[5 empty] | 0.01310433 | 0.09282079 |  |  | 0.03559647 | 0.09185583 | 0.05063008 | 0.09195042 | 0.01310433 | 0.09282079
[5 empty] | 0.01318356 | 0.09360741 |  |  | 0.0354525 | 0.09263427 | 0.04924465 | 0.09272967 | 0.01318356 | 0.09360741
[5 empty] | 0.01296251 | 0.09439402 |  |  | 0.03530158 | 0.09341271 | 0.04854869 | 0.09350891 | 0.01296251 | 0.09439402
[5 empty] | 0.01274115 | 0.09518064 |  |  | 0.03484302 | 0.09419114 | 0.0467514 | 0.09428815 | 0.01274115 | 0.09518064
[5 empty] | 0.01281948 | 0.09596726 |  |  | 0.03457617 | 0.09496958 | 0.04556196 | 0.09506739 | 0.01281948 | 0.09596726
[5 empty] | 0.01269748 | 0.09675387 |  |  | 0.03470032 | 0.09574802 | 0.0439896 | 0.09584663 | 0.01269748 | 0.09675387
[5 empty] | 0.01237515 | 0.09754049 |  |  | 0.0345148 | 0.09652646 | 0.0431435 | 0.09662587 | 0.01237515 | 0.09754049
[5 empty] | 0.01235246 | 0.09832711 |  |  | 0.03411894 | 0.0973049 | 0.04173287 | 0.09740511 | 0.01235246 | 0.09832711
[5 empty] | 0.01212942 | 0.09911372 |  |  | 0.03391205 | 0.09808334 | 0.0404669 | 0.09818435 | 0.01212942 | 0.09911372
[5 empty] | 0.012206 | 0.09990034 |  |  | 0.03359345 | 0.09886178 | 0.0394548 | 0.09896359 | 0.012206 | 0.09990034
[5 empty] | 0.01188219 | 0.100687 |  |  | 0.03366247 | 0.09964022 | 0.03860576 | 0.09974283 | 0.01188219 | 0.100687
[5 empty] | 0.01175798 | 0.1014736 |  |  | 0.03341842 | 0.1004187 | 0.03782899 | 0.1005221 | 0.01175798 | 0.1014736
[5 empty] | 0.01183336 | 0.1022602 |  |  | 0.03326063 | 0.1011971 | 0.03633368 | 0.1013013 | 0.01183336 | 0.1022602
[5 empty] | 0.01160832 | 0.1030468 |  |  | 0.03258841 | 0.1019755 | 0.03612903 | 0.1020806 | 0.01160832 | 0.1030468
[5 empty] | 0.01138285 | 0.1038334 |  |  | 0.03250109 | 0.102754 | 0.03502425 | 0.1028598 | 0.01138285 | 0.1038334
[5 empty] | 0.01135692 | 0.10462 |  |  | 0.03216247 | 0.1035324 | 0.03432854 | 0.103639 | 0.01135692 | 0.10462
[5 empty] | 0.01112848 | 0.1054067 |  |  | 0.03156613 | 0.1043109 | 0.03385108 | 0.1044183 | 0.01112848 | 0.1054067
[5 empty] | 0.01109529 | 0.1061933 |  |  | 0.03082057 | 0.1050893 | 0.03335803 | 0.1051975 | 0.01109529 | 0.1061933
[5 empty] | 0.01095843 | 0.1069799 |  |  | 0.03004328 | 0.1058677 | 0.0332954 | 0.1059768 | 0.01095843 | 0.1069799
[5 empty] | 0.01091897 | 0.1077665 |  |  | 0.02925172 | 0.1066462 | 0.03336053 | 0.106756 | 0.01091897 | 0.1077665
[5 empty] | 0.010578 | 0.1085531 |  |  | 0.02856338 | 0.1074246 | 0.03275099 | 0.1075352 | 0.010578 | 0.1085531
[5 empty] | 0.01043661 | 0.1093397 |  |  | 0.02749573 | 0.108203 | 0.03266438 | 0.1083145 | 0.01043661 | 0.1093397
[5 empty] | 0.01029586 | 0.1101264 |  |  | 0.02596624 | 0.1089815 | 0.03219824 | 0.1090937 | 0.01029586 | 0.1101264
[5 empty] | 0.01025685 | 0.110913 |  |  | 0.02519238 | 0.1097599 | 0.03215016 | 0.109873 | 0.01025685 | 0.110913
[5 empty] | 0.01012067 | 0.1116996 |  |  | 0.02379165 | 0.1105384 | 0.03181772 | 0.1106522 | 0.01012067 | 0.1116996
[5 empty] | 0.009888377 | 0.1124862 |  |  | 0.0227815 | 0.1113168 | 0.03139848 | 0.1114314 | 0.009888377 | 0.1124862
[5 empty] | 0.009961072 | 0.1132728 |  |  | 0.02147941 | 0.1120952 | 0.03129002 | 0.1122107 | 0.009961072 | 0.1132728
[5 empty] | 0.009839833 | 0.1140594 |  |  | 0.02040287 | 0.1128737 | 0.0311899 | 0.1129899 | 0.009839833 | 0.1140594
[5 empty] | 0.009625742 | 0.1148461 |  |  | 0.01926934 | 0.1136521 | 0.03089571 | 0.1137692 | 0.009625742 | 0.1148461
[5 empty] | 0.009419881 | 0.1156327 |  |  | 0.0177963 | 0.1144306 | 0.03070502 | 0.1145484 | 0.009419881 | 0.1156327
[5 empty] | 0.009319583 | 0.1164193 |  |  | 0.01700123 | 0.115209 | 0.0302154 | 0.1153277 | 0.009319583 | 0.1164193
[5 empty] | 0.009319648 | 0.1172059 |  |  | 0.0160016 | 0.1159874 | 0.03042442 | 0.1161069 | 0.009319648 | 0.1172059
[5 empty] | 0.009120065 | 0.1179925 |  |  | 0.01521488 | 0.1167659 | 0.02972965 | 0.1168861 | 0.009120065 | 0.1179925
[5 empty] | 0.009220875 | 0.1187791 |  |  | 0.01445856 | 0.1175443 | 0.02972868 | 0.1176654 | 0.009220875 | 0.1187791
[5 empty] | 0.008922119 | 0.1195658 |  |  | 0.01428691 | 0.1183228 | 0.03001906 | 0.1184446 | 0.008922119 | 0.1195658
[5 empty] | 0.008923839 | 0.1203524 |  |  | 0.01361734 | 0.1191012 | 0.02959838 | 0.1192239 | 0.008923839 | 0.1203524
[5 empty] | 0.008826077 | 0.121139 |  |  | 0.01294968 | 0.1198796 | 0.02896421 | 0.1200031 | 0.008826077 | 0.121139
[5 empty] | 0.008628874 | 0.1219256 |  |  | 0.01238437 | 0.1206581 | 0.02901412 | 0.1207823 | 0.008628874 | 0.1219256
[5 empty] | 0.008632271 | 0.1227122 |  |  | 0.01162186 | 0.1214365 | 0.02854569 | 0.1215616 | 0.008632271 | 0.1227122
[5 empty] | 0.008636311 | 0.1234988 |  |  | 0.01106263 | 0.122215 | 0.02825648 | 0.1223408 | 0.008636311 | 0.1234988
[5 empty] | 0.008441035 | 0.1242855 |  |  | 0.01090711 | 0.1229934 | 0.02794407 | 0.1231201 | 0.008441035 | 0.1242855
[5 empty] | 0.008446484 | 0.1250721 |  |  | 0.01035576 | 0.1237718 | 0.02750604 | 0.1238993 | 0.008446484 | 0.1250721
[5 empty] | 0.0083527 | 0.1258587 |  |  | 0.009709045 | 0.1245503 | 0.02754009 | 0.1246785 | 0.0083527 | 0.1258587
[5 empty] | 0.008059725 | 0.1266453 |  |  | 0.009067413 | 0.1253287 | 0.02704765 | 0.1254578 | 0.008059725 | 0.1266453
[5 empty] | 0.0081676 | 0.1274319 |  |  | 0.00833132 | 0.1261072 | 0.02653007 | 0.126237 | 0.0081676 | 0.1274319
[5 empty] | 0.007876367 | 0.1282185 |  |  | 0.00810122 | 0.1268856 | 0.02618773 | 0.1270163 | 0.007876367 | 0.1282185
[5 empty] | 0.007786067 | 0.1290052 |  |  | 0.007377569 | 0.127664 | 0.02602096 | 0.1277955 | 0.007786067 | 0.1290052
[5 empty] | 0.007896742 | 0.1297918 |  |  | 0.006860822 | 0.1284425 | 0.02533014 | 0.1285747 | 0.007896742 | 0.1297918
[5 empty] | 0.007808433 | 0.1305784 |  |  | 0.006351433 | 0.1292209 | 0.02431562 | 0.129354 | 0.007808433 | 0.1305784
[5 empty] | 0.007621183 | 0.131365 |  |  | 0.005949858 | 0.1299993 | 0.02397776 | 0.1301332 | 0.007621183 | 0.131365
[5 empty] | 0.007635032 | 0.1321516 |  |  | 0.005656552 | 0.1307778 | 0.0234169 | 0.1309125 | 0.007635032 | 0.1321516
[5 empty] | 0.007450022 | 0.1329382 |  |  | 0.005171968 | 0.1315562 | 0.02303342 | 0.1316917 | 0.007450022 | 0.1329382
[5 empty] | 0.007266195 | 0.1337249 |  |  | 0.004496563 | 0.1323347 | 0.02202766 | 0.132471 | 0.007266195 | 0.1337249
[5 empty] | 0.007383593 | 0.1345115 |  |  | 0.003930792 | 0.1331131 | 0.02149999 | 0.1332502 | 0.007383593 | 0.1345115
[5 empty] | 0.007202256 | 0.1352981 |  |  | 0.003675108 | 0.1338915 | 0.02135075 | 0.1340294 | 0.007202256 | 0.1352981
[5 empty] | 0.007222228 | 0.1360847 |  |  | 0.002929968 | 0.13467 | 0.02078031 | 0.1348087 | 0.007222228 | 0.1360847
[5 empty] | 0.006943548 | 0.1368713 |  |  | 0.002695825 | 0.1354484 | 0.01938903 | 0.1355879 | 0.006943548 | 0.1368713
[5 empty] | 0.006966259 | 0.137658 |  |  | 0.002073136 | 0.1362269 | 0.01907726 | 0.1363672 | 0.006966259 | 0.137658
[5 empty] | 0.006990402 | 0.1384446 |  |  | 0.001862354 | 0.1370053 | 0.01804536 | 0.1371464 | 0.006990402 | 0.1384446
[5 empty] | 0.006916019 | 0.1392312 |  |  | 0.001263936 | 0.1377837 | 0.01779368 | 0.1379256 | 0.006916019 | 0.1392312
[5 empty] | 0.006643152 | 0.1400178 |  |  | 0.001078335 | 0.1385622 | 0.01652258 | 0.1387049 | 0.006643152 | 0.1400178
[5 empty] | 0.006771841 | 0.1408044 |  |  | 0.0007060068 | 0.1393406 | 0.01563242 | 0.1394841 | 0.006771841 | 0.1408044
[5 empty] | 0.006702129 | 0.141591 |  |  | 0.0001474064 | 0.1401191 | 0.01532356 | 0.1402634 | 0.006702129 | 0.141591
[5 empty] | 0.006634057 | 0.1423777 |  |  | -9.701147e-05 | 0.1408975 | 0.01449635 | 0.1410426 | 0.006634057 | 0.1423777
[5 empty] | 0.006367668 | 0.1431643 |  |  | -0.0005267918 | 0.1416759 | 0.01365115 | 0.1418218 | 0.006367668 | 0.1431643
[5 empty] | 0.006503001 | 0.1439509 |  |  | -0.0004414796 | 0.1424544 | 0.01228832 | 0.1426011 | 0.006503001 | 0.1439509
[5 empty] | 0.006440099 | 0.1447375 |  |  | -0.00114062 | 0.1432328 | 0.01140821 | 0.1433803 | 0.006440099 | 0.1447375
[5 empty] | 0.006179004 | 0.1455241 |  |  | -0.001023758 | 0.1440113 | 0.01051118 | 0.1441596 | 0.006179004 | 0.1455241
[5 empty] | 0.006119757 | 0.1463107 |  |  | -0.001390439 | 0.1447897 | 0.009797592 | 0.1449388 | 0.006119757 | 0.1463107
[5 empty] | 0.006162399 | 0.1470974 |  |  | -0.001640208 | 0.1455681 | 0.009067795 | 0.145718 | 0.006162399 | 0.1470974
[5 empty] | 0.006106973 | 0.147884 |  |  | -0.002072609 | 0.1463466 | 0.00842215 | 0.1464973 | 0.006106973 | 0.147884
[5 empty] | 0.00615352 | 0.1486706 |  |  | -0.002187189 | 0.147125 | 0.007461013 | 0.1472765 | 0.00615352 | 0.1486706
[5 empty] | 0.006002081 | 0.1494572 |  |  | -0.002383491 | 0.1479034 | 0.005984742 | 0.1480558 | 0.006002081 | 0.1494572
[5 empty] | 0.006052697 | 0.1502438 |  |  | -0.002461062 | 0.1486819 | 0.004793693 | 0.148835 | 0.006052697 | 0.1502438
[5 empty] | 0.006005412 | 0.1510304 |  |  | -0.002719445 | 0.1494603 | 0.004488223 | 0.1496142 | 0.006005412 | 0.1510304
[5 empty] | 0.005960265 | 0.1518171 |  |  | -0.002658187 | 0.1502388 | 0.003368689 | 0.1503935 | 0.005960265 | 0.1518171
[5 empty] | 0.0059173 | 0.1526037 |  |  | -0.002976832 | 0.1510172 | 0.002235449 | 0.1511727 | 0.0059173 | 0.1526037
[5 empty] | 0.005876556 | 0.1533903 |  |  | -0.002974925 | 0.1517956 | 0.001188858 | 0.151952 | 0.005876556 | 0.1533903
[5 empty] | 0.005738077 | 0.1541769 |  |  | -0.003252012 | 0.1525741 | -0.0002707253 | 0.1527312 | 0.005738077 | 0.1541769
[5 empty] | 0.005801902 | 0.1549635 |  |  | -0.003307637 | 0.1533525 | -0.001042945 | 0.1535105 | 0.005801902 | 0.1549635
[5 empty] | 0.005768075 | 0.1557501 |  |  | -0.003441346 | 0.154131 | -0.002427444 | 0.1542897 | 0.005768075 | 0.1557501
[5 empty] | 0.005536637 | 0.1565368 |  |  | -0.003052684 | 0.1549094 | -0.003323864 | 0.1550689 | 0.005536637 | 0.1565368