## 1
Общество с ограниченной ответственностью "Инженерная геология" (ООО "ИнжГео") | [11 empty] | Общество с ограниченной ответственностью "Инженерная геология" (ООО "ИнжГео")
Юр. адрес: 117279, г. Москва, ул. Миклухо-Маклая, 36 а, этаж 5, пом. XXIII к. 76-84 | [11 empty] | Юр. адрес: 117279, г. Москва, ул. Миклухо-Маклая, 36 а, этаж 5, пом. XXIII к. 76-84 | [8 empty] | нагр |  |  | X0 | Y0 | R |  | нагр |  |  |  | X0 | Y0 | R | нагр |  |  |  | X0 | Y0 | R |  | нагр |  |  |  | X0 | Y0 | R
Телефон/факс +7 (495) 132-30-00, Адрес электронной почты inbox@inj-geo.ru | [11 empty] | Телефон/факс +7 (495) 132-30-00, Адрес электронной почты inbox@inj-geo.ru | [12 empty] | 0 | [7 empty] | 0 | [6 empty] | 0 | [7 empty] | 0
[21 empty] | девиатор | [6 empty] | девиатор | [6 empty] | девиатор | [7 empty] | девиатор
Испытательная лаборатория ООО «ИнжГео» | [11 empty] | Испытательная лаборатория ООО «ИнжГео» | [8 empty] | x0 | Угол | X | Y |  |  |  | x0 |  | Угол | X | Y |  |  | x0 |  | Угол | X | Y |  |  |  | x0 |  | Угол | X | Y
Адрес места осуществления деятельности лаборатории: г. Москва, просп. Вернадского, д. 51, стр. 1 | [11 empty] | Адрес места осуществления деятельности лаборатории: г. Москва, просп. Вернадского, д. 51, стр. 1 | [9 empty] | 0 | [7 empty] | 0 | [6 empty] | 0 | [7 empty] | 0
Телефон +7(910)4557682, E-mail: slg85@mail.ru | [11 empty] | Телефон +7(910)4557682, E-mail: slg85@mail.ru | [9 empty] | 5 | [7 empty] | 5 | [6 empty] | 5 | [7 empty] | 5
[22 empty] | 10 | [7 empty] | 10 | [6 empty] | 10 | [7 empty] | 10
[12 empty] | Протокол испытаний № 13-63/79 от 16-01-2023 | [9 empty] | 15 | [7 empty] | 15 | [6 empty] | 15 | [7 empty] | 15
[22 empty] | 20 | [7 empty] | 20 | [6 empty] | 20 | [7 empty] | 20
[12 empty] | Наименование и адрес заказчика: Переход трубопровода через р. Енисей | [9 empty] | 25 | [7 empty] | 25 | [6 empty] | 25 | [7 empty] | 25
[12 empty] | Наименование объекта: ООО Регионстрой | [9 empty] | 30 | [7 empty] | 30 | [6 empty] | 30 | [7 empty] | 30
Наименование используемого метода/методики: ГОСТ 12248.4-2020 | [11 empty] | Наименование используемого метода/методики: ГОСТ 12248.3-2020 | [9 empty] | 35 | [7 empty] | 35 | [6 empty] | 35 | [7 empty] | 35
Условия проведения испытания: температура окружающей среды (18 - 25)0С, влажность воздуха (40 - 75)% | [11 empty] | Условия проведения испытания: температура окружающей среды (18 - 25)0С, влажность воздуха (40 - 75)% | [9 empty] | 40 | [7 empty] | 40 | [6 empty] | 40 | [7 empty] | 40
[12 empty] | Дата получение объекта подлежащего испытаниям: 20-12-2022 | [9 empty] | 45 | [7 empty] | 45 | [6 empty] | 45 | [7 empty] | 45
[12 empty] | Дата испытания: 25.10.2022-19.11.2079 | [9 empty] | 50 | [7 empty] | 50 | [6 empty] | 50 | [7 empty] | 50
[22 empty] | 55 | [7 empty] | 55 | [6 empty] | 55 | [7 empty] | 55
Испытание грунтов методом трехосного сжатия | [11 empty] | Испытание грунтов методом трехосного сжатия | [9 empty] | 60 | [7 empty] | 60 | [6 empty] | 60 | [7 empty] | 60
[22 empty] | 65 | [7 empty] | 65 | [6 empty] | 65 | [7 empty] | 65
Лабораторный номер: | [6 empty] | We, д.е. = |  |  |  |  | Лабораторный номер: |  | 1114 |  |  |  | We, д.е. = | 0.51016955 |  |  | 70 | [7 empty] | 70 | [6 empty] | 70 | [7 empty] | 70
Номер скважины: | [6 empty] | ρ, г/см3 = |  |  |  |  | Номер скважины: |  | BH-030 |  |  |  | ρ, г/см3 = | 1.56 |  |  | 75 | [7 empty] | 75 | [6 empty] | 75 | [7 empty] | 75
Глубина отбора, м: | [6 empty] | ρs, г/см3 = |  |  |  |  | Глубина отбора, м: |  | 0.9 |  |  |  | ρs, г/см3 = | 2.73 |  |  | 80 | [7 empty] | 80 | [6 empty] | 80 | [7 empty] | 80
Наименование грунта: | [6 empty] | e, д.е. = |  |  |  |  | Наименование грунта: |  | Суглинок, после оттаивания текучий, легкий пылеватый |  |  |  | e, д.е. = | 1.642797 |  |  | 85 | [7 empty] | 85 | [6 empty] | 85 | [7 empty] | 85
Схема проведения опыта: | [6 empty] | IL, д.е. = |  |  |  |  | Схема проведения опыта: |  | КД |  |  |  | IL, д.е. = | 3.035 |  |  | 90 | [7 empty] | 90 | [6 empty] | 90 | [7 empty] | 90
[22 empty] | 95 | [7 empty] | 95 | [6 empty] | 95 | [7 empty] | 95
[22 empty] | 100 | [7 empty] | 100 | [6 empty] | 100 | [7 empty] | 100
Результаты испытаний | [11 empty] | Результаты испытаний | [9 empty] | 105 | [7 empty] | 105 | [6 empty] | 105 | [7 empty] | 105
[22 empty] | 110 | [7 empty] | 110 | [6 empty] | 110 | [7 empty] | 110
[22 empty] | 115 | [7 empty] | 115 | [6 empty] | 115 | [7 empty] | 115
[22 empty] | 120 | [7 empty] | 120 | [6 empty] | 120 | [7 empty] | 120
[22 empty] | 125 | [7 empty] | 125 | [6 empty] | 125 | [7 empty] | 125
[22 empty] | 130 | [7 empty] | 130 | [6 empty] | 130 | [7 empty] | 130
[22 empty] | 135 | [7 empty] | 135 | [6 empty] | 135 | [7 empty] | 135
[22 empty] | 140 | [7 empty] | 140 | [6 empty] | 140 | [7 empty] | 140
[22 empty] | 145 | [7 empty] | 145 | [6 empty] | 145 | [7 empty] | 145
[22 empty] | 150 | [7 empty] | 150 | [6 empty] | 150 | [7 empty] | 150
[22 empty] | 155 | [7 empty] | 155 | [6 empty] | 155 | [7 empty] | 155
[22 empty] | 160 | [7 empty] | 160 | [6 empty] | 160 | [7 empty] | 160
[22 empty] | 165 | [7 empty] | 165 | [6 empty] | 165 | [7 empty] | 165
[22 empty] | 170 | [7 empty] | 170 | [6 empty] | 170 | [7 empty] | 170
[22 empty] | 175 | [7 empty] | 175 | [6 empty] | 175 | [7 empty] | 175
[22 empty] | 180 | [7 empty] | 180 | [6 empty] | 180 | [7 empty] | 180
[13 empty] | Давление в камере, Мпа σ3 | Вертикальная нагрузка, Мпа σ1 | Поровое давление, Мпа u
[7 empty] | Коэфф. Точки | [5 empty] | 0.05 | 0.07292063 | [5 empty] | 1 | [6 empty] | σ3,кПа | σ1,кПа | u, кПа |  |  |  | 4
[13 empty] | 0.15 | 0.2006772 | [27 empty] | δ3, Мпа | δ1-δ3, МПа | δ1, МПа | δ1, КПа
|  |  | Модуль деформации, МПа: | [9 empty] | 0.25 | 0.3284337 | [21 empty] | С, МПа:
|  |  | Е0= | [32 empty] | φ, град:
|  |  | E50 = | [32 empty] | E, Мпа
|  |  | Коэф. Поперечной деформации, ϑ = | [9 empty] | Эффективные значения угла внутреннего трения и удельного сцепления ϕ', С' | [13 empty] | x | 0
[13 empty] | ϕ', град. = | 7 | [12 empty] | y |  |  |  | С, кПа | φ,°
[13 empty] | С', МПа = | 0.004
| Исполнитель: | [6 empty] | Морозов Д.С. |  |  |  |  | Исполнитель: |  |  |  |  | Морозов Д.С.
| Начальник исп. лаборатории: | [6 empty] | Семиколенова Л.Г. |  |  |  |  | Начальник исп. лаборатории: |  |  |  |  | Семиколенова Л.Г.
Лист 1 , всего листов 2 | [11 empty] | Лист 2 , всего листов 2
Частичное воспроизведение протокола испытаний без письменного разрешения ООО «ИнжГео» ЗАПРЕЩАЕТСЯ | [11 empty] | Частичное воспроизведение протокола испытаний без письменного разрешения ООО «ИнжГео» ЗАПРЕЩАЕТСЯ
[5 empty] | второй график |  | первый график | [9 empty] | К Пуассона
dev50 | epsE50 | ind | devE0 | epsE0 | dev | eps | sigma |  | dev1 | eps1 | dev2 | eps2 | dev3 | eps3 |  | Глины
0.01146031 | 0.01122717 |  |  |  | 0 | 0 |  |  | 0 | 0 | 0 | 0 | 0 | 0 |  | < 0 | 0,20-0,30
ind |  |  |  |  | 0.001448091 | 0.0007831948 |  |  | 0.004012162 | 0.0007759946 | 0.007414284 | 0.0007733432 | 0.001448091 | 0.0007831948 |  | 0-0,25 | 0,30-0,38
2 |  |  |  |  | 0.003 | 0.001763382 |  |  | 0.008420732 | 0.001551989 | 0.0140829 | 0.001546686 | 0.003 | 0.001763382 |  | 0,25< | 0,38-0,45
E0 |  |  |  |  | 0.003725411 | 0.002349584 |  |  | 0.01187978 | 0.002327984 | 0.021 | 0.002571599 | 0.003725411 | 0.002349584 |  | Суглинки | 0,35-0,37
epsE0 | devE0 |  |  |  | 0.00445054 | 0.003132779 |  |  | 0.016 | 0.003370862 | 0.02311911 | 0.003093373 | 0.00445054 | 0.003132779 |  | Пески и супеси | 0,30-0,35
0.001763382 | 0.003 |  |  |  | 0.005526053 | 0.003915974 |  |  | 0.01706258 | 0.003879973 | 0.02682455 | 0.003866716 | 0.005526053 | 0.003915974
[5 empty] | 0.006352799 | 0.004699169 |  |  | 0.01888243 | 0.004655968 | 0.02925441 | 0.004640059 | 0.006352799 | 0.004699169
График E50 |  | График E |  |  | 0.007031627 | 0.005482363 |  |  | 0.0201831 | 0.005431962 | 0.03232708 | 0.005413402 | 0.007031627 | 0.005482363
eps | q | sigma |  |  | 0.007663386 | 0.006265558 |  |  | 0.02149612 | 0.006207957 | 0.03456097 | 0.006186746 | 0.007663386 | 0.006265558
Горизонтальная линия E50 |  | Касательная |  |  | 0.008448923 | 0.007048753 |  |  | 0.02295299 | 0.006983952 | 0.03647448 | 0.006960089 | 0.008448923 | 0.007048753
0 |  | a | b |  | 0.009089089 | 0.007831948 |  |  | 0.02388523 | 0.007759946 | 0.03921685 | 0.008003971 | 0.009089089 | 0.007831948
|  |  | 0 |  | 0.009584732 | 0.008615143 |  |  | 0.02533858 | 0.008897174 | 0.03976826 | 0.008506775 | 0.009584732 | 0.008615143
Вертикальная линия E50 |  | p1 и p2 |  |  | 0.0103367 | 0.009398337 |  |  | 0.02550743 | 0.009311936 | 0.04111788 | 0.009280118 | 0.0103367 | 0.009398337
| 0 | 0 |  |  | 0.01064584 | 0.01018153 |  |  | 0.0261826 | 0.01008793 | 0.04305029 | 0.01005346 | 0.01064584 | 0.01018153
[5 empty] | 0.01146031 | 0.01122717 |  |  | 0.02715446 | 0.01086392 | 0.04376479 | 0.0108268 | 0.01146031 | 0.01122717
Касательная линия E50 |  |  |  |  | 0.0116477 | 0.01174792 |  |  | 0.02842221 | 0.01163992 | 0.04556067 | 0.01160015 | 0.0116477 | 0.01174792
0 | 0 | Горизонтальная 1 |  |  | 0.01207847 | 0.01253112 |  |  | 0.02918506 | 0.01241591 | 0.04683723 | 0.01237349 | 0.01207847 | 0.01253112
[5 empty] | 0.0124071 | 0.01331431 |  |  | 0.03014221 | 0.01319191 | 0.04809379 | 0.01314683 | 0.0124071 | 0.01331431
Горизонтальная линия qкр |  |  |  |  | 0.01293314 | 0.01409751 |  |  | 0.03069289 | 0.0139679 | 0.04982963 | 0.01392018 | 0.01293314 | 0.01409751
Горизонтальная линия q |  | Горизонтальная 2 |  |  | 0.01335614 | 0.0148807 |  |  | 0.03173628 | 0.0147439 | 0.05094405 | 0.01469352 | 0.01335614 | 0.0148807
0 |  | 0 |  |  | 0.01367567 | 0.0156639 |  |  | 0.0321716 | 0.01551989 | 0.05203637 | 0.01546686 | 0.01367567 | 0.0156639
[5 empty] | 0.01409128 | 0.01644709 |  |  | 0.03329806 | 0.01629589 | 0.05350588 | 0.01624021 | 0.01409128 | 0.01644709
Вертикальная линия q |  |  |  |  | 0.01470253 | 0.01723029 |  |  | 0.03391486 | 0.01707188 | 0.05495187 | 0.01701355 | 0.01470253 | 0.01723029
| 0 |  |  |  | 0.01490896 | 0.01801348 |  |  | 0.03502121 | 0.01784788 | 0.05617365 | 0.01778689 | 0.01490896 | 0.01801348
[5 empty] | 0.01551015 | 0.01879667 |  |  | 0.03591631 | 0.01862387 | 0.05717053 | 0.01856024 | 0.01551015 | 0.01879667
[5 empty] | 0.01580564 | 0.01957987 |  |  | 0.03619938 | 0.01939987 | 0.0580418 | 0.01933358 | 0.01580564 | 0.01957987
[5 empty] | 0.01619498 | 0.02036306 |  |  | 0.03736962 | 0.02017586 | 0.05958676 | 0.02010692 | 0.01619498 | 0.02036306
[5 empty] | 0.01667775 | 0.02114626 |  |  | 0.03782624 | 0.02095186 | 0.06040471 | 0.02088027 | 0.01667775 | 0.02114626
[5 empty] | 0.01705348 | 0.02192945 |  |  | 0.03896843 | 0.02172785 | 0.06139495 | 0.02165361 | 0.01705348 | 0.02192945
[5 empty] | 0.01742174 | 0.02271265 |  |  | 0.03949542 | 0.02250384 | 0.06245679 | 0.02242695 | 0.01742174 | 0.02271265
[5 empty] | 0.01778209 | 0.02349584 |  |  | 0.04000641 | 0.02327984 | 0.06398953 | 0.0232003 | 0.01778209 | 0.02349584
[5 empty] | 0.01813407 | 0.02427904 |  |  | 0.0406006 | 0.02405583 | 0.06469245 | 0.02397364 | 0.01813407 | 0.02427904
[5 empty] | 0.01827725 | 0.02506223 |  |  | 0.04167721 | 0.02483183 | 0.06596488 | 0.02474698 | 0.01827725 | 0.02506223
[5 empty] | 0.01881118 | 0.02584543 |  |  | 0.04193543 | 0.02560782 | 0.0670061 | 0.02552033 | 0.01881118 | 0.02584543
[5 empty] | 0.01893542 | 0.02662862 |  |  | 0.04267448 | 0.02638382 | 0.06761541 | 0.02629367 | 0.01893542 | 0.02662862
[5 empty] | 0.01934951 | 0.02741182 |  |  | 0.04359356 | 0.02715981 | 0.06849213 | 0.02706701 | 0.01934951 | 0.02741182
[5 empty] | 0.01965303 | 0.02819501 |  |  | 0.04379187 | 0.02793581 | 0.06893554 | 0.02784036 | 0.01965303 | 0.02819501
[5 empty] | 0.01994553 | 0.02897821 |  |  | 0.04446864 | 0.0287118 | 0.07034495 | 0.0286137 | 0.01994553 | 0.02897821
[5 empty] | 0.02012655 | 0.0297614 |  |  | 0.04532306 | 0.0294878 | 0.07051966 | 0.02938704 | 0.02012655 | 0.0297614
[5 empty] | 0.02049566 | 0.0305446 |  |  | 0.04575433 | 0.03026379 | 0.07155897 | 0.03016038 | 0.02049566 | 0.0305446
[5 empty] | 0.02065241 | 0.03132779 |  |  | 0.04626168 | 0.03103979 | 0.07196218 | 0.03093373 | 0.02065241 | 0.03132779
[5 empty] | 0.02089636 | 0.03211099 |  |  | 0.0467443 | 0.03181578 | 0.07312859 | 0.03170707 | 0.02089636 | 0.03211099
[5 empty] | 0.02112706 | 0.03289418 |  |  | 0.04710139 | 0.03259177 | 0.0738575 | 0.03248041 | 0.02112706 | 0.03289418
[5 empty] | 0.02144408 | 0.03367738 |  |  | 0.04783218 | 0.03336777 | 0.07424821 | 0.03325376 | 0.02144408 | 0.03367738
[5 empty] | 0.02164696 | 0.03446057 |  |  | 0.04813586 | 0.03414376 | 0.07440003 | 0.0340271 | 0.02164696 | 0.03446057
[5 empty] | 0.02183526 | 0.03524377 |  |  | 0.04841164 | 0.03491976 | 0.07551225 | 0.03480044 | 0.02183526 | 0.03524377
[5 empty] | 0.02190854 | 0.03602696 |  |  | 0.04855873 | 0.03569575 | 0.07608417 | 0.03557379 | 0.02190854 | 0.03602696
[5 empty] | 0.02216636 | 0.03681015 |  |  | 0.04917634 | 0.03647175 | 0.0765151 | 0.03634713 | 0.02216636 | 0.03681015
[5 empty] | 0.02230826 | 0.03759335 |  |  | 0.04916367 | 0.03724774 | 0.07670433 | 0.03712047 | 0.02230826 | 0.03759335
[5 empty] | 0.02233381 | 0.03837654 |  |  | 0.04981992 | 0.03802374 | 0.07675117 | 0.03789382 | 0.02233381 | 0.03837654
[5 empty] | 0.02244256 | 0.03915974 |  |  | 0.04984431 | 0.03879973 | 0.07695492 | 0.03866716 | 0.02244256 | 0.03915974
[5 empty] | 0.02263407 | 0.03994293 |  |  | 0.04983605 | 0.03957573 | 0.07731487 | 0.0394405 | 0.02263407 | 0.03994293
[5 empty] | 0.02270789 | 0.04072613 |  |  | 0.05029433 | 0.04035172 | 0.07753033 | 0.04021385 | 0.02270789 | 0.04072613
[5 empty] | 0.02266358 | 0.04150932 |  |  | 0.05051838 | 0.04112772 | 0.07750059 | 0.04098719 | 0.02266358 | 0.04150932
[5 empty] | 0.0229007 | 0.04229252 |  |  | 0.05060738 | 0.04190371 | 0.07782497 | 0.04176053 | 0.0229007 | 0.04229252
[5 empty] | 0.02292063 | 0.04307571 |  |  | 0.05067717 | 0.0426797 | 0.07843371 | 0.04253388 | 0.02292063 | 0.04307571
[5 empty] | 0.02291892 | 0.04385891 |  |  | 0.05037712 | 0.0434557 | 0.07813325 | 0.04330722 | 0.02291892 | 0.04385891
[5 empty] | 0.02280782 | 0.0446421 |  |  | 0.05025977 | 0.04423169 | 0.0784249 | 0.04408056 | 0.02280782 | 0.0446421
[5 empty] | 0.02278681 | 0.0454253 |  |  | 0.05031214 | 0.04500769 | 0.07829296 | 0.04485391 | 0.02278681 | 0.0454253
[5 empty] | 0.02265636 | 0.04620849 |  |  | 0.05023568 | 0.04578368 | 0.07793823 | 0.04562725 | 0.02265636 | 0.04620849
[5 empty] | 0.02281696 | 0.04699169 |  |  | 0.04993186 | 0.04655968 | 0.07806127 | 0.04640059 | 0.02281696 | 0.04699169
[5 empty] | 0.02266907 | 0.04777488 |  |  | 0.05020213 | 0.04733567 | 0.07786264 | 0.04717394 | 0.02266907 | 0.04777488
[5 empty] | 0.02271318 | 0.04855808 |  |  | 0.04984794 | 0.04811167 | 0.0778429 | 0.04794728 | 0.02271318 | 0.04855808
[5 empty] | 0.02254977 | 0.04934127 |  |  | 0.04957077 | 0.04888766 | 0.07770263 | 0.04872062 | 0.02254977 | 0.04934127
[5 empty] | 0.0223793 | 0.05012447 |  |  | 0.04937206 | 0.04966366 | 0.07744237 | 0.04949396 | 0.0223793 | 0.05012447
[5 empty] | 0.02230226 | 0.05090766 |  |  | 0.04935327 | 0.05043965 | 0.0770627 | 0.05026731 | 0.02230226 | 0.05090766
[5 empty] | 0.02241913 | 0.05169086 |  |  | 0.04911587 | 0.05121565 | 0.07666418 | 0.05104065 | 0.02241913 | 0.05169086
[5 empty] | 0.02223038 | 0.05247405 |  |  | 0.04906131 | 0.05199164 | 0.07684737 | 0.05181399 | 0.02223038 | 0.05247405
[5 empty] | 0.02223649 | 0.05325724 |  |  | 0.04859105 | 0.05276764 | 0.07681284 | 0.05258734 | 0.02223649 | 0.05325724
[5 empty] | 0.02203794 | 0.05404044 |  |  | 0.04800655 | 0.05354363 | 0.07626114 | 0.05336068 | 0.02203794 | 0.05404044
[5 empty] | 0.02203521 | 0.05482363 |  |  | 0.04770927 | 0.05431962 | 0.07569285 | 0.05413402 | 0.02203521 | 0.05482363
[5 empty] | 0.02172876 | 0.05560683 |  |  | 0.04760066 | 0.05509562 | 0.07570853 | 0.05490737 | 0.02172876 | 0.05560683
[5 empty] | 0.02161909 | 0.05639002 |  |  | 0.04728219 | 0.05587161 | 0.07550873 | 0.05568071 | 0.02161909 | 0.05639002
[5 empty] | 0.02160666 | 0.05717322 |  |  | 0.0469553 | 0.05664761 | 0.07479403 | 0.05645405 | 0.02160666 | 0.05717322
[5 empty] | 0.02139195 | 0.05795641 |  |  | 0.04682147 | 0.0574236 | 0.07466498 | 0.0572274 | 0.02139195 | 0.05795641
[5 empty] | 0.02137544 | 0.05873961 |  |  | 0.04608215 | 0.0581996 | 0.07412215 | 0.05800074 | 0.02137544 | 0.05873961
[5 empty] | 0.02135762 | 0.0595228 |  |  | 0.04573879 | 0.05897559 | 0.0744661 | 0.05877408 | 0.02135762 | 0.0595228
[5 empty] | 0.02103894 | 0.060306 |  |  | 0.04549286 | 0.05975159 | 0.0735974 | 0.05954743 | 0.02103894 | 0.060306
[5 empty] | 0.02091991 | 0.06108919 |  |  | 0.04534582 | 0.06052758 | 0.07301661 | 0.06032077 | 0.02091991 | 0.06108919
[5 empty] | 0.02090098 | 0.06187239 |  |  | 0.04509912 | 0.06130358 | 0.0733243 | 0.06109411 | 0.02090098 | 0.06187239
[5 empty] | 0.02068263 | 0.06265558 |  |  | 0.04445421 | 0.06207957 | 0.07232102 | 0.06186746 | 0.02068263 | 0.06265558
[5 empty] | 0.02076536 | 0.06343878 |  |  | 0.04411257 | 0.06285557 | 0.07240734 | 0.0626408 | 0.02076536 | 0.06343878
[5 empty] | 0.02064962 | 0.06422197 |  |  | 0.04417565 | 0.06363156 | 0.07138382 | 0.06341414 | 0.02064962 | 0.06422197
[5 empty] | 0.0205359 | 0.06500517 |  |  | 0.0438449 | 0.06440755 | 0.07125103 | 0.06418749 | 0.0205359 | 0.06500517
[5 empty] | 0.02042468 | 0.06578836 |  |  | 0.04302179 | 0.06518355 | 0.07060953 | 0.06496083 | 0.02042468 | 0.06578836
[5 empty] | 0.02011644 | 0.06657156 |  |  | 0.04290777 | 0.06595954 | 0.07045989 | 0.06573417 | 0.02011644 | 0.06657156
[5 empty] | 0.02021164 | 0.06735475 |  |  | 0.0427043 | 0.06673554 | 0.07030266 | 0.06650752 | 0.02021164 | 0.06735475
[5 empty] | 0.02011077 | 0.06813795 |  |  | 0.04241284 | 0.06751153 | 0.06913841 | 0.06728086 | 0.02011077 | 0.06813795
[5 empty] | 0.01981431 | 0.06892114 |  |  | 0.04183485 | 0.06828753 | 0.0686677 | 0.0680542 | 0.01981431 | 0.06892114
[5 empty] | 0.01992273 | 0.06970434 |  |  | 0.04207179 | 0.06906352 | 0.06839111 | 0.06882754 | 0.01992273 | 0.06970434
[5 empty] | 0.01983508 | 0.07048753 |  |  | 0.04172511 | 0.06983952 | 0.06830918 | 0.06960089 | 0.01983508 | 0.07048753
[5 empty] | 0.01954958 | 0.07127072 |  |  | 0.04149627 | 0.07061551 | 0.06732248 | 0.07037423 | 0.01954958 | 0.07127072
[5 empty] | 0.01966606 | 0.07205392 |  |  | 0.04108197 | 0.07139151 | 0.06693159 | 0.07114757 | 0.01966606 | 0.07205392
[5 empty] | 0.01938439 | 0.07283711 |  |  | 0.04067673 | 0.0721675 | 0.06623705 | 0.07192092 | 0.01938439 | 0.07283711
[5 empty] | 0.01940442 | 0.07362031 |  |  | 0.04048002 | 0.0729435 | 0.06643944 | 0.07269426 | 0.01940442 | 0.07362031
[5 empty] | 0.01942601 | 0.0744035 |  |  | 0.04039131 | 0.07371949 | 0.06583932 | 0.0734676 | 0.01942601 | 0.0744035
[5 empty] | 0.019149 | 0.0751867 |  |  | 0.04011008 | 0.07449549 | 0.06483725 | 0.07424095 | 0.019149 | 0.0751867
[5 empty] | 0.01927327 | 0.07596989 |  |  | 0.04023581 | 0.07527148 | 0.06443379 | 0.07501429 | 0.01927327 | 0.07596989
[5 empty] | 0.01919866 | 0.07675309 |  |  | 0.04026796 | 0.07604747 | 0.06422951 | 0.07578763 | 0.01919866 | 0.07675309
[5 empty] | 0.01892503 | 0.07753628 |  |  | 0.04010603 | 0.07682347 | 0.06322335 | 0.07656098 | 0.01892503 | 0.07753628
[5 empty] | 0.01905223 | 0.07831948 |  |  | 0.03954949 | 0.07759946 | 0.06275191 | 0.07733432 | 0.01905223 | 0.07831948
[5 empty] | 0.01898012 | 0.07910267 |  |  | 0.03969781 | 0.07837546 | 0.06238727 | 0.07810766 | 0.01898012 | 0.07910267
[5 empty] | 0.01880856 | 0.07988587 |  |  | 0.03945047 | 0.07915145 | 0.06173623 | 0.07888101 | 0.01880856 | 0.07988587
[5 empty] | 0.0187374 | 0.08066906 |  |  | 0.03900695 | 0.07992745 | 0.06060561 | 0.07965435 | 0.0187374 | 0.08066906
[5 empty] | 0.0186665 | 0.08145226 |  |  | 0.03886672 | 0.08070344 | 0.0602022 | 0.08042769 | 0.0186665 | 0.08145226
[5 empty] | 0.01859571 | 0.08223545 |  |  | 0.03882926 | 0.08147944 | 0.0592328 | 0.08120104 | 0.01859571 | 0.08223545
[5 empty] | 0.01852488 | 0.08301865 |  |  | 0.03889405 | 0.08225543 | 0.05760422 | 0.08197438 | 0.01852488 | 0.08301865
[5 empty] | 0.01835389 | 0.08380184 |  |  | 0.03876056 | 0.08303143 | 0.05642327 | 0.08274772 | 0.01835389 | 0.08380184
[5 empty] | 0.01828257 | 0.08458504 |  |  | 0.03862827 | 0.08380742 | 0.05579675 | 0.08352107 | 0.01828257 | 0.08458504
[5 empty] | 0.01821078 | 0.08536823 |  |  | 0.03829666 | 0.08458342 | 0.05443146 | 0.08429441 | 0.01821078 | 0.08536823
[5 empty] | 0.01833839 | 0.08615143 |  |  | 0.0380652 | 0.08535941 | 0.05313421 | 0.08506775 | 0.01833839 | 0.08615143
[5 empty] | 0.01816525 | 0.08693462 |  |  | 0.03793338 | 0.0861354 | 0.05191179 | 0.0858411 | 0.01816525 | 0.08693462
[5 empty] | 0.0179912 | 0.08771782 |  |  | 0.03820066 | 0.0869114 | 0.05087102 | 0.08661444 | 0.0179912 | 0.08771782
[5 empty] | 0.01791612 | 0.08850101 |  |  | 0.03786653 | 0.08768739 | 0.0493187 | 0.08738778 | 0.01791612 | 0.08850101
[5 empty] | 0.01783984 | 0.0892842 |  |  | 0.03803045 | 0.08846339 | 0.04846164 | 0.08816112 | 0.01783984 | 0.0892842
[5 empty] | 0.01796224 | 0.0900674 |  |  | 0.03779192 | 0.08923938 | 0.04730663 | 0.08893447 | 0.01796224 | 0.0900674
[5 empty] | 0.01778316 | 0.09085059 |  |  | 0.0372504 | 0.09001538 | 0.04576048 | 0.08970781 | 0.01778316 | 0.09085059
[5 empty] | 0.01770246 | 0.09163379 |  |  | 0.03710537 | 0.09079137 | 0.04432999 | 0.09048115 | 0.01770246 | 0.09163379
[5 empty] | 0.01762 | 0.09241698 |  |  | 0.0370563 | 0.09156737 | 0.04332197 | 0.0912545 | 0.01762 | 0.09241698
[5 empty] | 0.01743563 | 0.09320018 |  |  | 0.03710269 | 0.09234336 | 0.04254323 | 0.09202784 | 0.01743563 | 0.09320018
[5 empty] | 0.01734921 | 0.09398337 |  |  | 0.03694399 | 0.09311936 | 0.04130056 | 0.09280118 | 0.01734921 | 0.09398337
[5 empty] | 0.01726058 | 0.09476657 |  |  | 0.03667969 | 0.09389535 | 0.03970077 | 0.09357453 | 0.01726058 | 0.09476657
[5 empty] | 0.01716962 | 0.09554976 |  |  | 0.03660927 | 0.09467135 | 0.03905066 | 0.09434787 | 0.01716962 | 0.09554976
[5 empty] | 0.01727617 | 0.09633296 |  |  | 0.03653219 | 0.09544734 | 0.03805704 | 0.09512121 | 0.01727617 | 0.09633296
[5 empty] | 0.01708009 | 0.09711615 |  |  | 0.03614795 | 0.09622333 | 0.03732672 | 0.09589456 | 0.01708009 | 0.09711615
[5 empty] | 0.01708124 | 0.09789935 |  |  | 0.03605601 | 0.09699933 | 0.03596649 | 0.0966679 | 0.01708124 | 0.09789935
[5 empty] | 0.01677947 | 0.09868254 |  |  | 0.03565585 | 0.09777532 | 0.03538316 | 0.09744124 | 0.01677947 | 0.09868254
[5 empty] | 0.01687463 | 0.09946574 |  |  | 0.03544695 | 0.09855132 | 0.03448354 | 0.09821459 | 0.01687463 | 0.09946574
[5 empty] | 0.01666659 | 0.1002489 |  |  | 0.03552878 | 0.09932731 | 0.03377442 | 0.09898793 | 0.01666659 | 0.1002489
[5 empty] | 0.01655519 | 0.1010321 |  |  | 0.03510083 | 0.1001033 | 0.03386262 | 0.09976127 | 0.01655519 | 0.1010321
[5 empty] | 0.0163403 | 0.1018153 |  |  | 0.03486256 | 0.1008793 | 0.03325493 | 0.1005346 | 0.0163403 | 0.1018153
[5 empty] | 0.01622177 | 0.1025985 |  |  | 0.03461346 | 0.1016553 | 0.03245816 | 0.101308 | 0.01622177 | 0.1025985
[5 empty] | 0.01609945 | 0.1033817 |  |  | 0.034453 | 0.1024313 | 0.03277911 | 0.1020813 | 0.01609945 | 0.1033817
[5 empty] | 0.0160732 | 0.1041649 |  |  | 0.03398066 | 0.1032073 | 0.03249891 | 0.1028546 | 0.0160732 | 0.1041649
[5 empty] | 0.01604288 | 0.1049481 |  |  | 0.03399592 | 0.1039833 | 0.03263305 | 0.103628 | 0.01604288 | 0.1049481
[5 empty] | 0.01570834 | 0.1057313 |  |  | 0.03379824 | 0.1047593 | 0.03257378 | 0.1044013 | 0.01570834 | 0.1057313
[5 empty] | 0.01556599 | 0.1065145 |  |  | 0.03308712 | 0.1055353 | 0.03232053 | 0.1051747 | 0.01556599 | 0.1065145
[5 empty] | 0.01539645 | 0.1072977 |  |  | 0.03316202 | 0.1063113 | 0.03207273 | 0.105948 | 0.01539645 | 0.1072977
[5 empty] | 0.01519906 | 0.1080809 |  |  | 0.03262227 | 0.1070873 | 0.03232984 | 0.1067214 | 0.01519906 | 0.1080809
[5 empty] | 0.01507665 | 0.1088641 |  |  | 0.03187984 | 0.1078633 | 0.03239127 | 0.1074947 | 0.01507665 | 0.1088641
[5 empty] | 0.01473201 | 0.1096473 |  |  | 0.0313766 | 0.1086392 | 0.03225647 | 0.108268 | 0.01473201 | 0.1096473
[5 empty] | 0.01446796 | 0.1104305 |  |  | 0.03083617 | 0.1094152 | 0.03182488 | 0.1090414 | 0.01446796 | 0.1104305
[5 empty] | 0.0143873 | 0.1112137 |  |  | 0.02968221 | 0.1101912 | 0.03219593 | 0.1098147 | 0.0143873 | 0.1112137
[5 empty] | 0.01399285 | 0.1119969 |  |  | 0.02883834 | 0.1109672 | 0.03186905 | 0.1105881 | 0.01399285 | 0.1119969
[5 empty] | 0.0136874 | 0.11278 |  |  | 0.02782821 | 0.1117432 | 0.0317437 | 0.1113614 | 0.0136874 | 0.11278
[5 empty] | 0.01337378 | 0.1135632 |  |  | 0.02687545 | 0.1125192 | 0.03231929 | 0.1121348 | 0.01337378 | 0.1135632
[5 empty] | 0.01305478 | 0.1143464 |  |  | 0.02570368 | 0.1132952 | 0.03169527 | 0.1129081 | 0.01305478 | 0.1143464
[5 empty] | 0.01273322 | 0.1151296 |  |  | 0.02473657 | 0.1140712 | 0.03197108 | 0.1136815 | 0.01273322 | 0.1151296
[5 empty] | 0.0123119 | 0.1159128 |  |  | 0.02369772 | 0.1148472 | 0.03194616 | 0.1144548 | 0.0123119 | 0.1159128
[5 empty] | 0.01209363 | 0.116696 |  |  | 0.0228108 | 0.1156232 | 0.03181993 | 0.1152281 | 0.01209363 | 0.116696
[5 empty] | 0.01188123 | 0.1174792 |  |  | 0.02179942 | 0.1163992 | 0.03229183 | 0.1160015 | 0.01188123 | 0.1174792
[5 empty] | 0.01137749 | 0.1182624 |  |  | 0.02118723 | 0.1171752 | 0.03156131 | 0.1167748 | 0.01137749 | 0.1182624
[5 empty] | 0.01108523 | 0.1190456 |  |  | 0.02029786 | 0.1179512 | 0.0315278 | 0.1175482 | 0.01108523 | 0.1190456
[5 empty] | 0.01080726 | 0.1198288 |  |  | 0.02002036 | 0.1187272 | 0.03219073 | 0.1183215 | 0.01080726 | 0.1198288
[5 empty] | 0.01074638 | 0.120612 |  |  | 0.0189522 | 0.1195032 | 0.03184955 | 0.1190949 | 0.01074638 | 0.120612
[5 empty] | 0.01030541 | 0.1213952 |  |  | 0.01878507 | 0.1202792 | 0.03160369 | 0.1198682 | 0.01030541 | 0.1213952
[5 empty] | 0.01028715 | 0.1221784 |  |  | 0.01791945 | 0.1210552 | 0.03155258 | 0.1206415 | 0.01028715 | 0.1221784
[5 empty] | 0.0100944 | 0.1229616 |  |  | 0.01775587 | 0.1218312 | 0.03169566 | 0.1214149 | 0.0100944 | 0.1229616
[5 empty] | 0.009929985 | 0.1237448 |  |  | 0.01669481 | 0.1226072 | 0.03123238 | 0.1221882 | 0.009929985 | 0.1237448
[5 empty] | 0.009694128 | 0.124528 |  |  | 0.01633678 | 0.1233831 | 0.03155954 | 0.1229616 | 0.009694128 | 0.124528
[5 empty] | 0.009564799 | 0.1253112 |  |  | 0.01578229 | 0.1241591 | 0.0310577 | 0.1237349 | 0.009564799 | 0.1253112
[5 empty] | 0.009536429 | 0.1260944 |  |  | 0.01533183 | 0.1249351 | 0.03152354 | 0.1245083 | 0.009536429 | 0.1260944
[5 empty] | 0.009309137 | 0.1268776 |  |  | 0.01448591 | 0.1257111 | 0.0314577 | 0.1252816 | 0.009309137 | 0.1268776
[5 empty] | 0.009183046 | 0.1276607 |  |  | 0.01434504 | 0.1264871 | 0.03116083 | 0.1260549 | 0.009183046 | 0.1276607
[5 empty] | 0.009058274 | 0.1284439 |  |  | 0.01390971 | 0.1272631 | 0.03053357 | 0.1268283 | 0.009058274 | 0.1284439
[5 empty] | 0.008834941 | 0.1292271 |  |  | 0.01328044 | 0.1280391 | 0.03057658 | 0.1276016 | 0.008834941 | 0.1292271
[5 empty] | 0.008713169 | 0.1300103 |  |  | 0.01255771 | 0.1288151 | 0.03029051 | 0.128375 | 0.008713169 | 0.1300103
[5 empty] | 0.008593078 | 0.1307935 |  |  | 0.01224204 | 0.1295911 | 0.03017599 | 0.1291483 | 0.008593078 | 0.1307935
[5 empty] | 0.008474787 | 0.1315767 |  |  | 0.01173392 | 0.1303671 | 0.02943368 | 0.1299217 | 0.008474787 | 0.1315767
[5 empty] | 0.008558417 | 0.1323599 |  |  | 0.01103387 | 0.1311431 | 0.02946423 | 0.130695 | 0.008558417 | 0.1323599
[5 empty] | 0.008244089 | 0.1331431 |  |  | 0.01034238 | 0.1319191 | 0.02846828 | 0.1314683 | 0.008244089 | 0.1331431
[5 empty] | 0.008131922 | 0.1339263 |  |  | 0.01015996 | 0.1326951 | 0.02854648 | 0.1322417 | 0.008131922 | 0.1339263
[5 empty] | 0.008022037 | 0.1347095 |  |  | 0.009487105 | 0.1334711 | 0.02819948 | 0.133015 | 0.008022037 | 0.1347095
[5 empty] | 0.008114555 | 0.1354927 |  |  | 0.009424323 | 0.1342471 | 0.02742792 | 0.1337884 | 0.008114555 | 0.1354927
[5 empty] | 0.007809595 | 0.1362759 |  |  | 0.008772116 | 0.1350231 | 0.02693245 | 0.1345617 | 0.007809595 | 0.1362759
[5 empty] | 0.007707277 | 0.1370591 |  |  | 0.008130987 | 0.1357991 | 0.02641373 | 0.1353351 | 0.007707277 | 0.1370591
[5 empty] | 0.007807723 | 0.1378423 |  |  | 0.007601439 | 0.1365751 | 0.02587239 | 0.1361084 | 0.007807723 | 0.1378423
[5 empty] | 0.007711052 | 0.1386255 |  |  | 0.007383975 | 0.1373511 | 0.02560909 | 0.1368817 | 0.007711052 | 0.1386255
[5 empty] | 0.007417385 | 0.1394087 |  |  | 0.006979098 | 0.138127 | 0.02462447 | 0.1376551 | 0.007417385 | 0.1394087
[5 empty] | 0.007426841 | 0.1401919 |  |  | 0.00658731 | 0.138903 | 0.02371919 | 0.1384284 | 0.007426841 | 0.1401919
[5 empty] | 0.007439542 | 0.1409751 |  |  | 0.006009115 | 0.139679 | 0.02379388 | 0.1392018 | 0.007439542 | 0.1409751
[5 empty] | 0.007255607 | 0.1417583 |  |  | 0.005945015 | 0.140455 | 0.02274919 | 0.1399751 | 0.007255607 | 0.1417583
[5 empty] | 0.007175157 | 0.1425414 |  |  | 0.005595513 | 0.141231 | 0.02238578 | 0.1407485 | 0.007175157 | 0.1425414
[5 empty] | 0.007098312 | 0.1433246 |  |  | 0.005061113 | 0.142007 | 0.02170429 | 0.1415218 | 0.007098312 | 0.1433246
[5 empty] | 0.007025193 | 0.1441078 |  |  | 0.004742317 | 0.142783 | 0.02060536 | 0.1422951 | 0.007025193 | 0.1441078
[5 empty] | 0.007055919 | 0.144891 |  |  | 0.004439628 | 0.143559 | 0.01968966 | 0.1430685 | 0.007055919 | 0.144891
[5 empty] | 0.006890611 | 0.1456742 |  |  | 0.004253549 | 0.144335 | 0.01955781 | 0.1438418 | 0.006890611 | 0.1456742
[5 empty] | 0.006929389 | 0.1464574 |  |  | 0.003784583 | 0.145111 | 0.01831048 | 0.1446152 | 0.006929389 | 0.1464574
[5 empty] | 0.006672374 | 0.1472406 |  |  | 0.003833232 | 0.145887 | 0.0176483 | 0.1453885 | 0.006672374 | 0.1472406
[5 empty] | 0.006819686 | 0.1480238 |  |  | 0.0036 | 0.146663 | 0.01697193 | 0.1461619 | 0.006819686 | 0.1480238
[5 empty] | 0.006571444 | 0.148807 |  |  | 0.00358539 | 0.147439 | 0.01608201 | 0.1469352 | 0.006571444 | 0.148807
[5 empty] | 0.00652777 | 0.1495902 |  |  | 0.003189904 | 0.148215 | 0.01547919 | 0.1477086 | 0.00652777 | 0.1495902
[5 empty] | 0.006688784 | 0.1503734 |  |  | 0.003014046 | 0.148991 | 0.01496412 | 0.1484819 | 0.006688784 | 0.1503734
[5 empty] | 0.006454605 | 0.1511566 |  |  | 0.003058318 | 0.149767 | 0.01343745 | 0.1492552 | 0.006454605 | 0.1511566
[5 empty] | 0.006625355 | 0.1519398 |  |  | 0.002423223 | 0.150543 | 0.01329982 | 0.1500286 | 0.006625355 | 0.1519398
[5 empty] | 0.006401153 | 0.152723 |  |  | 0.002609264 | 0.151319 | 0.01205188 | 0.1508019 | 0.006401153 | 0.152723
[5 empty] | 0.00658212 | 0.1535062 |  |  | 0.002316945 | 0.1520949 | 0.01089428 | 0.1515753 | 0.00658212 | 0.1535062
[5 empty] | 0.006368376 | 0.1542894 |  |  | 0.002546767 | 0.1528709 | 0.01002766 | 0.1523486 | 0.006368376 | 0.1542894
[5 empty] | 0.006360042 | 0.1550726 |  |  | 0.002399234 | 0.1536469 | 0.009152678 | 0.153122 | 0.006360042 | 0.1550726
[5 empty] | 0.006557237 | 0.1558558 |  |  | 0.002374849 | 0.1544229 | 0.008369976 | 0.1538953 | 0.006557237 | 0.1558558