## 1
Общество с ограниченной ответственностью "Инженерная геология" (ООО "ИнжГео") | [11 empty] | Общество с ограниченной ответственностью "Инженерная геология" (ООО "ИнжГео")
Юр. адрес: 117279, г. Москва, ул. Миклухо-Маклая, 36 а, этаж 5, пом. XXIII к. 76-84 | [11 empty] | Юр. адрес: 117279, г. Москва, ул. Миклухо-Маклая, 36 а, этаж 5, пом. XXIII к. 76-84 | [8 empty] | нагр |  |  | X0 | Y0 | R |  | нагр |  |  |  | X0 | Y0 | R | нагр |  |  |  | X0 | Y0 | R |  | нагр |  |  |  | X0 | Y0 | R
Телефон/факс +7 (495) 132-30-00, Адрес электронной почты inbox@inj-geo.ru | [11 empty] | Телефон/факс +7 (495) 132-30-00, Адрес электронной почты inbox@inj-geo.ru | [12 empty] | 0 | [7 empty] | 0 | [6 empty] | 0 | [7 empty] | 0
[21 empty] | девиатор | [6 empty] | девиатор | [6 empty] | девиатор | [7 empty] | девиатор
Испытательная лаборатория ООО «ИнжГео» | [11 empty] | Испытательная лаборатория ООО «ИнжГео» | [8 empty] | x0 | Угол | X | Y |  |  |  | x0 |  | Угол | X | Y |  |  | x0 |  | Угол | X | Y |  |  |  | x0 |  | Угол | X | Y
Адрес места осуществления деятельности лаборатории: г. Москва, просп. Вернадского, д. 51, стр. 1 | [11 empty] | Адрес места осуществления деятельности лаборатории: г. Москва, просп. Вернадского, д. 51, стр. 1 | [9 empty] | 0 | [7 empty] | 0 | [6 empty] | 0 | [7 empty] | 0
Телефон +7(910)4557682, E-mail: slg85@mail.ru | [11 empty] | Телефон +7(910)4557682, E-mail: slg85@mail.ru | [9 empty] | 5 | [7 empty] | 5 | [6 empty] | 5 | [7 empty] | 5
[22 empty] | 10 | [7 empty] | 10 | [6 empty] | 10 | [7 empty] | 10
[12 empty] | Протокол испытаний № 13-63/86 от 23-01-2023 | [9 empty] | 15 | [7 empty] | 15 | [6 empty] | 15 | [7 empty] | 15
[22 empty] | 20 | [7 empty] | 20 | [6 empty] | 20 | [7 empty] | 20
[12 empty] | Наименование и адрес заказчика: Переход трубопровода через р. Енисей | [9 empty] | 25 | [7 empty] | 25 | [6 empty] | 25 | [7 empty] | 25
[12 empty] | Наименование объекта: ООО Регионстрой | [9 empty] | 30 | [7 empty] | 30 | [6 empty] | 30 | [7 empty] | 30
Наименование используемого метода/методики: ГОСТ 12248.4-2020 | [11 empty] | Наименование используемого метода/методики: ГОСТ 12248.3-2020 | [9 empty] | 35 | [7 empty] | 35 | [6 empty] | 35 | [7 empty] | 35
Условия проведения испытания: температура окружающей среды (18 - 25)0С, влажность воздуха (40 - 75)% | [11 empty] | Условия проведения испытания: температура окружающей среды (18 - 25)0С, влажность воздуха (40 - 75)% | [9 empty] | 40 | [7 empty] | 40 | [6 empty] | 40 | [7 empty] | 40
[12 empty] | Дата получение объекта подлежащего испытаниям: 27-12-2022 | [9 empty] | 45 | [7 empty] | 45 | [6 empty] | 45 | [7 empty] | 45
[12 empty] | Дата испытания: 25.10.2022-19.11.2086 | [9 empty] | 50 | [7 empty] | 50 | [6 empty] | 50 | [7 empty] | 50
[22 empty] | 55 | [7 empty] | 55 | [6 empty] | 55 | [7 empty] | 55
Испытание грунтов методом трехосного сжатия | [11 empty] | Испытание грунтов методом трехосного сжатия | [9 empty] | 60 | [7 empty] | 60 | [6 empty] | 60 | [7 empty] | 60
[22 empty] | 65 | [7 empty] | 65 | [6 empty] | 65 | [7 empty] | 65
Лабораторный номер: | [6 empty] | We, д.е. = |  |  |  |  | Лабораторный номер: |  | 1121 |  |  |  | We, д.е. = | 0.593877242 |  |  | 70 | [7 empty] | 70 | [6 empty] | 70 | [7 empty] | 70
Номер скважины: | [6 empty] | ρ, г/см3 = |  |  |  |  | Номер скважины: |  | BH-034 |  |  |  | ρ, г/см3 = | 1.52 |  |  | 75 | [7 empty] | 75 | [6 empty] | 75 | [7 empty] | 75
Глубина отбора, м: | [6 empty] | ρs, г/см3 = |  |  |  |  | Глубина отбора, м: |  | 4.6 |  |  |  | ρs, г/см3 = | 2.74 |  |  | 80 | [7 empty] | 80 | [6 empty] | 80 | [7 empty] | 80
Наименование грунта: | [6 empty] | e, д.е. = |  |  |  |  | Наименование грунта: |  | Суглинок, после оттаивания текучий, легкий пылеватый |  |  |  | e, д.е. = | 1.873173 |  |  | 85 | [7 empty] | 85 | [6 empty] | 85 | [7 empty] | 85
Схема проведения опыта: | [6 empty] | IL, д.е. = |  |  |  |  | Схема проведения опыта: |  | КД |  |  |  | IL, д.е. = | 3.671 |  |  | 90 | [7 empty] | 90 | [6 empty] | 90 | [7 empty] | 90
[22 empty] | 95 | [7 empty] | 95 | [6 empty] | 95 | [7 empty] | 95
[22 empty] | 100 | [7 empty] | 100 | [6 empty] | 100 | [7 empty] | 100
Результаты испытаний | [11 empty] | Результаты испытаний | [9 empty] | 105 | [7 empty] | 105 | [6 empty] | 105 | [7 empty] | 105
[22 empty] | 110 | [7 empty] | 110 | [6 empty] | 110 | [7 empty] | 110
[22 empty] | 115 | [7 empty] | 115 | [6 empty] | 115 | [7 empty] | 115
[22 empty] | 120 | [7 empty] | 120 | [6 empty] | 120 | [7 empty] | 120
[22 empty] | 125 | [7 empty] | 125 | [6 empty] | 125 | [7 empty] | 125
[22 empty] | 130 | [7 empty] | 130 | [6 empty] | 130 | [7 empty] | 130
[22 empty] | 135 | [7 empty] | 135 | [6 empty] | 135 | [7 empty] | 135
[22 empty] | 140 | [7 empty] | 140 | [6 empty] | 140 | [7 empty] | 140
[22 empty] | 145 | [7 empty] | 145 | [6 empty] | 145 | [7 empty] | 145
[22 empty] | 150 | [7 empty] | 150 | [6 empty] | 150 | [7 empty] | 150
[22 empty] | 155 | [7 empty] | 155 | [6 empty] | 155 | [7 empty] | 155
[22 empty] | 160 | [7 empty] | 160 | [6 empty] | 160 | [7 empty] | 160
[22 empty] | 165 | [7 empty] | 165 | [6 empty] | 165 | [7 empty] | 165
[22 empty] | 170 | [7 empty] | 170 | [6 empty] | 170 | [7 empty] | 170
[22 empty] | 175 | [7 empty] | 175 | [6 empty] | 175 | [7 empty] | 175
[22 empty] | 180 | [7 empty] | 180 | [6 empty] | 180 | [7 empty] | 180
[13 empty] | Давление в камере, Мпа σ3 | Вертикальная нагрузка, Мпа σ1 | Поровое давление, Мпа u
[7 empty] | Коэфф. Точки | [5 empty] | 0.0685216 | 0.1033649 | [5 empty] | 1 | [6 empty] | σ3,кПа | σ1,кПа | u, кПа |  |  |  | 4
[13 empty] | 0.1685216 | 0.2311215 | [27 empty] | δ3, Мпа | δ1-δ3, МПа | δ1, МПа | δ1, КПа
|  |  | Модуль деформации, МПа: | [9 empty] | 0.2685216 | 0.358878 | [21 empty] | С, МПа:
|  |  | Е0= | [32 empty] | φ, град:
|  |  | E50 = | [32 empty] | E, Мпа
|  |  | Коэф. Поперечной деформации, ϑ = | [9 empty] | Эффективные значения угла внутреннего трения и удельного сцепления ϕ', С' | [13 empty] | x | 0
[13 empty] | ϕ', град. = | 7 | [12 empty] | y |  |  |  | С, кПа | φ,°
[13 empty] | С', МПа = | 0.007
| Исполнитель: | [6 empty] | Морозов Д.С. |  |  |  |  | Исполнитель: |  |  |  |  | Морозов Д.С.
| Начальник исп. лаборатории: | [6 empty] | Семиколенова Л.Г. |  |  |  |  | Начальник исп. лаборатории: |  |  |  |  | Семиколенова Л.Г.
Лист 1 , всего листов 2 | [11 empty] | Лист 2 , всего листов 2
Частичное воспроизведение протокола испытаний без письменного разрешения ООО «ИнжГео» ЗАПРЕЩАЕТСЯ | [11 empty] | Частичное воспроизведение протокола испытаний без письменного разрешения ООО «ИнжГео» ЗАПРЕЩАЕТСЯ
[5 empty] | второй график |  | первый график | [9 empty] | К Пуассона
dev50 | epsE50 | ind | devE0 | epsE0 | dev | eps | sigma |  | dev1 | eps1 | dev2 | eps2 | dev3 | eps3 |  | Глины
0.01742167 | 0.01813397 |  |  |  | 0 | 0 |  |  | 0 | 0 | 0 | 0 | 0 | 0 |  | < 0 | 0,20-0,30
ind |  |  |  |  | 0.001405245 | 0.0008070334 |  |  | 0.004730854 | 0.0007869213 | 0.004803752 | 0.0007886855 | 0.001405245 | 0.0008070334 |  | 0-0,25 | 0,30-0,38
2 |  |  |  |  | 0.002886924 | 0.001614067 |  |  | 0.008946781 | 0.001573843 | 0.0114784 | 0.001966984 | 0.002886924 | 0.001614067 |  | 0,25< | 0,38-0,45
E0 |  |  |  |  | 0.004210147 | 0.0024211 |  |  | 0.01336383 | 0.002360764 | 0.01318943 | 0.002366057 | 0.004210147 | 0.0024211 |  | Суглинки | 0,35-0,37
epsE0 | devE0 |  |  |  | 0.005740024 | 0.003228134 |  |  | 0.01729807 | 0.003147685 | 0.01574095 | 0.003154742 | 0.005740024 | 0.003228134 |  | Пески и супеси | 0,30-0,35
0.00529502575 | 0.0084784 |  |  |  | 0.006941665 | 0.004035167 |  |  | 0.02066554 | 0.003934607 | 0.01932595 | 0.003943428 | 0.006941665 | 0.004035167
[5 empty] | 0.00788018 | 0.0048422 |  |  | 0.02398229 | 0.004721528 | 0.02215179 | 0.004732113 | 0.00788018 | 0.0048422
График E50 |  | График E |  |  | 0.0084784 | 0.00529502575 |  |  | 0.0263644 | 0.005508449 | 0.0251258 | 0.005520799 | 0.0084784 | 0.00529502575
eps | q | sigma |  |  | 0.009304921 | 0.006456267 |  |  | 0.0279279 | 0.006295371 | 0.02755534 | 0.006309484 | 0.009304921 | 0.006456267
Горизонтальная линия E50 |  | Касательная |  |  | 0.01031637 | 0.0072633 |  |  | 0.0284784 | 0.006758618 | 0.02944774 | 0.00709817 | 0.01031637 | 0.0072633
0 |  | a | b |  | 0.01067638 | 0.008070334 |  |  | 0.02868208 | 0.007869213 | 0.03221034 | 0.007886855 | 0.01067638 | 0.008070334
|  |  | 0 |  | 0.01129123 | 0.008877367 |  |  | 0.02939119 | 0.008656135 | 0.03455049 | 0.008675541 | 0.01129123 | 0.008877367
Вертикальная линия E50 |  | p1 и p2 |  |  | 0.01196715 | 0.009684401 |  |  | 0.02941929 | 0.009443056 | 0.03617553 | 0.009464226 | 0.01196715 | 0.009684401
| 0 | 0 |  |  | 0.01271042 | 0.01049143 |  |  | 0.02981209 | 0.01022998 | 0.03899281 | 0.01025291 | 0.01271042 | 0.01049143
[5 empty] | 0.01322728 | 0.01129847 |  |  | 0.0300153 | 0.0110169 | 0.04100966 | 0.0110416 | 0.01322728 | 0.01129847
Касательная линия E50 |  |  |  |  | 0.013624 | 0.0121055 |  |  | 0.03097462 | 0.01180382 | 0.04203343 | 0.01183028 | 0.013624 | 0.0121055
0 | 0 | Горизонтальная 1 |  |  | 0.01400681 | 0.01291253 |  |  | 0.03129994 | 0.0123804 | 0.04517821 | 0.0129032 | 0.01400681 | 0.01291253
[5 empty] | 0.014682 | 0.01371957 |  |  | 0.03147594 | 0.01337766 | 0.04614789 | 0.01340765 | 0.014682 | 0.01371957
Горизонтальная линия qкр |  |  |  |  | 0.0149558 | 0.0145266 |  |  | 0.03248431 | 0.01416458 | 0.04782553 | 0.01419634 | 0.0149558 | 0.0145266
Горизонтальная линия q |  | Горизонтальная 2 |  |  | 0.01533447 | 0.01533363 |  |  | 0.03295418 | 0.01495151 | 0.04940726 | 0.01498503 | 0.01533447 | 0.01533363
0 |  | 0 |  |  | 0.01592427 | 0.01614067 |  |  | 0.03378131 | 0.01573843 | 0.05049043 | 0.01577371 | 0.01592427 | 0.01614067
[5 empty] | 0.01653146 | 0.0169477 |  |  | 0.03416147 | 0.01652535 | 0.05287234 | 0.0165624 | 0.01653146 | 0.0169477
Вертикальная линия q |  |  |  |  | 0.01742167 | 0.01813397 |  |  | 0.03509043 | 0.01731227 | 0.05385034 | 0.01735108 | 0.01742167 | 0.01813397
| 0 |  |  |  | 0.01752309 | 0.01856177 |  |  | 0.03586395 | 0.01809919 | 0.05562176 | 0.01813977 | 0.01752309 | 0.01856177
[5 empty] | 0.01801678 | 0.0193688 |  |  | 0.0371778 | 0.01888611 | 0.05738392 | 0.01892845 | 0.01801678 | 0.0193688
[5 empty] | 0.01884038 | 0.02017583 |  |  | 0.03802773 | 0.01967303 | 0.05943416 | 0.01971714 | 0.01884038 | 0.02017583
[5 empty] | 0.01929051 | 0.02098287 |  |  | 0.03870951 | 0.02045995 | 0.06086981 | 0.02050582 | 0.01929051 | 0.02098287
[5 empty] | 0.0200638 | 0.0217899 |  |  | 0.03991891 | 0.02124688 | 0.0624882 | 0.02129451 | 0.0200638 | 0.0217899
[5 empty] | 0.02065687 | 0.02259693 |  |  | 0.0407517 | 0.0220338 | 0.06388665 | 0.02208319 | 0.02065687 | 0.02259693
[5 empty] | 0.02156632 | 0.02340397 |  |  | 0.04240363 | 0.02282072 | 0.0658625 | 0.02287188 | 0.02156632 | 0.02340397
[5 empty] | 0.02238879 | 0.024211 |  |  | 0.04337047 | 0.02360764 | 0.06741309 | 0.02366057 | 0.02238879 | 0.024211
[5 empty] | 0.02302089 | 0.02501803 |  |  | 0.04444798 | 0.02439456 | 0.06893573 | 0.02444925 | 0.02302089 | 0.02501803
[5 empty] | 0.02365924 | 0.02582507 |  |  | 0.04543194 | 0.02518148 | 0.07052776 | 0.02523794 | 0.02365924 | 0.02582507
[5 empty] | 0.02440047 | 0.0266321 |  |  | 0.0467181 | 0.0259684 | 0.07208651 | 0.02602662 | 0.02440047 | 0.0266321
[5 empty] | 0.02534118 | 0.02743914 |  |  | 0.04740222 | 0.02675533 | 0.07270932 | 0.02681531 | 0.02534118 | 0.02743914
[5 empty] | 0.025978 | 0.02824617 |  |  | 0.04868008 | 0.02754225 | 0.0739935 | 0.02760399 | 0.025978 | 0.02824617
[5 empty] | 0.02650754 | 0.0290532 |  |  | 0.04974744 | 0.02832917 | 0.0760364 | 0.02839268 | 0.02650754 | 0.0290532
[5 empty] | 0.02752644 | 0.02986024 |  |  | 0.05090006 | 0.02911609 | 0.07723534 | 0.02918136 | 0.02752644 | 0.02986024
[5 empty] | 0.0282313 | 0.03066727 |  |  | 0.05143371 | 0.02990301 | 0.07808766 | 0.02997005 | 0.0282313 | 0.03066727
[5 empty] | 0.02871874 | 0.0314743 |  |  | 0.05274415 | 0.03068993 | 0.07929067 | 0.03075874 | 0.02871874 | 0.0314743
[5 empty] | 0.0295854 | 0.03228134 |  |  | 0.05392714 | 0.03147685 | 0.08044173 | 0.03154742 | 0.0295854 | 0.03228134
[5 empty] | 0.03012787 | 0.03308837 |  |  | 0.05477845 | 0.03226377 | 0.08163814 | 0.03233611 | 0.03012787 | 0.03308837
[5 empty] | 0.03054279 | 0.0338954 |  |  | 0.05589385 | 0.0330507 | 0.08237725 | 0.03312479 | 0.03054279 | 0.0338954
[5 empty] | 0.03112677 | 0.03470244 |  |  | 0.05626909 | 0.03383762 | 0.08395639 | 0.03391348 | 0.03112677 | 0.03470244
[5 empty] | 0.03167644 | 0.03550947 |  |  | 0.05759995 | 0.03462454 | 0.08437289 | 0.03470216 | 0.03167644 | 0.03550947
[5 empty] | 0.0323884 | 0.0363165 |  |  | 0.05818219 | 0.03541146 | 0.08572406 | 0.03549085 | 0.0323884 | 0.0363165
[5 empty] | 0.03295929 | 0.03712354 |  |  | 0.05881157 | 0.03619838 | 0.08590726 | 0.03627953 | 0.03295929 | 0.03712354
[5 empty] | 0.03338572 | 0.03793057 |  |  | 0.05928386 | 0.0369853 | 0.08751981 | 0.03706822 | 0.03338572 | 0.03793057
[5 empty] | 0.0334643 | 0.0387376 |  |  | 0.06019481 | 0.03777222 | 0.08805903 | 0.03785691 | 0.0334643 | 0.0387376
[5 empty] | 0.03379167 | 0.03954464 |  |  | 0.0607402 | 0.03855915 | 0.08822226 | 0.03864559 | 0.03379167 | 0.03954464
[5 empty] | 0.03416443 | 0.04035167 |  |  | 0.0612158 | 0.03934607 | 0.08920683 | 0.03943428 | 0.03416443 | 0.04035167
[5 empty] | 0.03427921 | 0.0411587 |  |  | 0.06151735 | 0.04013299 | 0.08871007 | 0.04022296 | 0.03427921 | 0.0411587
[5 empty] | 0.03453262 | 0.04196574 |  |  | 0.06154064 | 0.04091991 | 0.08952931 | 0.04101165 | 0.03453262 | 0.04196574
[5 empty] | 0.03484335 | 0.04277277 |  |  | 0.06238142 | 0.04170683 | 0.08936188 | 0.04180033 | 0.03484335 | 0.04277277
[5 empty] | 0.0346431 | 0.0435798 |  |  | 0.06259989 | 0.04249375 | 0.09035643 | 0.04258902 | 0.0346431 | 0.0435798
[5 empty] | 0.03473488 | 0.04438684 |  |  | 0.06229852 | 0.04328067 | 0.09025633 | 0.0433777 | 0.03473488 | 0.04438684
[5 empty] | 0.03471537 | 0.04519387 |  |  | 0.0623968 | 0.04406759 | 0.09024075 | 0.04416639 | 0.03471537 | 0.04519387
[5 empty] | 0.03448499 | 0.0460009 |  |  | 0.06218493 | 0.04485452 | 0.08979142 | 0.04495508 | 0.03448499 | 0.0460009
[5 empty] | 0.03464418 | 0.04680794 |  |  | 0.06236422 | 0.04564144 | 0.08950958 | 0.04574376 | 0.03464418 | 0.04680794
[5 empty] | 0.03439336 | 0.04761497 |  |  | 0.06213472 | 0.04642836 | 0.08929639 | 0.04653245 | 0.03439336 | 0.04761497
[5 empty] | 0.03443298 | 0.048422 |  |  | 0.06199649 | 0.04721528 | 0.08955301 | 0.04732113 | 0.03443298 | 0.048422
[5 empty] | 0.03446346 | 0.04922904 |  |  | 0.06204959 | 0.0480022 | 0.08918063 | 0.04810982 | 0.03446346 | 0.04922904
[5 empty] | 0.03448523 | 0.05003607 |  |  | 0.06219409 | 0.04878912 | 0.08938039 | 0.0488985 | 0.03448523 | 0.05003607
[5 empty] | 0.03409874 | 0.0508431 |  |  | 0.06213003 | 0.04957604 | 0.08915347 | 0.04968719 | 0.03409874 | 0.0508431
[5 empty] | 0.0343044 | 0.05165014 |  |  | 0.06225749 | 0.05036297 | 0.08860105 | 0.05047587 | 0.0343044 | 0.05165014
[5 empty] | 0.03400265 | 0.05245717 |  |  | 0.06197651 | 0.05114989 | 0.08832428 | 0.05126456 | 0.03400265 | 0.05245717
[5 empty] | 0.03409393 | 0.0532642 |  |  | 0.06168717 | 0.05193681 | 0.08852433 | 0.05205325 | 0.03409393 | 0.0532642
[5 empty] | 0.03387866 | 0.05407124 |  |  | 0.06138952 | 0.05272373 | 0.08790237 | 0.05284193 | 0.03387866 | 0.05407124
[5 empty] | 0.03365728 | 0.05487827 |  |  | 0.06168362 | 0.05351065 | 0.08765958 | 0.05363062 | 0.03365728 | 0.05487827
[5 empty] | 0.03373022 | 0.0556853 |  |  | 0.06156953 | 0.05429757 | 0.08709711 | 0.0544193 | 0.03373022 | 0.0556853
[5 empty] | 0.03339791 | 0.05649234 |  |  | 0.06154732 | 0.05508449 | 0.08631613 | 0.05520799 | 0.03339791 | 0.05649234
[5 empty] | 0.03346078 | 0.05729937 |  |  | 0.06131703 | 0.05587141 | 0.08621781 | 0.05599667 | 0.03346078 | 0.05729937
[5 empty] | 0.03311927 | 0.0581064 |  |  | 0.06137873 | 0.05665834 | 0.08630333 | 0.05678536 | 0.03311927 | 0.0581064
[5 empty] | 0.03297381 | 0.05891344 |  |  | 0.06063248 | 0.05744526 | 0.08577384 | 0.05757404 | 0.03297381 | 0.05891344
[5 empty] | 0.03282483 | 0.05972047 |  |  | 0.06097834 | 0.05823218 | 0.08543051 | 0.05836273 | 0.03282483 | 0.05972047
[5 empty] | 0.03267277 | 0.0605275 |  |  | 0.06041637 | 0.0590191 | 0.08407452 | 0.05915142 | 0.03267277 | 0.0605275
[5 empty] | 0.03251804 | 0.06133454 |  |  | 0.06034664 | 0.05980602 | 0.08440703 | 0.0599401 | 0.03251804 | 0.06133454
[5 empty] | 0.0322611 | 0.06214157 |  |  | 0.06016919 | 0.06059294 | 0.0840292 | 0.06072879 | 0.0322611 | 0.06214157
[5 empty] | 0.03240236 | 0.0629486 |  |  | 0.05998409 | 0.06137986 | 0.08284221 | 0.06151747 | 0.03240236 | 0.0629486
[5 empty] | 0.03224226 | 0.06375564 |  |  | 0.05959139 | 0.06216679 | 0.08264722 | 0.06230616 | 0.03224226 | 0.06375564
[5 empty] | 0.03188124 | 0.06456267 |  |  | 0.05939117 | 0.06295371 | 0.0818454 | 0.06309484 | 0.03188124 | 0.06456267
[5 empty] | 0.03171972 | 0.0653697 |  |  | 0.05928348 | 0.06374063 | 0.08153791 | 0.06388353 | 0.03171972 | 0.0653697
[5 empty] | 0.03165814 | 0.06617674 |  |  | 0.05946837 | 0.06452755 | 0.08152594 | 0.06467221 | 0.03165814 | 0.06617674
[5 empty] | 0.03139693 | 0.06698377 |  |  | 0.05914592 | 0.06531447 | 0.08051063 | 0.0654609 | 0.03139693 | 0.06698377
[5 empty] | 0.03113652 | 0.0677908 |  |  | 0.05871617 | 0.06610139 | 0.08009317 | 0.06624958 | 0.03113652 | 0.0677908
[5 empty] | 0.03107734 | 0.06859784 |  |  | 0.05837919 | 0.06688831 | 0.07967471 | 0.06703827 | 0.03107734 | 0.06859784
[5 empty] | 0.03101983 | 0.06940487 |  |  | 0.05863504 | 0.06767523 | 0.07895643 | 0.06782696 | 0.03101983 | 0.06940487
[5 empty] | 0.03066442 | 0.0702119 |  |  | 0.05818377 | 0.06846216 | 0.07803949 | 0.06861564 | 0.03066442 | 0.0702119
[5 empty] | 0.03051154 | 0.07101894 |  |  | 0.05762546 | 0.06924908 | 0.07752506 | 0.06940433 | 0.03051154 | 0.07101894
[5 empty] | 0.03046162 | 0.07182597 |  |  | 0.05756015 | 0.070036 | 0.07701431 | 0.07019301 | 0.03046162 | 0.07182597
[5 empty] | 0.03051509 | 0.072633 |  |  | 0.05718791 | 0.07082292 | 0.07660841 | 0.0709817 | 0.03051509 | 0.072633
[5 empty] | 0.03007239 | 0.07344004 |  |  | 0.05730879 | 0.07160984 | 0.07680852 | 0.07177038 | 0.03007239 | 0.07344004
[5 empty] | 0.02993321 | 0.07424707 |  |  | 0.05692287 | 0.07239676 | 0.07631581 | 0.07255907 | 0.02993321 | 0.07424707
[5 empty] | 0.02999467 | 0.0750541 |  |  | 0.05613019 | 0.07318368 | 0.07583139 | 0.07334775 | 0.02999467 | 0.0750541
[5 empty] | 0.02985633 | 0.07586114 |  |  | 0.05643081 | 0.07397061 | 0.0752443 | 0.07413644 | 0.02985633 | 0.07586114
[5 empty] | 0.02961806 | 0.07666817 |  |  | 0.05562481 | 0.07475753 | 0.07494571 | 0.07492513 | 0.02961806 | 0.07666817
[5 empty] | 0.02937975 | 0.0774752 |  |  | 0.05581223 | 0.07554445 | 0.07353578 | 0.07571381 | 0.02937975 | 0.0774752
[5 empty] | 0.02954129 | 0.07828224 |  |  | 0.05539313 | 0.07633137 | 0.07341468 | 0.0765025 | 0.02954129 | 0.07828224
[5 empty] | 0.02910254 | 0.07908927 |  |  | 0.05506759 | 0.07711829 | 0.07268257 | 0.07729118 | 0.02910254 | 0.07908927
[5 empty] | 0.02916339 | 0.0798963 |  |  | 0.05433565 | 0.07790521 | 0.0723396 | 0.07807987 | 0.02916339 | 0.0798963
[5 empty] | 0.02892372 | 0.08070334 |  |  | 0.05389737 | 0.07869213 | 0.07158595 | 0.07886855 | 0.02892372 | 0.08070334
[5 empty] | 0.02888341 | 0.08151037 |  |  | 0.05365282 | 0.07947905 | 0.07152176 | 0.07965724 | 0.02888341 | 0.08151037
[5 empty] | 0.02884234 | 0.08231741 |  |  | 0.05320206 | 0.08026598 | 0.07104722 | 0.08044592 | 0.02884234 | 0.08231741
[5 empty] | 0.0286004 | 0.08312444 |  |  | 0.05324514 | 0.0810529 | 0.07056246 | 0.08123461 | 0.0286004 | 0.08312444
[5 empty] | 0.02855745 | 0.08393147 |  |  | 0.05298213 | 0.08183982 | 0.06976766 | 0.0820233 | 0.02855745 | 0.08393147
[5 empty] | 0.0282134 | 0.08473851 |  |  | 0.05231308 | 0.08262674 | 0.06856298 | 0.08281198 | 0.0282134 | 0.08473851
[5 empty] | 0.0282681 | 0.08554554 |  |  | 0.05223806 | 0.08341366 | 0.06864857 | 0.08360067 | 0.0282681 | 0.08554554
[5 empty] | 0.02792145 | 0.08635257 |  |  | 0.05165712 | 0.08420058 | 0.06722461 | 0.08438935 | 0.02792145 | 0.08635257
[5 empty] | 0.02797333 | 0.08715961 |  |  | 0.05097033 | 0.0849875 | 0.06669125 | 0.08517804 | 0.02797333 | 0.08715961
[5 empty] | 0.02752361 | 0.08796664 |  |  | 0.05087774 | 0.08577442 | 0.06674865 | 0.08596672 | 0.02752361 | 0.08796664
[5 empty] | 0.02757218 | 0.08877367 |  |  | 0.05015443 | 0.08656135 | 0.06609697 | 0.08675541 | 0.02757218 | 0.08877367
[5 empty] | 0.02751891 | 0.08958071 |  |  | 0.0500522 | 0.08734827 | 0.06523638 | 0.08754409 | 0.02751891 | 0.08958071
[5 empty] | 0.0273637 | 0.09038774 |  |  | 0.04876717 | 0.08813519 | 0.06476703 | 0.08833278 | 0.0273637 | 0.09038774
[5 empty] | 0.02720641 | 0.09119477 |  |  | 0.04832405 | 0.08892211 | 0.06388909 | 0.08912147 | 0.02720641 | 0.09119477
[5 empty] | 0.02684693 | 0.09200181 |  |  | 0.04674757 | 0.08970903 | 0.06270273 | 0.08991015 | 0.02684693 | 0.09200181
[5 empty] | 0.02668514 | 0.09280884 |  |  | 0.04576244 | 0.09049595 | 0.06210809 | 0.09069884 | 0.02668514 | 0.09280884
[5 empty] | 0.02672092 | 0.09361587 |  |  | 0.04469339 | 0.09128287 | 0.06200534 | 0.09148752 | 0.02672092 | 0.09361587
[5 empty] | 0.02625415 | 0.09442291 |  |  | 0.04356514 | 0.0920698 | 0.06119465 | 0.09227621 | 0.02625415 | 0.09442291
[5 empty] | 0.02628471 | 0.09522994 |  |  | 0.04210241 | 0.09285672 | 0.06027617 | 0.09306489 | 0.02628471 | 0.09522994
[5 empty] | 0.02621248 | 0.09603697 |  |  | 0.04032991 | 0.09364364 | 0.05955007 | 0.09385358 | 0.02621248 | 0.09603697
[5 empty] | 0.02583735 | 0.09684401 |  |  | 0.03887237 | 0.09443056 | 0.0588165 | 0.09464226 | 0.02583735 | 0.09684401
[5 empty] | 0.02585919 | 0.09765104 |  |  | 0.0379545 | 0.09521748 | 0.05817564 | 0.09543095 | 0.02585919 | 0.09765104
[5 empty] | 0.02567788 | 0.09845807 |  |  | 0.03640103 | 0.0960044 | 0.05752763 | 0.09621964 | 0.02567788 | 0.09845807
[5 empty] | 0.02539331 | 0.09926511 |  |  | 0.03573667 | 0.09679132 | 0.05697265 | 0.09700832 | 0.02539331 | 0.09926511
[5 empty] | 0.02500535 | 0.1000721 |  |  | 0.03458615 | 0.09757824 | 0.05611084 | 0.09779701 | 0.02500535 | 0.1000721
[5 empty] | 0.02491389 | 0.1008792 |  |  | 0.03357419 | 0.09836517 | 0.05474238 | 0.09858569 | 0.02491389 | 0.1008792
[5 empty] | 0.02491881 | 0.1016862 |  |  | 0.03302549 | 0.09915209 | 0.05386298 | 0.09937438 | 0.02491881 | 0.1016862
[5 empty] | 0.02441998 | 0.1024932 |  |  | 0.0320648 | 0.09993901 | 0.05353136 | 0.1001631 | 0.02441998 | 0.1024932
[5 empty] | 0.02441728 | 0.1033003 |  |  | 0.03189994 | 0.1007259 | 0.05214146 | 0.1009517 | 0.02441728 | 0.1033003
[5 empty] | 0.02411061 | 0.1041073 |  |  | 0.03139439 | 0.1015129 | 0.05199831 | 0.1017404 | 0.02411061 | 0.1041073
[5 empty] | 0.02409984 | 0.1049143 |  |  | 0.0312116 | 0.1022998 | 0.05100697 | 0.1025291 | 0.02409984 | 0.1049143
[5 empty] | 0.02388484 | 0.1057214 |  |  | 0.03084989 | 0.1030867 | 0.04997247 | 0.1033178 | 0.02388484 | 0.1057214
[5 empty] | 0.0235655 | 0.1065284 |  |  | 0.03060758 | 0.1038736 | 0.04869987 | 0.1041065 | 0.0235655 | 0.1065284
[5 empty] | 0.02324162 | 0.1073354 |  |  | 0.03068302 | 0.1046605 | 0.04759421 | 0.1048952 | 0.02324162 | 0.1073354
[5 empty] | 0.02300136 | 0.1081425 |  |  | 0.03047452 | 0.1054475 | 0.04636052 | 0.1056839 | 0.02300136 | 0.1081425
[5 empty] | 0.02283808 | 0.1089495 |  |  | 0.03018041 | 0.1062344 | 0.04490387 | 0.1064725 | 0.02283808 | 0.1089495
[5 empty] | 0.02235396 | 0.1097565 |  |  | 0.03019903 | 0.1070213 | 0.04432928 | 0.1072612 | 0.02235396 | 0.1097565
[5 empty] | 0.02235119 | 0.1105636 |  |  | 0.0299287 | 0.1078082 | 0.04224181 | 0.1080499 | 0.02235119 | 0.1105636
[5 empty] | 0.02183198 | 0.1113706 |  |  | 0.02966774 | 0.1085951 | 0.0419465 | 0.1088386 | 0.02183198 | 0.1113706
[5 empty] | 0.02139851 | 0.1121776 |  |  | 0.02911449 | 0.1093821 | 0.04044839 | 0.1096273 | 0.02139851 | 0.1121776
[5 empty] | 0.02125297 | 0.1129847 |  |  | 0.02956728 | 0.110169 | 0.03935253 | 0.110416 | 0.02125297 | 0.1129847
[5 empty] | 0.02099756 | 0.1137917 |  |  | 0.02932443 | 0.1109559 | 0.03806396 | 0.1112047 | 0.02099756 | 0.1137917
[5 empty] | 0.02053447 | 0.1145987 |  |  | 0.02878427 | 0.1117428 | 0.03648773 | 0.1119933 | 0.02053447 | 0.1145987
[5 empty] | 0.0201659 | 0.1154058 |  |  | 0.02864513 | 0.1125298 | 0.03522889 | 0.112782 | 0.0201659 | 0.1154058
[5 empty] | 0.01979403 | 0.1162128 |  |  | 0.02880534 | 0.1133167 | 0.03439247 | 0.1135707 | 0.01979403 | 0.1162128
[5 empty] | 0.01932106 | 0.1170198 |  |  | 0.02866322 | 0.1141036 | 0.03368352 | 0.1143594 | 0.01932106 | 0.1170198
[5 empty] | 0.01904918 | 0.1178269 |  |  | 0.02811711 | 0.1148905 | 0.03260708 | 0.1151481 | 0.01904918 | 0.1178269
[5 empty] | 0.01848058 | 0.1186339 |  |  | 0.02856533 | 0.1156774 | 0.03166821 | 0.1159368 | 0.01848058 | 0.1186339
[5 empty] | 0.01811747 | 0.1194409 |  |  | 0.02810622 | 0.1164644 | 0.03037194 | 0.1167255 | 0.01811747 | 0.1194409
[5 empty] | 0.01796202 | 0.120248 |  |  | 0.02773809 | 0.1172513 | 0.02892333 | 0.1175141 | 0.01796202 | 0.120248
[5 empty] | 0.01761644 | 0.121055 |  |  | 0.02805928 | 0.1180382 | 0.0285274 | 0.1183028 | 0.01761644 | 0.121055
[5 empty] | 0.01738291 | 0.121862 |  |  | 0.02786811 | 0.1188251 | 0.02768922 | 0.1190915 | 0.01738291 | 0.121862
[5 empty] | 0.01696363 | 0.1226691 |  |  | 0.0272635 | 0.119612 | 0.02671381 | 0.1198802 | 0.01696363 | 0.1226691
[5 empty] | 0.01676079 | 0.1234761 |  |  | 0.02695412 | 0.120399 | 0.02610624 | 0.1206689 | 0.01676079 | 0.1234761
[5 empty] | 0.01647658 | 0.1242831 |  |  | 0.02684338 | 0.1211859 | 0.02497153 | 0.1214576 | 0.01647658 | 0.1242831
[5 empty] | 0.01611321 | 0.1250902 |  |  | 0.02673126 | 0.1219728 | 0.02531474 | 0.1222463 | 0.01611321 | 0.1250902
[5 empty] | 0.01597285 | 0.1258972 |  |  | 0.02681777 | 0.1227597 | 0.02484092 | 0.1230349 | 0.01597285 | 0.1258972
[5 empty] | 0.01554769 | 0.1267042 |  |  | 0.02620288 | 0.1235466 | 0.02435427 | 0.1238236 | 0.01554769 | 0.1267042
[5 empty] | 0.01532366 | 0.1275113 |  |  | 0.02618661 | 0.1243336 | 0.02400411 | 0.1246123 | 0.01532366 | 0.1275113
[5 empty] | 0.01500076 | 0.1283183 |  |  | 0.02566893 | 0.1251205 | 0.0234582 | 0.125401 | 0.01500076 | 0.1283183
[5 empty] | 0.01497912 | 0.1291253 |  |  | 0.02554985 | 0.1259074 | 0.02311675 | 0.1261897 | 0.01497912 | 0.1291253
[5 empty] | 0.01455888 | 0.1299324 |  |  | 0.02522935 | 0.1266943 | 0.02307996 | 0.1269784 | 0.01455888 | 0.1299324
[5 empty] | 0.01464019 | 0.1307394 |  |  | 0.02550744 | 0.1274813 | 0.02224805 | 0.1277671 | 0.01464019 | 0.1307394
[5 empty] | 0.01442317 | 0.1315464 |  |  | 0.02488409 | 0.1282682 | 0.02222122 | 0.1285557 | 0.01442317 | 0.1315464
[5 empty] | 0.01420797 | 0.1323535 |  |  | 0.02455932 | 0.1290551 | 0.02179967 | 0.1293444 | 0.01420797 | 0.1323535
[5 empty] | 0.01369473 | 0.1331605 |  |  | 0.0242331 | 0.129842 | 0.02148361 | 0.1301331 | 0.01369473 | 0.1331605
[5 empty] | 0.01358359 | 0.1339675 |  |  | 0.02450544 | 0.1306289 | 0.02057326 | 0.1309218 | 0.01358359 | 0.1339675
[5 empty] | 0.01347468 | 0.1347746 |  |  | 0.02377632 | 0.1314159 | 0.02056881 | 0.1317105 | 0.01347468 | 0.1347746
[5 empty] | 0.01326814 | 0.1355816 |  |  | 0.02374575 | 0.1322028 | 0.01997047 | 0.1324992 | 0.01326814 | 0.1355816
[5 empty] | 0.01286411 | 0.1363886 |  |  | 0.0236137 | 0.1329897 | 0.02037845 | 0.1332879 | 0.01286411 | 0.1363886
[5 empty] | 0.01276273 | 0.1371957 |  |  | 0.02358018 | 0.1337766 | 0.01999296 | 0.1340765 | 0.01276273 | 0.1371957
[5 empty] | 0.01246414 | 0.1380027 |  |  | 0.02294519 | 0.1345635 | 0.0199142 | 0.1348652 | 0.01246414 | 0.1380027
[5 empty] | 0.01256848 | 0.1388097 |  |  | 0.0226087 | 0.1353505 | 0.01904238 | 0.1356539 | 0.01256848 | 0.1388097
[5 empty] | 0.01217589 | 0.1396168 |  |  | 0.02277072 | 0.1361374 | 0.01887771 | 0.1364426 | 0.01217589 | 0.1396168
[5 empty] | 0.0121865 | 0.1404238 |  |  | 0.02273124 | 0.1369243 | 0.01882039 | 0.1372313 | 0.0121865 | 0.1404238
[5 empty] | 0.01170045 | 0.1412308 |  |  | 0.02249025 | 0.1377112 | 0.01867063 | 0.13802 | 0.01170045 | 0.1412308
[5 empty] | 0.01151789 | 0.1420379 |  |  | 0.02194775 | 0.1384982 | 0.01802863 | 0.1388087 | 0.01151789 | 0.1420379
[5 empty] | 0.01153894 | 0.1428449 |  |  | 0.02150373 | 0.1392851 | 0.01759461 | 0.1395973 | 0.01153894 | 0.1428449
[5 empty] | 0.01126375 | 0.1436519 |  |  | 0.02135818 | 0.140072 | 0.01826877 | 0.140386 | 0.01126375 | 0.1436519
[5 empty] | 0.01099247 | 0.144459 |  |  | 0.0214111 | 0.1408589 | 0.01795131 | 0.1411747 | 0.01099247 | 0.144459
[5 empty] | 0.01082522 | 0.145266 |  |  | 0.02086247 | 0.1416458 | 0.01694245 | 0.1419634 | 0.01082522 | 0.145266
[5 empty] | 0.01066214 | 0.146073 |  |  | 0.0209123 | 0.1424328 | 0.01714238 | 0.1427521 | 0.01066214 | 0.146073
[5 empty] | 0.01060338 | 0.1468801 |  |  | 0.02066057 | 0.1432197 | 0.01725132 | 0.1435408 | 0.01060338 | 0.1468801
[5 empty] | 0.01044907 | 0.1476871 |  |  | 0.02040729 | 0.1440066 | 0.01686948 | 0.1443295 | 0.01044907 | 0.1476871
[5 empty] | 0.01049935 | 0.1484941 |  |  | 0.01975243 | 0.1447935 | 0.01649705 | 0.1451181 | 0.01049935 | 0.1484941
[5 empty] | 0.01025436 | 0.1493012 |  |  | 0.019396 | 0.1455804 | 0.01693425 | 0.1459068 | 0.01025436 | 0.1493012
[5 empty] | 0.01021423 | 0.1501082 |  |  | 0.01973799 | 0.1463674 | 0.01598129 | 0.1466955 | 0.01021423 | 0.1501082
[5 empty] | 0.00977912 | 0.1509152 |  |  | 0.01887839 | 0.1471543 | 0.01603836 | 0.1474842 | 0.00977912 | 0.1509152
[5 empty] | 0.009649151 | 0.1517223 |  |  | 0.0190172 | 0.1479412 | 0.01600568 | 0.1482729 | 0.009649151 | 0.1517223
[5 empty] | 0.009524466 | 0.1525293 |  |  | 0.01895441 | 0.1487281 | 0.01598345 | 0.1490616 | 0.009524466 | 0.1525293
[5 empty] | 0.009405204 | 0.1533363 |  |  | 0.01839 | 0.1495151 | 0.01627189 | 0.1498503 | 0.009405204 | 0.1533363
[5 empty] | 0.009491503 | 0.1541434 |  |  | 0.01842399 | 0.150302 | 0.01527119 | 0.1506389 | 0.009491503 | 0.1541434
[5 empty] | 0.009383502 | 0.1549504 |  |  | 0.01775635 | 0.1510889 | 0.01568156 | 0.1514276 | 0.009383502 | 0.1549504
[5 empty] | 0.00918134 | 0.1557574 |  |  | 0.01768708 | 0.1518758 | 0.01580321 | 0.1522163 | 0.00918134 | 0.1557574
[5 empty] | 0.008985156 | 0.1565645 |  |  | 0.01721618 | 0.1526627 | 0.01523635 | 0.153005 | 0.008985156 | 0.1565645
[5 empty] | 0.009195087 | 0.1573715 |  |  | 0.01674364 | 0.1534497 | 0.01518118 | 0.1537937 | 0.009195087 | 0.1573715
[5 empty] | 0.008811273 | 0.1581785 |  |  | 0.01666945 | 0.1542366 | 0.01533791 | 0.1545824 | 0.008811273 | 0.1581785
[5 empty] | 0.008933852 | 0.1589856 |  |  | 0.0163936 | 0.1550235 | 0.01580675 | 0.1553711 | 0.008933852 | 0.1589856
[5 empty] | 0.008962963 | 0.1597926 |  |  | 0.01641609 | 0.1558104 | 0.0151879 | 0.1561597 | 0.008962963 | 0.1597926
[5 empty] | 0.008898745 | 0.1605996 |  |  | 0.01593692 | 0.1565973 | 0.01548157 | 0.1569484 | 0.008898745 | 0.1605996