## 1
Общество с ограниченной ответственностью "Инженерная геология" (ООО "ИнжГео") | [11 empty] | Общество с ограниченной ответственностью "Инженерная геология" (ООО "ИнжГео")
Юр. адрес: 117279, г. Москва, ул. Миклухо-Маклая, 36 а, этаж 5, пом. XXIII к. 76-84 | [11 empty] | Юр. адрес: 117279, г. Москва, ул. Миклухо-Маклая, 36 а, этаж 5, пом. XXIII к. 76-84 | [8 empty] | нагр |  |  | X0 | Y0 | R |  | нагр |  |  |  | X0 | Y0 | R | нагр |  |  |  | X0 | Y0 | R |  | нагр |  |  |  | X0 | Y0 | R
Телефон/факс +7 (495) 132-30-00, Адрес электронной почты inbox@inj-geo.ru | [11 empty] | Телефон/факс +7 (495) 132-30-00, Адрес электронной почты inbox@inj-geo.ru | [12 empty] | 0 | [7 empty] | 0 | [6 empty] | 0 | [7 empty] | 0
[21 empty] | девиатор | [6 empty] | девиатор | [6 empty] | девиатор | [7 empty] | девиатор
Испытательная лаборатория ООО «ИнжГео» | [11 empty] | Испытательная лаборатория ООО «ИнжГео» | [8 empty] | x0 | Угол | X | Y |  |  |  | x0 |  | Угол | X | Y |  |  | x0 |  | Угол | X | Y |  |  |  | x0 |  | Угол | X | Y
Адрес места осуществления деятельности лаборатории: г. Москва, просп. Вернадского, д. 51, стр. 1 | [11 empty] | Адрес места осуществления деятельности лаборатории: г. Москва, просп. Вернадского, д. 51, стр. 1 | [9 empty] | 0 | [7 empty] | 0 | [6 empty] | 0 | [7 empty] | 0
Телефон +7(910)4557682, E-mail: slg85@mail.ru | [11 empty] | Телефон +7(910)4557682, E-mail: slg85@mail.ru | [9 empty] | 5 | [7 empty] | 5 | [6 empty] | 5 | [7 empty] | 5
[22 empty] | 10 | [7 empty] | 10 | [6 empty] | 10 | [7 empty] | 10
[12 empty] | Протокол испытаний № 13-63/93 от 30-01-2023 | [9 empty] | 15 | [7 empty] | 15 | [6 empty] | 15 | [7 empty] | 15
[22 empty] | 20 | [7 empty] | 20 | [6 empty] | 20 | [7 empty] | 20
[12 empty] | Наименование и адрес заказчика: Переход трубопровода через р. Енисей | [9 empty] | 25 | [7 empty] | 25 | [6 empty] | 25 | [7 empty] | 25
[12 empty] | Наименование объекта: ООО Регионстрой | [9 empty] | 30 | [7 empty] | 30 | [6 empty] | 30 | [7 empty] | 30
Наименование используемого метода/методики: ГОСТ 12248.4-2020 | [11 empty] | Наименование используемого метода/методики: ГОСТ 12248.3-2020 | [9 empty] | 35 | [7 empty] | 35 | [6 empty] | 35 | [7 empty] | 35
Условия проведения испытания: температура окружающей среды (18 - 25)0С, влажность воздуха (40 - 75)% | [11 empty] | Условия проведения испытания: температура окружающей среды (18 - 25)0С, влажность воздуха (40 - 75)% | [9 empty] | 40 | [7 empty] | 40 | [6 empty] | 40 | [7 empty] | 40
[12 empty] | Дата получение объекта подлежащего испытаниям: 03-01-2023 | [9 empty] | 45 | [7 empty] | 45 | [6 empty] | 45 | [7 empty] | 45
[12 empty] | Дата испытания: 25.10.2022-19.11.2093 | [9 empty] | 50 | [7 empty] | 50 | [6 empty] | 50 | [7 empty] | 50
[22 empty] | 55 | [7 empty] | 55 | [6 empty] | 55 | [7 empty] | 55
Испытание грунтов методом трехосного сжатия | [11 empty] | Испытание грунтов методом трехосного сжатия | [9 empty] | 60 | [7 empty] | 60 | [6 empty] | 60 | [7 empty] | 60
[22 empty] | 65 | [7 empty] | 65 | [6 empty] | 65 | [7 empty] | 65
Лабораторный номер: | [6 empty] | We, д.е. = |  |  |  |  | Лабораторный номер: |  | 1128 |  |  |  | We, д.е. = | 0.455006415 |  |  | 70 | [7 empty] | 70 | [6 empty] | 70 | [7 empty] | 70
Номер скважины: | [6 empty] | ρ, г/см3 = |  |  |  |  | Номер скважины: |  | BH-039 |  |  |  | ρ, г/см3 = | 1.59 |  |  | 75 | [7 empty] | 75 | [6 empty] | 75 | [7 empty] | 75
Глубина отбора, м: | [6 empty] | ρs, г/см3 = |  |  |  |  | Глубина отбора, м: |  | 0.9 |  |  |  | ρs, г/см3 = | 2.74 |  |  | 80 | [7 empty] | 80 | [6 empty] | 80 | [7 empty] | 80
Наименование грунта: | [6 empty] | e, д.е. = |  |  |  |  | Наименование грунта: |  | Суглинок, после оттаивания текучий, легкий песчанистый |  |  |  | e, д.е. = | 1.50737 |  |  | 85 | [7 empty] | 85 | [6 empty] | 85 | [7 empty] | 85
Схема проведения опыта: | [6 empty] | IL, д.е. = |  |  |  |  | Схема проведения опыта: |  | КД |  |  |  | IL, д.е. = | 2.445 |  |  | 90 | [7 empty] | 90 | [6 empty] | 90 | [7 empty] | 90
[22 empty] | 95 | [7 empty] | 95 | [6 empty] | 95 | [7 empty] | 95
[22 empty] | 100 | [7 empty] | 100 | [6 empty] | 100 | [7 empty] | 100
Результаты испытаний | [11 empty] | Результаты испытаний | [9 empty] | 105 | [7 empty] | 105 | [6 empty] | 105 | [7 empty] | 105
[22 empty] | 110 | [7 empty] | 110 | [6 empty] | 110 | [7 empty] | 110
[22 empty] | 115 | [7 empty] | 115 | [6 empty] | 115 | [7 empty] | 115
[22 empty] | 120 | [7 empty] | 120 | [6 empty] | 120 | [7 empty] | 120
[22 empty] | 125 | [7 empty] | 125 | [6 empty] | 125 | [7 empty] | 125
[22 empty] | 130 | [7 empty] | 130 | [6 empty] | 130 | [7 empty] | 130
[22 empty] | 135 | [7 empty] | 135 | [6 empty] | 135 | [7 empty] | 135
[22 empty] | 140 | [7 empty] | 140 | [6 empty] | 140 | [7 empty] | 140
[22 empty] | 145 | [7 empty] | 145 | [6 empty] | 145 | [7 empty] | 145
[22 empty] | 150 | [7 empty] | 150 | [6 empty] | 150 | [7 empty] | 150
[22 empty] | 155 | [7 empty] | 155 | [6 empty] | 155 | [7 empty] | 155
[22 empty] | 160 | [7 empty] | 160 | [6 empty] | 160 | [7 empty] | 160
[22 empty] | 165 | [7 empty] | 165 | [6 empty] | 165 | [7 empty] | 165
[22 empty] | 170 | [7 empty] | 170 | [6 empty] | 170 | [7 empty] | 170
[22 empty] | 175 | [7 empty] | 175 | [6 empty] | 175 | [7 empty] | 175
[22 empty] | 180 | [7 empty] | 180 | [6 empty] | 180 | [7 empty] | 180
[13 empty] | Давление в камере, Мпа σ3 | Вертикальная нагрузка, Мпа σ1 | Поровое давление, Мпа u
[7 empty] | Коэфф. Точки | [5 empty] | 0.05 | 0.0808588 | [5 empty] | 1 | [6 empty] | σ3,кПа | σ1,кПа | u, кПа |  |  |  | 4
[13 empty] | 0.15 | 0.2280192 | [27 empty] | δ3, Мпа | δ1-δ3, МПа | δ1, МПа | δ1, КПа
|  |  | Модуль деформации, МПа: | [9 empty] | 0.25 | 0.3751797 | [21 empty] | С, МПа:
|  |  | Е0= | [32 empty] | φ, град:
|  |  | E50 = | [32 empty] | E, Мпа
|  |  | Коэф. Поперечной деформации, ϑ = | [9 empty] | Эффективные значения угла внутреннего трения и удельного сцепления ϕ', С' | [13 empty] | x | 0
[13 empty] | ϕ', град. = | 11 | [12 empty] | y |  |  |  | С, кПа | φ,°
[13 empty] | С', МПа = | 0.003
| Исполнитель: | [6 empty] | Морозов Д.С. |  |  |  |  | Исполнитель: |  |  |  |  | Морозов Д.С.
| Начальник исп. лаборатории: | [6 empty] | Семиколенова Л.Г. |  |  |  |  | Начальник исп. лаборатории: |  |  |  |  | Семиколенова Л.Г.
Лист 1 , всего листов 2 | [11 empty] | Лист 2 , всего листов 2
Частичное воспроизведение протокола испытаний без письменного разрешения ООО «ИнжГео» ЗАПРЕЩАЕТСЯ | [11 empty] | Частичное воспроизведение протокола испытаний без письменного разрешения ООО «ИнжГео» ЗАПРЕЩАЕТСЯ
[5 empty] | второй график |  | первый график | [9 empty] | К Пуассона
dev50 | epsE50 | ind | devE0 | epsE0 | dev | eps | sigma |  | dev1 | eps1 | dev2 | eps2 | dev3 | eps3 |  | Глины
0.0154294 | 0.01468365 |  |  |  | 0 | 0 |  |  | 0 | 0 | 0 | 0 | 0 | 0 |  | < 0 | 0,20-0,30
ind |  |  |  |  | 0.001278234 | 0.0007946266 |  |  | 0.003302471 | 0.0007890803 | 0.004757768 | 0.0007897228 | 0.001278234 | 0.0007946266 |  | 0-0,25 | 0,30-0,38
2 |  |  |  |  | 0.002318075 | 0.001589253 |  |  | 0.007579345 | 0.001578161 | 0.01074457 | 0.001579446 | 0.002318075 | 0.001589253 |  | 0,25< | 0,38-0,45
E0 |  |  |  |  | 0.004 | 0.002664667 |  |  | 0.01096313 | 0.002367241 | 0.01630303 | 0.002369168 | 0.004 | 0.002664667 |  | Суглинки | 0,35-0,37
epsE0 | devE0 |  |  |  | 0.004321515 | 0.003178506 |  |  | 0.01438635 | 0.003156321 | 0.02157579 | 0.003158891 | 0.004321515 | 0.003178506 |  | Пески и супеси | 0,30-0,35
0.002664667 | 0.004 |  |  |  | 0.005456646 | 0.003973133 |  |  | 0.01738151 | 0.003945401 | 0.026 | 0.003848963 | 0.005456646 | 0.003973133
[5 empty] | 0.006360815 | 0.00476776 |  |  | 0.02 | 0.004674854 | 0.02924761 | 0.004738337 | 0.006360815 | 0.00476776
График E50 |  | График E |  |  | 0.007234736 | 0.005562386 |  |  | 0.02201041 | 0.005523562 | 0.03410151 | 0.005528059 | 0.007234736 | 0.005562386
eps | q | sigma |  |  | 0.007879121 | 0.006357013 |  |  | 0.02409715 | 0.006312642 | 0.03727863 | 0.006317782 | 0.007879121 | 0.006357013
Горизонтальная линия E50 |  | Касательная |  |  | 0.008894686 | 0.007151639 |  |  | 0.02645238 | 0.007101722 | 0.0400857 | 0.007107505 | 0.008894686 | 0.007151639
0 |  | a | b |  | 0.009582142 | 0.007946266 |  |  | 0.02798623 | 0.007890803 | 0.04442943 | 0.007897228 | 0.009582142 | 0.007946266
|  |  | 0 |  | 0.0103422 | 0.008740893 |  |  | 0.02990886 | 0.008679883 | 0.04711654 | 0.008686951 | 0.0103422 | 0.008740893
Вертикальная линия E50 |  | p1 и p2 |  |  | 0.01097558 | 0.009535519 |  |  | 0.03213043 | 0.009468963 | 0.05025374 | 0.009476673 | 0.01097558 | 0.009535519
| 0 | 0 |  |  | 0.011783 | 0.01033015 |  |  | 0.03326107 | 0.01025804 | 0.05304777 | 0.0102664 | 0.011783 | 0.01033015
[5 empty] | 0.01256516 | 0.01112477 |  |  | 0.03491095 | 0.01104712 | 0.05510533 | 0.01105612 | 0.01256516 | 0.01112477
Касательная линия E50 |  |  |  |  | 0.01322278 | 0.0119194 |  |  | 0.0368902 | 0.0118362 | 0.05823315 | 0.01184584 | 0.01322278 | 0.0119194
0 | 0 | Горизонтальная 1 |  |  | 0.01395657 | 0.01271403 |  |  | 0.03810899 | 0.01262528 | 0.06003794 | 0.01263556 | 0.01395657 | 0.01271403
[5 empty] | 0.01426725 | 0.01350865 |  |  | 0.03900962 | 0.01302602 | 0.06258983 | 0.01323659 | 0.01426725 | 0.01350865
Горизонтальная линия qкр |  |  |  |  | 0.0154294 | 0.01468365 |  |  | 0.04046649 | 0.01420344 | 0.06490312 | 0.01421501 | 0.0154294 | 0.01468365
Горизонтальная линия q |  | Горизонтальная 2 |  |  | 0.01562607 | 0.01509791 |  |  | 0.04206019 | 0.01499253 | 0.06759161 | 0.01500473 | 0.01562607 | 0.01509791
0 |  | 0 |  |  | 0.01620061 | 0.01589253 |  |  | 0.04336301 | 0.01578161 | 0.06889147 | 0.01579446 | 0.01620061 | 0.01589253
[5 empty] | 0.01668123 | 0.01668716 |  |  | 0.0448723 | 0.01657069 | 0.07199852 | 0.01658418 | 0.01668123 | 0.01668716
Вертикальная линия q |  |  |  |  | 0.01736663 | 0.01748179 |  |  | 0.04638539 | 0.01735977 | 0.07350859 | 0.0173739 | 0.01736663 | 0.01748179
| 0 |  |  |  | 0.01785549 | 0.01827641 |  |  | 0.04739961 | 0.01814885 | 0.07681748 | 0.01816362 | 0.01785549 | 0.01827641
[5 empty] | 0.01834649 | 0.01907104 |  |  | 0.04931231 | 0.01893793 | 0.07922102 | 0.01895335 | 0.01834649 | 0.01907104
[5 empty] | 0.01923831 | 0.01986566 |  |  | 0.05042082 | 0.01972701 | 0.08131504 | 0.01974307 | 0.01923831 | 0.01986566
[5 empty] | 0.01972966 | 0.02066029 |  |  | 0.05202247 | 0.02051609 | 0.08339536 | 0.02053279 | 0.01972966 | 0.02066029
[5 empty] | 0.02021919 | 0.02145492 |  |  | 0.05341461 | 0.02130517 | 0.08525779 | 0.02132252 | 0.02021919 | 0.02145492
[5 empty] | 0.02090562 | 0.02224954 |  |  | 0.05469458 | 0.02209425 | 0.08789816 | 0.02211224 | 0.02090562 | 0.02224954
[5 empty] | 0.02128761 | 0.02304417 |  |  | 0.0564597 | 0.02288333 | 0.09001229 | 0.02290196 | 0.02128761 | 0.02304417
[5 empty] | 0.02186385 | 0.0238388 |  |  | 0.05740731 | 0.02367241 | 0.091496 | 0.02369168 | 0.02186385 | 0.0238388
[5 empty] | 0.02243304 | 0.02463342 |  |  | 0.05893476 | 0.02446149 | 0.09394511 | 0.02448141 | 0.02243304 | 0.02463342
[5 empty] | 0.02309384 | 0.02542805 |  |  | 0.05993938 | 0.02525057 | 0.09675544 | 0.02527113 | 0.02309384 | 0.02542805
[5 empty] | 0.02364496 | 0.02622268 |  |  | 0.0615185 | 0.02603965 | 0.09872282 | 0.02606085 | 0.02364496 | 0.02622268
[5 empty] | 0.02428507 | 0.0270173 |  |  | 0.06286947 | 0.02682873 | 0.1008431 | 0.02685057 | 0.02428507 | 0.0270173
[5 empty] | 0.02461286 | 0.02781193 |  |  | 0.06418961 | 0.02761781 | 0.102512 | 0.0276403 | 0.02461286 | 0.02781193
[5 empty] | 0.02522701 | 0.02860656 |  |  | 0.06497628 | 0.02840689 | 0.1038254 | 0.02843002 | 0.02522701 | 0.02860656
[5 empty] | 0.02592621 | 0.02940118 |  |  | 0.06612679 | 0.02919597 | 0.1060792 | 0.02921974 | 0.02592621 | 0.02940118
[5 empty] | 0.02610915 | 0.03019581 |  |  | 0.0674385 | 0.02998505 | 0.1074691 | 0.03000947 | 0.02610915 | 0.03019581
[5 empty] | 0.0268745 | 0.03099044 |  |  | 0.06860874 | 0.03077413 | 0.109791 | 0.03079919 | 0.0268745 | 0.03099044
[5 empty] | 0.02702096 | 0.03178506 |  |  | 0.06933484 | 0.03156321 | 0.1112407 | 0.03158891 | 0.02702096 | 0.03178506
[5 empty] | 0.0275472 | 0.03257969 |  |  | 0.07021414 | 0.03235229 | 0.112814 | 0.03237863 | 0.0275472 | 0.03257969
[5 empty] | 0.02805192 | 0.03337432 |  |  | 0.07114398 | 0.03314137 | 0.1139067 | 0.03316836 | 0.02805192 | 0.03337432
[5 empty] | 0.02823381 | 0.03416894 |  |  | 0.0720217 | 0.03393045 | 0.1154147 | 0.03395808 | 0.02823381 | 0.03416894
[5 empty] | 0.02859153 | 0.03496357 |  |  | 0.07304462 | 0.03471953 | 0.1173338 | 0.0347478 | 0.02859153 | 0.03496357
[5 empty] | 0.02922378 | 0.0357582 |  |  | 0.0740101 | 0.03550861 | 0.1185598 | 0.03553753 | 0.02922378 | 0.0357582
[5 empty] | 0.02952925 | 0.03655282 |  |  | 0.07461547 | 0.03629769 | 0.1193885 | 0.03632725 | 0.02952925 | 0.03655282
[5 empty] | 0.02950662 | 0.03734745 |  |  | 0.07545805 | 0.03708677 | 0.1203157 | 0.03711697 | 0.02950662 | 0.03734745
[5 empty] | 0.02995457 | 0.03814208 |  |  | 0.0754352 | 0.03787585 | 0.1210373 | 0.03790669 | 0.02995457 | 0.03814208
[5 empty] | 0.03007179 | 0.0389367 |  |  | 0.07604425 | 0.03866493 | 0.1216491 | 0.03869642 | 0.03007179 | 0.0389367
[5 empty] | 0.03035697 | 0.03973133 |  |  | 0.07638252 | 0.03945401 | 0.1231468 | 0.03948614 | 0.03035697 | 0.03973133
[5 empty] | 0.03040879 | 0.04052596 |  |  | 0.07714737 | 0.04024309 | 0.1233265 | 0.04027586 | 0.03040879 | 0.04052596
[5 empty] | 0.03042593 | 0.04132058 |  |  | 0.07713613 | 0.04103217 | 0.1238837 | 0.04106558 | 0.03042593 | 0.04132058
[5 empty] | 0.03050708 | 0.04211521 |  |  | 0.07754613 | 0.04182125 | 0.1240145 | 0.04185531 | 0.03050708 | 0.04211521
[5 empty] | 0.0308588 | 0.04290984 |  |  | 0.07801923 | 0.04261033 | 0.1251797 | 0.04264503 | 0.0308588 | 0.04290984
[5 empty] | 0.03075855 | 0.04370446 |  |  | 0.07781922 | 0.04339941 | 0.1250797 | 0.04343475 | 0.03075855 | 0.04370446
[5 empty] | 0.03065531 | 0.04449909 |  |  | 0.07780572 | 0.04418849 | 0.1239589 | 0.04422448 | 0.03065531 | 0.04449909
[5 empty] | 0.03074837 | 0.04529372 |  |  | 0.07786499 | 0.04497758 | 0.1241995 | 0.0450142 | 0.03074837 | 0.04529372
[5 empty] | 0.03063775 | 0.04608834 |  |  | 0.07779823 | 0.04576666 | 0.1249026 | 0.04580392 | 0.03063775 | 0.04608834
[5 empty] | 0.03072348 | 0.04688297 |  |  | 0.07780665 | 0.04655574 | 0.1237694 | 0.04659364 | 0.03072348 | 0.04688297
[5 empty] | 0.0308056 | 0.0476776 |  |  | 0.07729148 | 0.04734482 | 0.1237009 | 0.04738337 | 0.0308056 | 0.0476776
[5 empty] | 0.03068413 | 0.04847222 |  |  | 0.0770539 | 0.0481339 | 0.1240983 | 0.04817309 | 0.03068413 | 0.04847222
[5 empty] | 0.0306591 | 0.04926685 |  |  | 0.07669515 | 0.04892298 | 0.1237627 | 0.04896281 | 0.0306591 | 0.04926685
[5 empty] | 0.03043054 | 0.05006148 |  |  | 0.07671642 | 0.04971206 | 0.1239953 | 0.04975254 | 0.03043054 | 0.05006148
[5 empty] | 0.03069849 | 0.0508561 |  |  | 0.07641892 | 0.05050114 | 0.1234972 | 0.05054226 | 0.03069849 | 0.0508561
[5 empty] | 0.03066296 | 0.05165073 |  |  | 0.07660386 | 0.05129022 | 0.1224695 | 0.05133198 | 0.03066296 | 0.05165073
[5 empty] | 0.03042401 | 0.05244536 |  |  | 0.07647246 | 0.0520793 | 0.1229133 | 0.0521217 | 0.03042401 | 0.05244536
[5 empty] | 0.03048164 | 0.05323998 |  |  | 0.07562593 | 0.05286838 | 0.1226298 | 0.05291143 | 0.03048164 | 0.05323998
[5 empty] | 0.03053591 | 0.05403461 |  |  | 0.07586546 | 0.05365746 | 0.1217201 | 0.05370115 | 0.03053591 | 0.05403461
[5 empty] | 0.03048682 | 0.05482923 |  |  | 0.07579228 | 0.05444654 | 0.1214853 | 0.05449087 | 0.03048682 | 0.05482923
[5 empty] | 0.03013442 | 0.05562386 |  |  | 0.07490759 | 0.05523562 | 0.1210266 | 0.05528059 | 0.03013442 | 0.05562386
[5 empty] | 0.03037873 | 0.05641849 |  |  | 0.07481261 | 0.0560247 | 0.1196451 | 0.05607032 | 0.03037873 | 0.05641849
[5 empty] | 0.03011979 | 0.05721311 |  |  | 0.07440853 | 0.05681378 | 0.119242 | 0.05686004 | 0.03011979 | 0.05721311
[5 empty] | 0.02995763 | 0.05800774 |  |  | 0.07419657 | 0.05760286 | 0.1198183 | 0.05764976 | 0.02995763 | 0.05800774
[5 empty] | 0.03009227 | 0.05880237 |  |  | 0.07357795 | 0.05839194 | 0.1188752 | 0.05843949 | 0.03009227 | 0.05880237
[5 empty] | 0.02992374 | 0.05959699 |  |  | 0.07345386 | 0.05918102 | 0.1186138 | 0.05922921 | 0.02992374 | 0.05959699
[5 empty] | 0.02975208 | 0.06039162 |  |  | 0.07322553 | 0.0599701 | 0.1180352 | 0.06001893 | 0.02975208 | 0.06039162
[5 empty] | 0.02967732 | 0.06118625 |  |  | 0.07329415 | 0.06075918 | 0.1174407 | 0.06080865 | 0.02967732 | 0.06118625
[5 empty] | 0.02989948 | 0.06198087 |  |  | 0.07236095 | 0.06154826 | 0.1167312 | 0.06159838 | 0.02989948 | 0.06198087
[5 empty] | 0.0298186 | 0.0627755 |  |  | 0.07202712 | 0.06233734 | 0.115108 | 0.0623881 | 0.0298186 | 0.0627755
[5 empty] | 0.0295347 | 0.06357013 |  |  | 0.07219388 | 0.06312642 | 0.1144722 | 0.06317782 | 0.0295347 | 0.06357013
[5 empty] | 0.02934782 | 0.06436475 |  |  | 0.07186244 | 0.0639155 | 0.1143248 | 0.06396755 | 0.02934782 | 0.06436475
[5 empty] | 0.02925799 | 0.06515938 |  |  | 0.071334 | 0.06470458 | 0.1135671 | 0.06475727 | 0.02925799 | 0.06515938
[5 empty] | 0.02946523 | 0.06595401 |  |  | 0.07070979 | 0.06549366 | 0.1125002 | 0.06554699 | 0.02946523 | 0.06595401
[5 empty] | 0.02926958 | 0.06674863 |  |  | 0.070691 | 0.06628274 | 0.1128252 | 0.06633671 | 0.02926958 | 0.06674863
[5 empty] | 0.02897107 | 0.06754326 |  |  | 0.07067884 | 0.06707182 | 0.1121431 | 0.06712644 | 0.02897107 | 0.06754326
[5 empty] | 0.02886973 | 0.06833789 |  |  | 0.06977453 | 0.0678609 | 0.1106553 | 0.06791616 | 0.02886973 | 0.06833789
[5 empty] | 0.02896558 | 0.06913251 |  |  | 0.06997928 | 0.06864998 | 0.1101627 | 0.06870588 | 0.02896558 | 0.06913251
[5 empty] | 0.02875866 | 0.06992714 |  |  | 0.06979 | 0.06943906 | 0.1099666 | 0.0694956 | 0.02875866 | 0.06992714
[5 empty] | 0.028649 | 0.07072177 |  |  | 0.06899989 | 0.07022814 | 0.109468 | 0.07028533 | 0.028649 | 0.07072177
[5 empty] | 0.02873663 | 0.07151639 |  |  | 0.06880871 | 0.07101722 | 0.107968 | 0.07107505 | 0.02873663 | 0.07151639
[5 empty] | 0.02832158 | 0.07231102 |  |  | 0.06881631 | 0.0718063 | 0.1071679 | 0.07186477 | 0.02832158 | 0.07231102
[5 empty] | 0.02840388 | 0.07310565 |  |  | 0.06802255 | 0.07259538 | 0.1063687 | 0.0726545 | 0.02840388 | 0.07310565
[5 empty] | 0.02828355 | 0.07390027 |  |  | 0.06782729 | 0.07338446 | 0.1058716 | 0.07344422 | 0.02828355 | 0.07390027
[5 empty] | 0.02806063 | 0.0746949 |  |  | 0.06733037 | 0.07417354 | 0.1059777 | 0.07423394 | 0.02806063 | 0.0746949
[5 empty] | 0.02813516 | 0.07548953 |  |  | 0.06753167 | 0.07496263 | 0.1042882 | 0.07502366 | 0.02813516 | 0.07548953
[5 empty] | 0.02770715 | 0.07628415 |  |  | 0.06703104 | 0.07575171 | 0.103704 | 0.07581339 | 0.02770715 | 0.07628415
[5 empty] | 0.02767664 | 0.07707878 |  |  | 0.06652833 | 0.07654079 | 0.1037265 | 0.07660311 | 0.02767664 | 0.07707878
[5 empty] | 0.02754366 | 0.07787341 |  |  | 0.0663234 | 0.07732987 | 0.1029534 | 0.07739283 | 0.02754366 | 0.07787341
[5 empty] | 0.02760825 | 0.07866803 |  |  | 0.06601611 | 0.07811895 | 0.1018591 | 0.07818256 | 0.02760825 | 0.07866803
[5 empty] | 0.02727042 | 0.07946266 |  |  | 0.06620632 | 0.07890803 | 0.1009389 | 0.07897228 | 0.02727042 | 0.07946266
[5 empty] | 0.02703021 | 0.08025729 |  |  | 0.06569388 | 0.07969711 | 0.1001935 | 0.079762 | 0.02703021 | 0.08025729
[5 empty] | 0.02688765 | 0.08105191 |  |  | 0.06537866 | 0.08048619 | 0.09952386 | 0.08055172 | 0.02688765 | 0.08105191
[5 empty] | 0.02704278 | 0.08184654 |  |  | 0.06516049 | 0.08127527 | 0.09953094 | 0.08134145 | 0.02704278 | 0.08184654
[5 empty] | 0.02669561 | 0.08264117 |  |  | 0.06443926 | 0.08206435 | 0.09761561 | 0.08213117 | 0.02669561 | 0.08264117
[5 empty] | 0.02644619 | 0.08343579 |  |  | 0.06401481 | 0.08285343 | 0.09737879 | 0.08292089 | 0.02644619 | 0.08343579
[5 empty] | 0.02639454 | 0.08423042 |  |  | 0.06428699 | 0.08364251 | 0.09672136 | 0.08371061 | 0.02639454 | 0.08423042
[5 empty] | 0.0262393 | 0.08502505 |  |  | 0.06385567 | 0.08443159 | 0.09624424 | 0.08450034 | 0.0262393 | 0.08502505
[5 empty] | 0.02622602 | 0.08581967 |  |  | 0.06302071 | 0.08522067 | 0.09454832 | 0.08529006 | 0.02622602 | 0.08581967
[5 empty] | 0.02573501 | 0.0866143 |  |  | 0.06268196 | 0.08600975 | 0.09403452 | 0.08607978 | 0.02573501 | 0.0866143
[5 empty] | 0.02547774 | 0.08740893 |  |  | 0.06253927 | 0.08679883 | 0.09320372 | 0.08686951 | 0.02547774 | 0.08740893
[5 empty] | 0.0249657 | 0.08820355 |  |  | 0.06199251 | 0.08758791 | 0.09245685 | 0.08765923 | 0.0249657 | 0.08820355
[5 empty] | 0.02451037 | 0.08899818 |  |  | 0.06194153 | 0.08837699 | 0.09069479 | 0.08844895 | 0.02451037 | 0.08899818
[5 empty] | 0.02392324 | 0.08979281 |  |  | 0.06128619 | 0.08916607 | 0.08991845 | 0.08923867 | 0.02392324 | 0.08979281
[5 empty] | 0.02371578 | 0.09058743 |  |  | 0.06122635 | 0.08995515 | 0.08912874 | 0.0900284 | 0.02371578 | 0.09058743
[5 empty] | 0.02319949 | 0.09138206 |  |  | 0.06116186 | 0.09074423 | 0.08802656 | 0.09081812 | 0.02319949 | 0.09138206
[5 empty] | 0.02258584 | 0.09217668 |  |  | 0.06039259 | 0.09153331 | 0.08751281 | 0.09160784 | 0.02258584 | 0.09217668
[5 empty] | 0.02188632 | 0.09297131 |  |  | 0.06021838 | 0.09232239 | 0.0859884 | 0.09239757 | 0.02188632 | 0.09297131
[5 empty] | 0.02171242 | 0.09376594 |  |  | 0.05983909 | 0.09311147 | 0.08465422 | 0.09318729 | 0.02171242 | 0.09376594
[5 empty] | 0.0212756 | 0.09456056 |  |  | 0.05945459 | 0.09390055 | 0.08331119 | 0.09397701 | 0.0212756 | 0.09456056
[5 empty] | 0.02078737 | 0.09535519 |  |  | 0.05856473 | 0.09468963 | 0.0828602 | 0.09476673 | 0.02078737 | 0.09535519
[5 empty] | 0.0203592 | 0.09614982 |  |  | 0.05856937 | 0.09547871 | 0.08170216 | 0.09555646 | 0.0203592 | 0.09614982
[5 empty] | 0.02000257 | 0.09694444 |  |  | 0.05816836 | 0.09626779 | 0.08013797 | 0.09634618 | 0.02000257 | 0.09694444
[5 empty] | 0.01982898 | 0.09773907 |  |  | 0.05796156 | 0.09705687 | 0.08016853 | 0.0971359 | 0.01982898 | 0.09773907
[5 empty] | 0.02004489 | 0.0985337 |  |  | 0.05694883 | 0.09784595 | 0.07839475 | 0.09792562 | 0.02004489 | 0.0985337
[5 empty] | 0.01998781 | 0.09932832 |  |  | 0.05703002 | 0.09863503 | 0.07769054 | 0.09871535 | 0.01998781 | 0.09932832
[5 empty] | 0.01973551 | 0.100123 |  |  | 0.056705 | 0.09942411 | 0.07626695 | 0.09950507 | 0.01973551 | 0.100123
[5 empty] | 0.01988769 | 0.1009176 |  |  | 0.05597362 | 0.1002132 | 0.07483025 | 0.1002948 | 0.01988769 | 0.1009176
[5 empty] | 0.01984402 | 0.1017122 |  |  | 0.05543574 | 0.1010023 | 0.07339551 | 0.1010845 | 0.01984402 | 0.1017122
[5 empty] | 0.01960418 | 0.1025068 |  |  | 0.0553912 | 0.1017914 | 0.0722778 | 0.1018742 | 0.01960418 | 0.1025068
[5 empty] | 0.01946787 | 0.1033015 |  |  | 0.05443989 | 0.1025804 | 0.07029222 | 0.102664 | 0.01946787 | 0.1033015
[5 empty] | 0.01943476 | 0.1040961 |  |  | 0.05418164 | 0.1033695 | 0.06925385 | 0.1034537 | 0.01943476 | 0.1040961
[5 empty] | 0.01950454 | 0.1048907 |  |  | 0.05369884 | 0.1041586 | 0.06667776 | 0.1042434 | 0.01950454 | 0.1048907
[5 empty] | 0.01967689 | 0.1056853 |  |  | 0.05317684 | 0.1049477 | 0.06517904 | 0.1050331 | 0.01967689 | 0.1056853
[5 empty] | 0.01945149 | 0.10648 |  |  | 0.05252062 | 0.1057368 | 0.06367277 | 0.1058229 | 0.01945149 | 0.10648
[5 empty] | 0.01932804 | 0.1072746 |  |  | 0.05213513 | 0.1065258 | 0.06227404 | 0.1066126 | 0.01932804 | 0.1072746
[5 empty] | 0.0195062 | 0.1080692 |  |  | 0.05152534 | 0.1073149 | 0.05999792 | 0.1074023 | 0.0195062 | 0.1080692
[5 empty] | 0.01928567 | 0.1088638 |  |  | 0.05089623 | 0.108104 | 0.0581595 | 0.108192 | 0.01928567 | 0.1088638
[5 empty] | 0.01956613 | 0.1096585 |  |  | 0.04995275 | 0.1088931 | 0.05657385 | 0.1089817 | 0.01956613 | 0.1096585
[5 empty] | 0.01924727 | 0.1104531 |  |  | 0.04979989 | 0.1096822 | 0.05595607 | 0.1097715 | 0.01924727 | 0.1104531
[5 empty] | 0.01952875 | 0.1112477 |  |  | 0.0486426 | 0.1104712 | 0.05452123 | 0.1105612 | 0.01952875 | 0.1112477
[5 empty] | 0.01931028 | 0.1120423 |  |  | 0.04788586 | 0.1112603 | 0.05228442 | 0.1113509 | 0.01931028 | 0.1120423
[5 empty] | 0.01949154 | 0.112837 |  |  | 0.04773463 | 0.1120494 | 0.05186071 | 0.1121406 | 0.01949154 | 0.112837
[5 empty] | 0.0192722 | 0.1136316 |  |  | 0.04729388 | 0.1128385 | 0.0510652 | 0.1129304 | 0.0192722 | 0.1136316
[5 empty] | 0.01935195 | 0.1144262 |  |  | 0.04646859 | 0.1136276 | 0.04911295 | 0.1137201 | 0.01935195 | 0.1144262
[5 empty] | 0.01943047 | 0.1152209 |  |  | 0.0454637 | 0.1144166 | 0.04861906 | 0.1145098 | 0.01943047 | 0.1152209
[5 empty] | 0.01920745 | 0.1160155 |  |  | 0.04498421 | 0.1152057 | 0.04789861 | 0.1152995 | 0.01920745 | 0.1160155
[5 empty] | 0.01918257 | 0.1168101 |  |  | 0.04463506 | 0.1159948 | 0.04766667 | 0.1160892 | 0.01918257 | 0.1168101
[5 empty] | 0.01915552 | 0.1176047 |  |  | 0.0439196 | 0.1167839 | 0.04743833 | 0.116879 | 0.01915552 | 0.1176047
[5 empty] | 0.01932598 | 0.1183994 |  |  | 0.0437148 | 0.117573 | 0.04680022 | 0.1176687 | 0.01932598 | 0.1183994
[5 empty] | 0.01909363 | 0.119194 |  |  | 0.04311182 | 0.118362 | 0.04779043 | 0.1184584 | 0.01909363 | 0.119194
[5 empty] | 0.01915815 | 0.1199886 |  |  | 0.04281076 | 0.1191511 | 0.0476809 | 0.1192481 | 0.01915815 | 0.1199886
[5 empty] | 0.01911924 | 0.1207832 |  |  | 0.04211174 | 0.1199402 | 0.04757163 | 0.1200379 | 0.01911924 | 0.1207832
[5 empty] | 0.01887656 | 0.1215779 |  |  | 0.04181486 | 0.1207293 | 0.04786261 | 0.1208276 | 0.01887656 | 0.1215779
[5 empty] | 0.0189299 | 0.1223725 |  |  | 0.04122024 | 0.1215184 | 0.04725385 | 0.1216173 | 0.0189299 | 0.1223725
[5 empty] | 0.01887946 | 0.1231671 |  |  | 0.04052799 | 0.1223074 | 0.04684535 | 0.122407 | 0.01887946 | 0.1231671
[5 empty] | 0.01882531 | 0.1239617 |  |  | 0.0398382 | 0.1230965 | 0.04723709 | 0.1231968 | 0.01882531 | 0.1239617
[5 empty] | 0.01876751 | 0.1247564 |  |  | 0.03985101 | 0.1238856 | 0.04702908 | 0.1239865 | 0.01876751 | 0.1247564
[5 empty] | 0.01890611 | 0.125551 |  |  | 0.0390665 | 0.1246747 | 0.04772132 | 0.1247762 | 0.01890611 | 0.125551
[5 empty] | 0.01884115 | 0.1263456 |  |  | 0.0386848 | 0.1254638 | 0.0467138 | 0.1255659 | 0.01884115 | 0.1263456
[5 empty] | 0.01877269 | 0.1271403 |  |  | 0.03840601 | 0.1262528 | 0.04690651 | 0.1263556 | 0.01877269 | 0.1271403
[5 empty] | 0.01860078 | 0.1279349 |  |  | 0.03743024 | 0.1270419 | 0.04739946 | 0.1271454 | 0.01860078 | 0.1279349
[5 empty] | 0.01862546 | 0.1287295 |  |  | 0.0368576 | 0.127831 | 0.04789265 | 0.1279351 | 0.01862546 | 0.1287295
[5 empty] | 0.0183468 | 0.1295241 |  |  | 0.03648821 | 0.1286201 | 0.04778607 | 0.1287248 | 0.0183468 | 0.1295241
[5 empty] | 0.01826483 | 0.1303188 |  |  | 0.03642216 | 0.1294092 | 0.04667971 | 0.1295145 | 0.01826483 | 0.1303188
[5 empty] | 0.01837962 | 0.1311134 |  |  | 0.03575957 | 0.1301982 | 0.04687358 | 0.1303043 | 0.01837962 | 0.1311134
[5 empty] | 0.01799121 | 0.131908 |  |  | 0.03540056 | 0.1309873 | 0.04746768 | 0.131094 | 0.01799121 | 0.131908
[5 empty] | 0.01809965 | 0.1327026 |  |  | 0.03494522 | 0.1317764 | 0.04696199 | 0.1318837 | 0.01809965 | 0.1327026
[5 empty] | 0.018005 | 0.1334973 |  |  | 0.03449367 | 0.1325655 | 0.04765652 | 0.1326734 | 0.018005 | 0.1334973
[5 empty] | 0.01770729 | 0.1342919 |  |  | 0.03384601 | 0.1333546 | 0.04745126 | 0.1334632 | 0.01770729 | 0.1342919
[5 empty] | 0.0178066 | 0.1350865 |  |  | 0.03320237 | 0.1341436 | 0.04774622 | 0.1342529 | 0.0178066 | 0.1350865
[5 empty] | 0.01760295 | 0.1358811 |  |  | 0.03346284 | 0.1349327 | 0.04764139 | 0.1350426 | 0.01760295 | 0.1358811
[5 empty] | 0.01769641 | 0.1366758 |  |  | 0.03302753 | 0.1357218 | 0.04783676 | 0.1358323 | 0.01769641 | 0.1366758
[5 empty] | 0.01738703 | 0.1374704 |  |  | 0.03219656 | 0.1365109 | 0.04773234 | 0.136622 | 0.01738703 | 0.1374704
[5 empty] | 0.01727486 | 0.138265 |  |  | 0.03217004 | 0.1373 | 0.04732812 | 0.1374118 | 0.01727486 | 0.138265
[5 empty] | 0.01735994 | 0.1390597 |  |  | 0.03144807 | 0.138089 | 0.04692409 | 0.1382015 | 0.01735994 | 0.1390597
[5 empty] | 0.01714233 | 0.1398543 |  |  | 0.03093076 | 0.1388781 | 0.04712027 | 0.1389912 | 0.01714233 | 0.1398543
[5 empty] | 0.01682208 | 0.1406489 |  |  | 0.03061823 | 0.1396672 | 0.04681663 | 0.1397809 | 0.01682208 | 0.1406489
[5 empty] | 0.01699923 | 0.1414435 |  |  | 0.03031058 | 0.1404563 | 0.04761319 | 0.1405707 | 0.01699923 | 0.1414435
[5 empty] | 0.01677385 | 0.1422382 |  |  | 0.03000793 | 0.1412454 | 0.04730993 | 0.1413604 | 0.01677385 | 0.1422382
[5 empty] | 0.01664598 | 0.1430328 |  |  | 0.02901037 | 0.1420344 | 0.04750686 | 0.1421501 | 0.01664598 | 0.1430328
[5 empty] | 0.01651567 | 0.1438274 |  |  | 0.02901803 | 0.1428235 | 0.04760397 | 0.1429398 | 0.01651567 | 0.1438274
[5 empty] | 0.01628297 | 0.144622 |  |  | 0.02883101 | 0.1436126 | 0.04720127 | 0.1437295 | 0.01628297 | 0.144622
[5 empty] | 0.01604794 | 0.1454167 |  |  | 0.02784941 | 0.1444017 | 0.04669873 | 0.1445193 | 0.01604794 | 0.1454167
[5 empty] | 0.01611061 | 0.1462113 |  |  | 0.02757336 | 0.1451908 | 0.04759638 | 0.145309 | 0.01611061 | 0.1462113
[5 empty] | 0.01597106 | 0.1470059 |  |  | 0.02720296 | 0.1459798 | 0.04769419 | 0.1460987 | 0.01597106 | 0.1470059
[5 empty] | 0.01572931 | 0.1478005 |  |  | 0.02693831 | 0.1467689 | 0.04779217 | 0.1468884 | 0.01572931 | 0.1478005
[5 empty] | 0.01558543 | 0.1485952 |  |  | 0.02707954 | 0.147558 | 0.04699032 | 0.1476782 | 0.01558543 | 0.1485952
[5 empty] | 0.01553947 | 0.1493898 |  |  | 0.02632674 | 0.1483471 | 0.04778864 | 0.1484679 | 0.01553947 | 0.1493898
[5 empty] | 0.01549147 | 0.1501844 |  |  | 0.02618003 | 0.1491362 | 0.04688711 | 0.1492576 | 0.01549147 | 0.1501844
[5 empty] | 0.01514149 | 0.1509791 |  |  | 0.02603952 | 0.1499253 | 0.04778574 | 0.1500473 | 0.01514149 | 0.1509791
[5 empty] | 0.01518958 | 0.1517737 |  |  | 0.02560531 | 0.1507143 | 0.04718453 | 0.1508371 | 0.01518958 | 0.1517737
[5 empty] | 0.01483578 | 0.1525683 |  |  | 0.02527752 | 0.1515034 | 0.04728347 | 0.1516268 | 0.01483578 | 0.1525683
[5 empty] | 0.01488016 | 0.1533629 |  |  | 0.02475625 | 0.1522925 | 0.04678256 | 0.1524165 | 0.01488016 | 0.1533629
[5 empty] | 0.01452275 | 0.1541576 |  |  | 0.02444162 | 0.1530816 | 0.0476818 | 0.1532062 | 0.01452275 | 0.1541576
[5 empty] | 0.01456362 | 0.1549522 |  |  | 0.02383373 | 0.1538707 | 0.04678118 | 0.1539959 | 0.01456362 | 0.1549522
[5 empty] | 0.01440281 | 0.1557468 |  |  | 0.0236327 | 0.1546597 | 0.0471807 | 0.1547857 | 0.01440281 | 0.1557468
[5 empty] | 0.01424036 | 0.1565414 |  |  | 0.02333863 | 0.1554488 | 0.04758037 | 0.1555754 | 0.01424036 | 0.1565414
[5 empty] | 0.01377634 | 0.1573361 |  |  | 0.02285163 | 0.1562379 | 0.04708017 | 0.1563651 | 0.01377634 | 0.1573361
[5 empty] | 0.01361079 | 0.1581307 |  |  | 0.02307182 | 0.157027 | 0.0474801 | 0.1571548 | 0.01361079 | 0.1581307