## 1
Общество с ограниченной ответственностью "Инженерная геология" (ООО "ИнжГео") | [11 empty] | Общество с ограниченной ответственностью "Инженерная геология" (ООО "ИнжГео")
Юр. адрес: 117279, г. Москва, ул. Миклухо-Маклая, 36 а, этаж 5, пом. XXIII к. 76-84 | [11 empty] | Юр. адрес: 117279, г. Москва, ул. Миклухо-Маклая, 36 а, этаж 5, пом. XXIII к. 76-84 | [8 empty] | нагр |  |  | X0 | Y0 | R |  | нагр |  |  |  | X0 | Y0 | R | нагр |  |  |  | X0 | Y0 | R |  | нагр |  |  |  | X0 | Y0 | R
Телефон/факс +7 (495) 132-30-00, Адрес электронной почты inbox@inj-geo.ru | [11 empty] | Телефон/факс +7 (495) 132-30-00, Адрес электронной почты inbox@inj-geo.ru | [12 empty] | 0 | [7 empty] | 0 | [6 empty] | 0 | [7 empty] | 0
[21 empty] | девиатор | [6 empty] | девиатор | [6 empty] | девиатор | [7 empty] | девиатор
Испытательная лаборатория ООО «ИнжГео» | [11 empty] | Испытательная лаборатория ООО «ИнжГео» | [8 empty] | x0 | Угол | X | Y |  |  |  | x0 |  | Угол | X | Y |  |  | x0 |  | Угол | X | Y |  |  |  | x0 |  | Угол | X | Y
Адрес места осуществления деятельности лаборатории: г. Москва, просп. Вернадского, д. 51, стр. 1 | [11 empty] | Адрес места осуществления деятельности лаборатории: г. Москва, просп. Вернадского, д. 51, стр. 1 | [9 empty] | 0 | [7 empty] | 0 | [6 empty] | 0 | [7 empty] | 0
Телефон +7(910)4557682, E-mail: slg85@mail.ru | [11 empty] | Телефон +7(910)4557682, E-mail: slg85@mail.ru | [9 empty] | 5 | [7 empty] | 5 | [6 empty] | 5 | [7 empty] | 5
[22 empty] | 10 | [7 empty] | 10 | [6 empty] | 10 | [7 empty] | 10
[12 empty] | Протокол испытаний № 13-63/98 от 04-02-2023 | [9 empty] | 15 | [7 empty] | 15 | [6 empty] | 15 | [7 empty] | 15
[22 empty] | 20 | [7 empty] | 20 | [6 empty] | 20 | [7 empty] | 20
[12 empty] | Наименование и адрес заказчика: Переход трубопровода через р. Енисей | [9 empty] | 25 | [7 empty] | 25 | [6 empty] | 25 | [7 empty] | 25
[12 empty] | Наименование объекта: ООО Регионстрой | [9 empty] | 30 | [7 empty] | 30 | [6 empty] | 30 | [7 empty] | 30
Наименование используемого метода/методики: ГОСТ 12248.4-2020 | [11 empty] | Наименование используемого метода/методики: ГОСТ 12248.3-2020 | [9 empty] | 35 | [7 empty] | 35 | [6 empty] | 35 | [7 empty] | 35
Условия проведения испытания: температура окружающей среды (18 - 25)0С, влажность воздуха (40 - 75)% | [11 empty] | Условия проведения испытания: температура окружающей среды (18 - 25)0С, влажность воздуха (40 - 75)% | [9 empty] | 40 | [7 empty] | 40 | [6 empty] | 40 | [7 empty] | 40
[12 empty] | Дата получение объекта подлежащего испытаниям: 08-01-2023 | [9 empty] | 45 | [7 empty] | 45 | [6 empty] | 45 | [7 empty] | 45
[12 empty] | Дата испытания: 25.10.2022-19.11.2098 | [9 empty] | 50 | [7 empty] | 50 | [6 empty] | 50 | [7 empty] | 50
[22 empty] | 55 | [7 empty] | 55 | [6 empty] | 55 | [7 empty] | 55
Испытание грунтов методом трехосного сжатия | [11 empty] | Испытание грунтов методом трехосного сжатия | [9 empty] | 60 | [7 empty] | 60 | [6 empty] | 60 | [7 empty] | 60
[22 empty] | 65 | [7 empty] | 65 | [6 empty] | 65 | [7 empty] | 65
Лабораторный номер: | [6 empty] | We, д.е. = |  |  |  |  | Лабораторный номер: |  | 1133 |  |  |  | We, д.е. = | 0.609951568 |  |  | 70 | [7 empty] | 70 | [6 empty] | 70 | [7 empty] | 70
Номер скважины: | [6 empty] | ρ, г/см3 = |  |  |  |  | Номер скважины: |  | BH-042 |  |  |  | ρ, г/см3 = | 1.63 |  |  | 75 | [7 empty] | 75 | [6 empty] | 75 | [7 empty] | 75
Глубина отбора, м: | [6 empty] | ρs, г/см3 = |  |  |  |  | Глубина отбора, м: |  | 0.3 |  |  |  | ρs, г/см3 = | 2.74 |  |  | 80 | [7 empty] | 80 | [6 empty] | 80 | [7 empty] | 80
Наименование грунта: | [6 empty] | e, д.е. = |  |  |  |  | Наименование грунта: |  | Суглинок, после оттаивания текучий, легкий пылеватый |  |  |  | e, д.е. = | 1.706299 |  |  | 85 | [7 empty] | 85 | [6 empty] | 85 | [7 empty] | 85
Схема проведения опыта: | [6 empty] | IL, д.е. = |  |  |  |  | Схема проведения опыта: |  | КД |  |  |  | IL, д.е. = | 3.332 |  |  | 90 | [7 empty] | 90 | [6 empty] | 90 | [7 empty] | 90
[22 empty] | 95 | [7 empty] | 95 | [6 empty] | 95 | [7 empty] | 95
[22 empty] | 100 | [7 empty] | 100 | [6 empty] | 100 | [7 empty] | 100
Результаты испытаний | [11 empty] | Результаты испытаний | [9 empty] | 105 | [7 empty] | 105 | [6 empty] | 105 | [7 empty] | 105
[22 empty] | 110 | [7 empty] | 110 | [6 empty] | 110 | [7 empty] | 110
[22 empty] | 115 | [7 empty] | 115 | [6 empty] | 115 | [7 empty] | 115
[22 empty] | 120 | [7 empty] | 120 | [6 empty] | 120 | [7 empty] | 120
[22 empty] | 125 | [7 empty] | 125 | [6 empty] | 125 | [7 empty] | 125
[22 empty] | 130 | [7 empty] | 130 | [6 empty] | 130 | [7 empty] | 130
[22 empty] | 135 | [7 empty] | 135 | [6 empty] | 135 | [7 empty] | 135
[22 empty] | 140 | [7 empty] | 140 | [6 empty] | 140 | [7 empty] | 140
[22 empty] | 145 | [7 empty] | 145 | [6 empty] | 145 | [7 empty] | 145
[22 empty] | 150 | [7 empty] | 150 | [6 empty] | 150 | [7 empty] | 150
[22 empty] | 155 | [7 empty] | 155 | [6 empty] | 155 | [7 empty] | 155
[22 empty] | 160 | [7 empty] | 160 | [6 empty] | 160 | [7 empty] | 160
[22 empty] | 165 | [7 empty] | 165 | [6 empty] | 165 | [7 empty] | 165
[22 empty] | 170 | [7 empty] | 170 | [6 empty] | 170 | [7 empty] | 170
[22 empty] | 175 | [7 empty] | 175 | [6 empty] | 175 | [7 empty] | 175
[22 empty] | 180 | [7 empty] | 180 | [6 empty] | 180 | [7 empty] | 180
[13 empty] | Давление в камере, Мпа σ3 | Вертикальная нагрузка, Мпа σ1 | Поровое давление, Мпа u
[7 empty] | Коэфф. Точки | [5 empty] | 0.05 | 0.0774418 | [5 empty] | 1 | [6 empty] | σ3,кПа | σ1,кПа | u, кПа |  |  |  | 4
[13 empty] | 0.15 | 0.2051983 | [27 empty] | δ3, Мпа | δ1-δ3, МПа | δ1, МПа | δ1, КПа
|  |  | Модуль деформации, МПа: | [9 empty] | 0.25 | 0.3329549 | [21 empty] | С, МПа:
|  |  | Е0= | [32 empty] | φ, град:
|  |  | E50 = | [32 empty] | E, Мпа
|  |  | Коэф. Поперечной деформации, ϑ = | [9 empty] | Эффективные значения угла внутреннего трения и удельного сцепления ϕ', С' | [13 empty] | x | 0
[13 empty] | ϕ', град. = | 7 | [12 empty] | y |  |  |  | С, кПа | φ,°
[13 empty] | С', МПа = | 0.006
| Исполнитель: | [6 empty] | Морозов Д.С. |  |  |  |  | Исполнитель: |  |  |  |  | Морозов Д.С.
| Начальник исп. лаборатории: | [6 empty] | Семиколенова Л.Г. |  |  |  |  | Начальник исп. лаборатории: |  |  |  |  | Семиколенова Л.Г.
Лист 1 , всего листов 2 | [11 empty] | Лист 2 , всего листов 2
Частичное воспроизведение протокола испытаний без письменного разрешения ООО «ИнжГео» ЗАПРЕЩАЕТСЯ | [11 empty] | Частичное воспроизведение протокола испытаний без письменного разрешения ООО «ИнжГео» ЗАПРЕЩАЕТСЯ
[5 empty] | второй график |  | первый график | [9 empty] | К Пуассона
dev50 | epsE50 | ind | devE0 | epsE0 | dev | eps | sigma |  | dev1 | eps1 | dev2 | eps2 | dev3 | eps3 |  | Глины
0.0137209 | 0.01038683 |  |  |  | 0 | 0 |  |  | 0 | 0 | 0 | 0 | 0 | 0 |  | < 0 | 0,20-0,30
ind |  |  |  |  | 0.001759901 | 0.0007805709 |  |  | 0.006291258 | 0.0007696734 | 0.0103134 | 0.0007689101 | 0.001759901 | 0.0007805709 |  | 0-0,25 | 0,30-0,38
2 |  |  |  |  | 0.003606111 | 0.001561142 |  |  | 0.01246244 | 0.001539347 | 0.02037638 | 0.00153782 | 0.003606111 | 0.001561142 |  | 0,25< | 0,38-0,45
E0 |  |  |  |  | 0.006 | 0.002725227 |  |  | 0.01734649 | 0.00230902 | 0.02804031 | 0.00230673 | 0.006 | 0.002725227 |  | Суглинки | 0,35-0,37
epsE0 | devE0 |  |  |  | 0.006571956 | 0.003122284 |  |  | 0.021 | 0.003086827 | 0.034 | 0.003184114 | 0.006571956 | 0.003122284 |  | Пески и супеси | 0,30-0,35
0.002725227 | 0.006 |  |  |  | 0.007631674 | 0.003902855 |  |  | 0.02296675 | 0.003848367 | 0.03539399 | 0.00384455 | 0.007631674 | 0.003902855
[5 empty] | 0.008509616 | 0.004683426 |  |  | 0.02444401 | 0.004618041 | 0.03774443 | 0.00461346 | 0.008509616 | 0.004683426
График E50 |  | График E |  |  | 0.009410534 | 0.005463997 |  |  | 0.02540812 | 0.005387714 | 0.03965537 | 0.005382371 | 0.009410534 | 0.005463997
eps | q | sigma |  |  | 0.01033918 | 0.006244568 |  |  | 0.02635895 | 0.006157388 | 0.04147744 | 0.006473966 | 0.01033918 | 0.006244568
Горизонтальная линия E50 |  | Касательная |  |  | 0.01100031 | 0.007025138 |  |  | 0.02759917 | 0.006761418 | 0.04171833 | 0.006920191 | 0.01100031 | 0.007025138
0 |  | a | b |  | 0.01159867 | 0.007805709 |  |  | 0.02841293 | 0.007696734 | 0.04349556 | 0.007689101 | 0.01159867 | 0.007805709
|  |  | 0 |  | 0.01233903 | 0.00858628 |  |  | 0.029424 | 0.008466408 | 0.04407251 | 0.008458011 | 0.01233903 | 0.00858628
Вертикальная линия E50 |  | p1 и p2 |  |  | 0.01282612 | 0.009366851 |  |  | 0.03022948 | 0.009236081 | 0.046048 | 0.009226921 | 0.01282612 | 0.009366851
| 0 | 0 |  |  | 0.0137209 | 0.01038683 |  |  | 0.03092872 | 0.01000575 | 0.04672085 | 0.009995831 | 0.0137209 | 0.01038683
[5 empty] | 0.01406904 | 0.01092799 |  |  | 0.0319211 | 0.01077543 | 0.04848991 | 0.01076474 | 0.01406904 | 0.01092799
Касательная линия E50 |  |  |  |  | 0.01456955 | 0.01170856 |  |  | 0.03310599 | 0.0115451 | 0.04945399 | 0.01153365 | 0.01456955 | 0.01170856
0 | 0 | Горизонтальная 1 |  |  | 0.0150677 | 0.01248914 |  |  | 0.03408273 | 0.01231478 | 0.05111193 | 0.01230256 | 0.0150677 | 0.01248914
[5 empty] | 0.01546299 | 0.01326971 |  |  | 0.03485071 | 0.01308445 | 0.05156255 | 0.01307147 | 0.01546299 | 0.01326971
Горизонтальная линия qкр |  |  |  |  | 0.01595493 | 0.01405028 |  |  | 0.03540929 | 0.01385412 | 0.05290469 | 0.01384038 | 0.01595493 | 0.01405028
Горизонтальная линия q |  | Горизонтальная 2 |  |  | 0.01634304 | 0.01483085 |  |  | 0.03655782 | 0.0146238 | 0.05483718 | 0.01460929 | 0.01634304 | 0.01483085
0 |  | 0 |  |  | 0.01702683 | 0.01561142 |  |  | 0.03719569 | 0.01539347 | 0.05565884 | 0.0153782 | 0.01702683 | 0.01561142
[5 empty] | 0.0174058 | 0.01639199 |  |  | 0.03802224 | 0.01616314 | 0.0567685 | 0.01614711 | 0.0174058 | 0.01639199
Вертикальная линия q |  |  |  |  | 0.01777947 | 0.01717256 |  |  | 0.03883685 | 0.01693282 | 0.05836499 | 0.01691602 | 0.01777947 | 0.01717256
| 0 |  |  |  | 0.01834736 | 0.01795313 |  |  | 0.03943889 | 0.01770249 | 0.05914714 | 0.01768493 | 0.01834736 | 0.01795313
[5 empty] | 0.01870896 | 0.0187337 |  |  | 0.04062771 | 0.01847216 | 0.06011378 | 0.01845384 | 0.01870896 | 0.0187337
[5 empty] | 0.0192638 | 0.01951427 |  |  | 0.04140269 | 0.01924184 | 0.06186373 | 0.01922275 | 0.0192638 | 0.01951427
[5 empty] | 0.01961138 | 0.02029484 |  |  | 0.04186318 | 0.02001151 | 0.06249584 | 0.01999166 | 0.01961138 | 0.02029484
[5 empty] | 0.02025122 | 0.02107542 |  |  | 0.04280856 | 0.02078118 | 0.06370892 | 0.02076057 | 0.02025122 | 0.02107542
[5 empty] | 0.02048282 | 0.02185599 |  |  | 0.04333818 | 0.02155086 | 0.0650018 | 0.02152948 | 0.02048282 | 0.02185599
[5 empty] | 0.0209057 | 0.02263656 |  |  | 0.04435142 | 0.02232053 | 0.06597332 | 0.02229839 | 0.0209057 | 0.02263656
[5 empty] | 0.02141937 | 0.02341713 |  |  | 0.04484764 | 0.0230902 | 0.0667223 | 0.0230673 | 0.02141937 | 0.02341713
[5 empty] | 0.02182334 | 0.0241977 |  |  | 0.04562621 | 0.02385988 | 0.06844758 | 0.02383621 | 0.02182334 | 0.0241977
[5 empty] | 0.02231712 | 0.02497827 |  |  | 0.04648648 | 0.02462955 | 0.06924797 | 0.02460512 | 0.02231712 | 0.02497827
[5 empty] | 0.02250022 | 0.02575884 |  |  | 0.04682783 | 0.02539922 | 0.07012232 | 0.02537403 | 0.02250022 | 0.02575884
[5 empty] | 0.02287215 | 0.02653941 |  |  | 0.04774961 | 0.0261689 | 0.07076944 | 0.02614294 | 0.02287215 | 0.02653941
[5 empty] | 0.02343243 | 0.02731998 |  |  | 0.04815121 | 0.02693857 | 0.07188817 | 0.02691185 | 0.02343243 | 0.02731998
[5 empty] | 0.02368057 | 0.02810055 |  |  | 0.04843197 | 0.02770824 | 0.07297734 | 0.02768076 | 0.02368057 | 0.02810055
[5 empty] | 0.02411607 | 0.02888112 |  |  | 0.04919127 | 0.02847792 | 0.07393577 | 0.02844967 | 0.02411607 | 0.02888112
[5 empty] | 0.02423845 | 0.0296617 |  |  | 0.04972847 | 0.02924759 | 0.0748623 | 0.02921858 | 0.02423845 | 0.0296617
[5 empty] | 0.02474722 | 0.03044227 |  |  | 0.05044294 | 0.03001726 | 0.07505575 | 0.02998749 | 0.02474722 | 0.03044227
[5 empty] | 0.02484189 | 0.03122284 |  |  | 0.05083404 | 0.03078694 | 0.07621496 | 0.0307564 | 0.02484189 | 0.03122284
[5 empty] | 0.02532197 | 0.03200341 |  |  | 0.05150113 | 0.03155661 | 0.07643875 | 0.03152531 | 0.02532197 | 0.03200341
[5 empty] | 0.02538697 | 0.03278398 |  |  | 0.05184359 | 0.03232628 | 0.07772594 | 0.03229422 | 0.02538697 | 0.03278398
[5 empty] | 0.02583641 | 0.03356455 |  |  | 0.05226077 | 0.03309596 | 0.07827538 | 0.03306313 | 0.02583641 | 0.03356455
[5 empty] | 0.02606979 | 0.03434512 |  |  | 0.05255205 | 0.03386563 | 0.07858589 | 0.03383204 | 0.02606979 | 0.03434512
[5 empty] | 0.02628663 | 0.03512569 |  |  | 0.05281678 | 0.03463531 | 0.07915629 | 0.03460095 | 0.02628663 | 0.03512569
[5 empty] | 0.02648644 | 0.03590626 |  |  | 0.05295434 | 0.03540498 | 0.07998542 | 0.03536986 | 0.02648644 | 0.03590626
[5 empty] | 0.02646872 | 0.03668683 |  |  | 0.05326409 | 0.03617465 | 0.07997211 | 0.03613877 | 0.02646872 | 0.03668683
[5 empty] | 0.026733 | 0.03746741 |  |  | 0.05354538 | 0.03694433 | 0.08031518 | 0.03690768 | 0.026733 | 0.03746741
[5 empty] | 0.02687877 | 0.03824798 |  |  | 0.0539976 | 0.037714 | 0.08101347 | 0.03767659 | 0.02687877 | 0.03824798
[5 empty] | 0.02700556 | 0.03902855 |  |  | 0.0540201 | 0.03848367 | 0.08166579 | 0.0384455 | 0.02700556 | 0.03902855
[5 empty] | 0.02721287 | 0.03980912 |  |  | 0.05451225 | 0.03925335 | 0.08137099 | 0.03921441 | 0.02721287 | 0.03980912
[5 empty] | 0.02720022 | 0.04058969 |  |  | 0.05437342 | 0.04002302 | 0.08232789 | 0.03998332 | 0.02720022 | 0.04058969
[5 empty] | 0.02716711 | 0.04137026 |  |  | 0.05480296 | 0.04079269 | 0.08263532 | 0.04075223 | 0.02716711 | 0.04137026
[5 empty] | 0.02731306 | 0.04215083 |  |  | 0.05510025 | 0.04156237 | 0.08199211 | 0.04152114 | 0.02731306 | 0.04215083
[5 empty] | 0.0274418 | 0.0429314 |  |  | 0.05516465 | 0.04233204 | 0.08269709 | 0.04229005 | 0.0274418 | 0.0429314
[5 empty] | 0.02744155 | 0.04371197 |  |  | 0.05519834 | 0.04310171 | 0.08295488 | 0.04305896 | 0.02744155 | 0.04371197
[5 empty] | 0.02733858 | 0.04449254 |  |  | 0.05469673 | 0.04387139 | 0.08255056 | 0.04382787 | 0.02733858 | 0.04449254
[5 empty] | 0.02743227 | 0.04527311 |  |  | 0.05478678 | 0.04464106 | 0.0825199 | 0.04459678 | 0.02743227 | 0.04527311
[5 empty] | 0.02732271 | 0.04605369 |  |  | 0.05476789 | 0.04541073 | 0.0828605 | 0.04536569 | 0.02732271 | 0.04605369
[5 empty] | 0.02720993 | 0.04683426 |  |  | 0.05464016 | 0.04618041 | 0.08237314 | 0.0461346 | 0.02720993 | 0.04683426
[5 empty] | 0.027294 | 0.04761483 |  |  | 0.05480374 | 0.04695008 | 0.08195863 | 0.04690351 | 0.027294 | 0.04761483
[5 empty] | 0.02737498 | 0.0483954 |  |  | 0.05495874 | 0.04771975 | 0.08191774 | 0.04767242 | 0.02737498 | 0.0483954
[5 empty] | 0.02715292 | 0.04917597 |  |  | 0.05460531 | 0.04848943 | 0.08215128 | 0.04844133 | 0.02715292 | 0.04917597
[5 empty] | 0.02712789 | 0.04995654 |  |  | 0.05474355 | 0.0492591 | 0.08166003 | 0.04921024 | 0.02712789 | 0.04995654
[5 empty] | 0.02709994 | 0.05073711 |  |  | 0.05487362 | 0.05002877 | 0.08184479 | 0.04997915 | 0.02709994 | 0.05073711
[5 empty] | 0.02706912 | 0.05151768 |  |  | 0.05479562 | 0.05079845 | 0.08140634 | 0.05074806 | 0.02706912 | 0.05151768
[5 empty] | 0.0270355 | 0.05229825 |  |  | 0.05460969 | 0.05156812 | 0.08104548 | 0.05151697 | 0.0270355 | 0.05229825
[5 empty] | 0.02719913 | 0.05307882 |  |  | 0.05451596 | 0.05233779 | 0.080363 | 0.05228588 | 0.02719913 | 0.05307882
[5 empty] | 0.02706008 | 0.05385939 |  |  | 0.05421456 | 0.05310747 | 0.08055968 | 0.05305479 | 0.02706008 | 0.05385939
[5 empty] | 0.02701839 | 0.05463997 |  |  | 0.05440561 | 0.05387714 | 0.08043633 | 0.05382371 | 0.02701839 | 0.05463997
[5 empty] | 0.02697413 | 0.05542054 |  |  | 0.05398924 | 0.05464681 | 0.07999373 | 0.05459262 | 0.02697413 | 0.05542054
[5 empty] | 0.02702736 | 0.05620111 |  |  | 0.05376558 | 0.05541649 | 0.07913268 | 0.05536153 | 0.02702736 | 0.05620111
[5 empty] | 0.02677813 | 0.05698168 |  |  | 0.05383476 | 0.05618616 | 0.07865396 | 0.05613044 | 0.02677813 | 0.05698168
[5 empty] | 0.0267265 | 0.05776225 |  |  | 0.0533969 | 0.05695583 | 0.07835837 | 0.05689935 | 0.0267265 | 0.05776225
[5 empty] | 0.02677253 | 0.05854282 |  |  | 0.05345214 | 0.05772551 | 0.0783467 | 0.05766826 | 0.02677253 | 0.05854282
[5 empty] | 0.02681627 | 0.05932339 |  |  | 0.0533006 | 0.05849518 | 0.07751973 | 0.05843717 | 0.02681627 | 0.05932339
[5 empty] | 0.02655779 | 0.06010396 |  |  | 0.05344241 | 0.05926486 | 0.07757827 | 0.05920608 | 0.02655779 | 0.06010396
[5 empty] | 0.02669713 | 0.06088453 |  |  | 0.0527777 | 0.06003453 | 0.0768231 | 0.05997499 | 0.02669713 | 0.06088453
[5 empty] | 0.02653437 | 0.0616651 |  |  | 0.05300659 | 0.0608042 | 0.07615501 | 0.0607439 | 0.02653437 | 0.0616651
[5 empty] | 0.02636956 | 0.06244568 |  |  | 0.05242922 | 0.06157388 | 0.0757748 | 0.06151281 | 0.02636956 | 0.06244568
[5 empty] | 0.02650275 | 0.06322625 |  |  | 0.05264571 | 0.06234355 | 0.07548325 | 0.06228172 | 0.02650275 | 0.06322625
[5 empty] | 0.026234 | 0.06400682 |  |  | 0.0523562 | 0.06311322 | 0.07518116 | 0.06305063 | 0.026234 | 0.06400682
[5 empty] | 0.02616337 | 0.06478739 |  |  | 0.05196079 | 0.0638829 | 0.07466932 | 0.06381954 | 0.02616337 | 0.06478739
[5 empty] | 0.02619092 | 0.06556796 |  |  | 0.05195964 | 0.06465257 | 0.07394852 | 0.06458845 | 0.02619092 | 0.06556796
[5 empty] | 0.02611671 | 0.06634853 |  |  | 0.05155286 | 0.06542224 | 0.07361955 | 0.06535736 | 0.02611671 | 0.06634853
[5 empty] | 0.02614079 | 0.0671291 |  |  | 0.05134058 | 0.06619192 | 0.07288321 | 0.06612627 | 0.02614079 | 0.0671291
[5 empty] | 0.02596322 | 0.06790967 |  |  | 0.05122293 | 0.06696159 | 0.07254028 | 0.06689518 | 0.02596322 | 0.06790967
[5 empty] | 0.02588407 | 0.06869024 |  |  | 0.05130005 | 0.06773126 | 0.07219155 | 0.06766409 | 0.02588407 | 0.06869024
[5 empty] | 0.02570337 | 0.06947081 |  |  | 0.05107204 | 0.06850094 | 0.07113782 | 0.068433 | 0.02570337 | 0.06947081
[5 empty] | 0.02582121 | 0.07025138 |  |  | 0.05063905 | 0.06927061 | 0.07057989 | 0.06920191 | 0.02582121 | 0.07025138
[5 empty] | 0.02563763 | 0.07103196 |  |  | 0.05050121 | 0.07004028 | 0.06991853 | 0.06997082 | 0.02563763 | 0.07103196
[5 empty] | 0.02545268 | 0.07181253 |  |  | 0.04985863 | 0.07080996 | 0.06995454 | 0.07073973 | 0.02545268 | 0.07181253
[5 empty] | 0.02536644 | 0.0725931 |  |  | 0.05001146 | 0.07157963 | 0.06858871 | 0.07150864 | 0.02536644 | 0.0725931
[5 empty] | 0.02537895 | 0.07337367 |  |  | 0.04965981 | 0.0723493 | 0.06832184 | 0.07227755 | 0.02537895 | 0.07337367
[5 empty] | 0.02539028 | 0.07415424 |  |  | 0.04950381 | 0.07311898 | 0.06765471 | 0.07304646 | 0.02539028 | 0.07415424
[5 empty] | 0.02530047 | 0.07493481 |  |  | 0.0493436 | 0.07388865 | 0.06728813 | 0.07381537 | 0.02530047 | 0.07493481
[5 empty] | 0.0252096 | 0.07571538 |  |  | 0.0486793 | 0.07465832 | 0.06672286 | 0.07458428 | 0.0252096 | 0.07571538
[5 empty] | 0.02491772 | 0.07649595 |  |  | 0.04851104 | 0.075428 | 0.06615972 | 0.07535319 | 0.02491772 | 0.07649595
[5 empty] | 0.02502488 | 0.07727652 |  |  | 0.04813894 | 0.07619767 | 0.06559949 | 0.0761221 | 0.02502488 | 0.07727652
[5 empty] | 0.02483114 | 0.07805709 |  |  | 0.04776314 | 0.07696734 | 0.06464265 | 0.07689101 | 0.02483114 | 0.07805709
[5 empty] | 0.02483656 | 0.07883766 |  |  | 0.04768377 | 0.07773702 | 0.06436324 | 0.07765992 | 0.02483656 | 0.07883766
[5 empty] | 0.0245412 | 0.07961824 |  |  | 0.04740094 | 0.07850669 | 0.06374572 | 0.07842883 | 0.0245412 | 0.07961824
[5 empty] | 0.02444512 | 0.08039881 |  |  | 0.04721479 | 0.07927636 | 0.0635922 | 0.07919774 | 0.02444512 | 0.08039881
[5 empty] | 0.02444837 | 0.08117938 |  |  | 0.04672545 | 0.08004604 | 0.06210475 | 0.07996665 | 0.02444837 | 0.08117938
[5 empty] | 0.02425102 | 0.08195995 |  |  | 0.04643305 | 0.08081571 | 0.06198546 | 0.08073556 | 0.02425102 | 0.08195995
[5 empty] | 0.02425311 | 0.08274052 |  |  | 0.04622512 | 0.08158539 | 0.06073643 | 0.08150447 | 0.02425311 | 0.08274052
[5 empty] | 0.02405471 | 0.08352109 |  |  | 0.04565693 | 0.08235506 | 0.06065973 | 0.08227338 | 0.02405471 | 0.08352109
[5 empty] | 0.02405508 | 0.08430166 |  |  | 0.04532849 | 0.08312473 | 0.05935746 | 0.08304229 | 0.02405508 | 0.08430166
[5 empty] | 0.02404757 | 0.08508223 |  |  | 0.04504428 | 0.08389441 | 0.0589317 | 0.0838112 | 0.02404757 | 0.08508223
[5 empty] | 0.02383092 | 0.0858628 |  |  | 0.04440878 | 0.08466408 | 0.05798455 | 0.08458011 | 0.02383092 | 0.0858628
[5 empty] | 0.02360549 | 0.08664337 |  |  | 0.04412649 | 0.08543375 | 0.05681808 | 0.08534902 | 0.02360549 | 0.08664337
[5 empty] | 0.02357159 | 0.08742395 |  |  | 0.04330191 | 0.08620343 | 0.05603439 | 0.08611793 | 0.02357159 | 0.08742395
[5 empty] | 0.02352959 | 0.08820452 |  |  | 0.04233951 | 0.0869731 | 0.05543557 | 0.08688684 | 0.02352959 | 0.08820452
[5 empty] | 0.0232798 | 0.08898509 |  |  | 0.04194379 | 0.08774277 | 0.0542237 | 0.08765575 | 0.0232798 | 0.08898509
[5 empty] | 0.02312258 | 0.08976566 |  |  | 0.04141924 | 0.08851245 | 0.05300087 | 0.08842466 | 0.02312258 | 0.08976566
[5 empty] | 0.02285827 | 0.09054623 |  |  | 0.04037034 | 0.08928212 | 0.05256917 | 0.08919357 | 0.02285827 | 0.09054623
[5 empty] | 0.02288719 | 0.0913268 |  |  | 0.0394016 | 0.09005179 | 0.05163069 | 0.08996248 | 0.02288719 | 0.0913268
[5 empty] | 0.02260969 | 0.09210737 |  |  | 0.03861749 | 0.09082147 | 0.05068751 | 0.09073139 | 0.02260969 | 0.09210737
[5 empty] | 0.02252611 | 0.09288794 |  |  | 0.03792251 | 0.09159114 | 0.04944172 | 0.0915003 | 0.02252611 | 0.09288794
[5 empty] | 0.02213679 | 0.09366851 |  |  | 0.03722114 | 0.09236081 | 0.04889541 | 0.09226921 | 0.02213679 | 0.09366851
[5 empty] | 0.02204207 | 0.09444908 |  |  | 0.03631789 | 0.09313049 | 0.04805067 | 0.09303812 | 0.02204207 | 0.09444908
[5 empty] | 0.02174228 | 0.09522965 |  |  | 0.03581723 | 0.09390016 | 0.04680959 | 0.09380703 | 0.02174228 | 0.09522965
[5 empty] | 0.02173777 | 0.09601023 |  |  | 0.03492365 | 0.09466983 | 0.04557424 | 0.09457594 | 0.02173777 | 0.09601023
[5 empty] | 0.02152887 | 0.0967908 |  |  | 0.03434166 | 0.09543951 | 0.04514673 | 0.09534485 | 0.02152887 | 0.0967908
[5 empty] | 0.02121592 | 0.09757137 |  |  | 0.03307573 | 0.09620918 | 0.04372914 | 0.09611376 | 0.02121592 | 0.09757137
[5 empty] | 0.02109927 | 0.09835194 |  |  | 0.03263036 | 0.09697885 | 0.04322355 | 0.09688267 | 0.02109927 | 0.09835194
[5 empty] | 0.02067924 | 0.09913251 |  |  | 0.03211003 | 0.09774853 | 0.04223206 | 0.09765158 | 0.02067924 | 0.09913251
[5 empty] | 0.02065618 | 0.09991308 |  |  | 0.03121924 | 0.0985182 | 0.04165674 | 0.09842049 | 0.02065618 | 0.09991308
[5 empty] | 0.02023043 | 0.1006937 |  |  | 0.03046247 | 0.09928787 | 0.0401997 | 0.0991894 | 0.02023043 | 0.1006937
[5 empty] | 0.02010233 | 0.1014742 |  |  | 0.03014105 | 0.1000575 | 0.03926302 | 0.09995831 | 0.02010233 | 0.1014742
[5 empty] | 0.01987222 | 0.1022548 |  |  | 0.02921037 | 0.1008272 | 0.03834878 | 0.1007272 | 0.01987222 | 0.1022548
[5 empty] | 0.0195398 | 0.1030354 |  |  | 0.02845694 | 0.1015969 | 0.03835711 | 0.1014961 | 0.0195398 | 0.1030354
[5 empty] | 0.01928777 | 0.1038159 |  |  | 0.02788368 | 0.1023666 | 0.03685372 | 0.102265 | 0.01928777 | 0.1038159
[5 empty] | 0.01911007 | 0.1045965 |  |  | 0.02749347 | 0.1031362 | 0.03672755 | 0.1030339 | 0.01911007 | 0.1045965
[5 empty] | 0.01890924 | 0.1053771 |  |  | 0.02678921 | 0.1039059 | 0.0357815 | 0.1038029 | 0.01890924 | 0.1053771
[5 empty] | 0.01848779 | 0.1061576 |  |  | 0.02577381 | 0.1046756 | 0.03461848 | 0.1045718 | 0.01848779 | 0.1061576
[5 empty] | 0.01804824 | 0.1069382 |  |  | 0.02505017 | 0.1054453 | 0.03344138 | 0.1053407 | 0.01804824 | 0.1069382
[5 empty] | 0.01789311 | 0.1077188 |  |  | 0.02462118 | 0.1062149 | 0.03315311 | 0.1061096 | 0.01789311 | 0.1077188
[5 empty] | 0.01752494 | 0.1084994 |  |  | 0.02378974 | 0.1069846 | 0.03225656 | 0.1068785 | 0.01752494 | 0.1084994
[5 empty] | 0.01694623 | 0.1092799 |  |  | 0.02275876 | 0.1077543 | 0.03135463 | 0.1076474 | 0.01694623 | 0.1092799
[5 empty] | 0.01665952 | 0.1100605 |  |  | 0.02203114 | 0.108524 | 0.03015022 | 0.1084163 | 0.01665952 | 0.1100605
[5 empty] | 0.01636732 | 0.1108411 |  |  | 0.02130977 | 0.1092936 | 0.02944623 | 0.1091852 | 0.01636732 | 0.1108411
[5 empty] | 0.01597215 | 0.1116216 |  |  | 0.02069755 | 0.1100633 | 0.02874556 | 0.1099541 | 0.01597215 | 0.1116216
[5 empty] | 0.01537655 | 0.1124022 |  |  | 0.01999738 | 0.110833 | 0.02715111 | 0.1107231 | 0.01537655 | 0.1124022
[5 empty] | 0.01518302 | 0.1131828 |  |  | 0.01951217 | 0.1116026 | 0.02656578 | 0.111492 | 0.01518302 | 0.1131828
[5 empty] | 0.0147941 | 0.1139634 |  |  | 0.0184448 | 0.1123723 | 0.02549246 | 0.1122609 | 0.0147941 | 0.1139634
[5 empty] | 0.01421231 | 0.1147439 |  |  | 0.01809819 | 0.113142 | 0.02453406 | 0.1130298 | 0.01421231 | 0.1147439
[5 empty] | 0.01394016 | 0.1155245 |  |  | 0.01737524 | 0.1139117 | 0.02389348 | 0.1137987 | 0.01394016 | 0.1155245
[5 empty] | 0.01358018 | 0.1163051 |  |  | 0.01657883 | 0.1146813 | 0.02347361 | 0.1145676 | 0.01358018 | 0.1163051
[5 empty] | 0.01313489 | 0.1170856 |  |  | 0.01601187 | 0.115451 | 0.02237736 | 0.1153365 | 0.01313489 | 0.1170856
[5 empty] | 0.01290682 | 0.1178662 |  |  | 0.01577727 | 0.1162207 | 0.02130762 | 0.1161054 | 0.01290682 | 0.1178662
[5 empty] | 0.01249848 | 0.1186468 |  |  | 0.01547791 | 0.1169904 | 0.02046729 | 0.1168743 | 0.01249848 | 0.1186468
[5 empty] | 0.0123124 | 0.1194274 |  |  | 0.01451671 | 0.11776 | 0.01985928 | 0.1176432 | 0.0123124 | 0.1194274
[5 empty] | 0.0120511 | 0.1202079 |  |  | 0.01449655 | 0.1185297 | 0.01908648 | 0.1184122 | 0.0120511 | 0.1202079
[5 empty] | 0.01191711 | 0.1209885 |  |  | 0.01412034 | 0.1192994 | 0.01865178 | 0.1191811 | 0.01191711 | 0.1209885
[5 empty] | 0.01151294 | 0.1217691 |  |  | 0.01359098 | 0.1200691 | 0.0178581 | 0.11995 | 0.01151294 | 0.1217691
[5 empty] | 0.01154111 | 0.1225496 |  |  | 0.01351137 | 0.1208387 | 0.01750832 | 0.1207189 | 0.01154111 | 0.1225496
[5 empty] | 0.01140099 | 0.1233302 |  |  | 0.01288441 | 0.1216084 | 0.01720536 | 0.1214878 | 0.01140099 | 0.1233302
[5 empty] | 0.01126802 | 0.1241108 |  |  | 0.012713 | 0.1223781 | 0.0163521 | 0.1222567 | 0.01126802 | 0.1241108
[5 empty] | 0.01113659 | 0.1248914 |  |  | 0.01270003 | 0.1231478 | 0.01655144 | 0.1230256 | 0.01113659 | 0.1248914
[5 empty] | 0.01100677 | 0.1256719 |  |  | 0.01254812 | 0.1239174 | 0.0159063 | 0.1237945 | 0.01100677 | 0.1256719
[5 empty] | 0.01077867 | 0.1264525 |  |  | 0.01262245 | 0.1246871 | 0.01531955 | 0.1245634 | 0.01077867 | 0.1264525
[5 empty] | 0.01075237 | 0.1272331 |  |  | 0.01249748 | 0.1254568 | 0.01539058 | 0.1253323 | 0.01075237 | 0.1272331
[5 empty] | 0.01062795 | 0.1280136 |  |  | 0.01287321 | 0.1262264 | 0.01497776 | 0.1261013 | 0.01062795 | 0.1280136
[5 empty] | 0.01040551 | 0.1287942 |  |  | 0.01244965 | 0.1269961 | 0.01536845 | 0.1268702 | 0.01040551 | 0.1287942
[5 empty] | 0.01028514 | 0.1295748 |  |  | 0.01262678 | 0.1277658 | 0.0145628 | 0.1276391 | 0.01028514 | 0.1295748
[5 empty] | 0.01006691 | 0.1303553 |  |  | 0.01240461 | 0.1285355 | 0.01486096 | 0.128408 | 0.01006691 | 0.1303553
[5 empty] | 0.01015093 | 0.1311359 |  |  | 0.01288314 | 0.1293051 | 0.01416305 | 0.1291769 | 0.01015093 | 0.1311359
[5 empty] | 0.009837283 | 0.1319165 |  |  | 0.01286236 | 0.1300748 | 0.01386923 | 0.1299458 | 0.009837283 | 0.1319165
[5 empty] | 0.009826052 | 0.1326971 |  |  | 0.01264228 | 0.1308445 | 0.01447965 | 0.1307147 | 0.009826052 | 0.1326971
[5 empty] | 0.009817329 | 0.1334776 |  |  | 0.01232289 | 0.1316142 | 0.01359444 | 0.1314836 | 0.009817329 | 0.1334776
[5 empty] | 0.009611202 | 0.1342582 |  |  | 0.0123042 | 0.1323838 | 0.01361375 | 0.1322525 | 0.009611202 | 0.1342582
[5 empty] | 0.00960776 | 0.1350388 |  |  | 0.0123862 | 0.1331535 | 0.01363772 | 0.1330214 | 0.00960776 | 0.1350388
[5 empty] | 0.009407092 | 0.1358193 |  |  | 0.01256889 | 0.1339232 | 0.0136665 | 0.1337904 | 0.009407092 | 0.1358193
[5 empty] | 0.009309287 | 0.1365999 |  |  | 0.01265228 | 0.1346929 | 0.01330023 | 0.1345593 | 0.009309287 | 0.1365999
[5 empty] | 0.009114432 | 0.1373805 |  |  | 0.01253635 | 0.1354625 | 0.01263906 | 0.1353282 | 0.009114432 | 0.1373805
[5 empty] | 0.009222616 | 0.1381611 |  |  | 0.01242111 | 0.1362322 | 0.01328312 | 0.1360971 | 0.009222616 | 0.1381611
[5 empty] | 0.008933929 | 0.1389416 |  |  | 0.01250656 | 0.1370019 | 0.01313257 | 0.136866 | 0.008933929 | 0.1389416
[5 empty] | 0.009048458 | 0.1397222 |  |  | 0.0126927 | 0.1377715 | 0.01218755 | 0.1376349 | 0.009048458 | 0.1397222
[5 empty] | 0.008766293 | 0.1405028 |  |  | 0.01237952 | 0.1385412 | 0.0128482 | 0.1384038 | 0.008766293 | 0.1405028
[5 empty] | 0.008887522 | 0.1412833 |  |  | 0.01216702 | 0.1393109 | 0.01201466 | 0.1391727 | 0.008887522 | 0.1412833
[5 empty] | 0.008612234 | 0.1420639 |  |  | 0.01215521 | 0.1400806 | 0.01258708 | 0.1399416 | 0.008612234 | 0.1420639
[5 empty] | 0.008640516 | 0.1428445 |  |  | 0.01264408 | 0.1408502 | 0.01226561 | 0.1407105 | 0.008640516 | 0.1428445
[5 empty] | 0.008472459 | 0.1436251 |  |  | 0.01223364 | 0.1416199 | 0.01235038 | 0.1414795 | 0.008472459 | 0.1436251
[5 empty] | 0.00860815 | 0.1444056 |  |  | 0.01242388 | 0.1423896 | 0.01164154 | 0.1422484 | 0.00860815 | 0.1444056
[5 empty] | 0.008547679 | 0.1451862 |  |  | 0.01241479 | 0.1431593 | 0.01133924 | 0.1430173 | 0.008547679 | 0.1451862
[5 empty] | 0.008291133 | 0.1459668 |  |  | 0.01240639 | 0.1439289 | 0.01204362 | 0.1437862 | 0.008291133 | 0.1459668
[5 empty] | 0.008238601 | 0.1467473 |  |  | 0.01209866 | 0.1446986 | 0.01195481 | 0.1445551 | 0.008238601 | 0.1467473
[5 empty] | 0.008290173 | 0.1475279 |  |  | 0.01249161 | 0.1454683 | 0.01127298 | 0.145324 | 0.008290173 | 0.1475279
[5 empty] | 0.008145936 | 0.1483085 |  |  | 0.01238523 | 0.146238 | 0.01139826 | 0.1460929 | 0.008145936 | 0.1483085
[5 empty] | 0.008305979 | 0.149089 |  |  | 0.01247953 | 0.1470076 | 0.01163079 | 0.1468618 | 0.008305979 | 0.149089
[5 empty] | 0.008270391 | 0.1498696 |  |  | 0.01257451 | 0.1477773 | 0.01097072 | 0.1476307 | 0.008270391 | 0.1498696
[5 empty] | 0.008239261 | 0.1506502 |  |  | 0.01237016 | 0.148547 | 0.01161819 | 0.1483996 | 0.008239261 | 0.1506502
[5 empty] | 0.008012677 | 0.1514308 |  |  | 0.01226648 | 0.1493166 | 0.01137335 | 0.1491686 | 0.008012677 | 0.1514308
[5 empty] | 0.008090727 | 0.1522113 |  |  | 0.01256347 | 0.1500863 | 0.01153633 | 0.1499375 | 0.008090727 | 0.1522113
[5 empty] | 0.007973501 | 0.1529919 |  |  | 0.01256113 | 0.150856 | 0.0109073 | 0.1507064 | 0.007973501 | 0.1529919
[5 empty] | 0.007961087 | 0.1537725 |  |  | 0.01235946 | 0.1516257 | 0.01108638 | 0.1514753 | 0.007961087 | 0.1537725
[5 empty] | 0.008053574 | 0.154553 |  |  | 0.01255846 | 0.1523953 | 0.01107372 | 0.1522442 | 0.008053574 | 0.154553
[5 empty] | 0.00805105 | 0.1553336 |  |  | 0.01255813 | 0.153165 | 0.01096947 | 0.1530131 | 0.00805105 | 0.1553336