## 1
Общество с ограниченной ответственностью "Инженерная геология" (ООО "ИнжГео") | [11 empty] | Общество с ограниченной ответственностью "Инженерная геология" (ООО "ИнжГео")
Юр. адрес: 117279, г. Москва, ул. Миклухо-Маклая, 36 а, этаж 5, пом. XXIII к. 76-84 | [11 empty] | Юр. адрес: 117279, г. Москва, ул. Миклухо-Маклая, 36 а, этаж 5, пом. XXIII к. 76-84 | [8 empty] | нагр |  |  | X0 | Y0 | R |  | нагр |  |  |  | X0 | Y0 | R | нагр |  |  |  | X0 | Y0 | R |  | нагр |  |  |  | X0 | Y0 | R
Телефон/факс +7 (495) 132-30-00, Адрес электронной почты inbox@inj-geo.ru | [11 empty] | Телефон/факс +7 (495) 132-30-00, Адрес электронной почты inbox@inj-geo.ru | [12 empty] | 0 | [7 empty] | 0 | [6 empty] | 0 | [7 empty] | 0
[21 empty] | девиатор | [6 empty] | девиатор | [6 empty] | девиатор | [7 empty] | девиатор
Испытательная лаборатория ООО «ИнжГео» | [11 empty] | Испытательная лаборатория ООО «ИнжГео» | [8 empty] | x0 | Угол | X | Y |  |  |  | x0 |  | Угол | X | Y |  |  | x0 |  | Угол | X | Y |  |  |  | x0 |  | Угол | X | Y
Адрес места осуществления деятельности лаборатории: г. Москва, просп. Вернадского, д. 51, стр. 1 | [11 empty] | Адрес места осуществления деятельности лаборатории: г. Москва, просп. Вернадского, д. 51, стр. 1 | [9 empty] | 0 | [7 empty] | 0 | [6 empty] | 0 | [7 empty] | 0
Телефон +7(910)4557682, E-mail: slg85@mail.ru | [11 empty] | Телефон +7(910)4557682, E-mail: slg85@mail.ru | [9 empty] | 5 | [7 empty] | 5 | [6 empty] | 5 | [7 empty] | 5
[22 empty] | 10 | [7 empty] | 10 | [6 empty] | 10 | [7 empty] | 10
[12 empty] | Протокол испытаний № 13-63/102 от 08-02-2023 | [9 empty] | 15 | [7 empty] | 15 | [6 empty] | 15 | [7 empty] | 15
[22 empty] | 20 | [7 empty] | 20 | [6 empty] | 20 | [7 empty] | 20
[12 empty] | Наименование и адрес заказчика: Переход трубопровода через р. Енисей | [9 empty] | 25 | [7 empty] | 25 | [6 empty] | 25 | [7 empty] | 25
[12 empty] | Наименование объекта: ООО Регионстрой | [9 empty] | 30 | [7 empty] | 30 | [6 empty] | 30 | [7 empty] | 30
Наименование используемого метода/методики: ГОСТ 12248.4-2020 | [11 empty] | Наименование используемого метода/методики: ГОСТ 12248.3-2020 | [9 empty] | 35 | [7 empty] | 35 | [6 empty] | 35 | [7 empty] | 35
Условия проведения испытания: температура окружающей среды (18 - 25)0С, влажность воздуха (40 - 75)% | [11 empty] | Условия проведения испытания: температура окружающей среды (18 - 25)0С, влажность воздуха (40 - 75)% | [9 empty] | 40 | [7 empty] | 40 | [6 empty] | 40 | [7 empty] | 40
[12 empty] | Дата получение объекта подлежащего испытаниям: 12-01-2023 | [9 empty] | 45 | [7 empty] | 45 | [6 empty] | 45 | [7 empty] | 45
[12 empty] | Дата испытания: 25.10.2022-19.11.2102 | [9 empty] | 50 | [7 empty] | 50 | [6 empty] | 50 | [7 empty] | 50
[22 empty] | 55 | [7 empty] | 55 | [6 empty] | 55 | [7 empty] | 55
Испытание грунтов методом трехосного сжатия | [11 empty] | Испытание грунтов методом трехосного сжатия | [9 empty] | 60 | [7 empty] | 60 | [6 empty] | 60 | [7 empty] | 60
[22 empty] | 65 | [7 empty] | 65 | [6 empty] | 65 | [7 empty] | 65
Лабораторный номер: | [6 empty] | We, д.е. = |  |  |  |  | Лабораторный номер: |  | 1137 |  |  |  | We, д.е. = | 0.519650726 |  |  | 70 | [7 empty] | 70 | [6 empty] | 70 | [7 empty] | 70
Номер скважины: | [6 empty] | ρ, г/см3 = |  |  |  |  | Номер скважины: |  | BH-044 |  |  |  | ρ, г/см3 = | 1.52 |  |  | 75 | [7 empty] | 75 | [6 empty] | 75 | [7 empty] | 75
Глубина отбора, м: | [6 empty] | ρs, г/см3 = |  |  |  |  | Глубина отбора, м: |  | 0.9 |  |  |  | ρs, г/см3 = | 2.73 |  |  | 80 | [7 empty] | 80 | [6 empty] | 80 | [7 empty] | 80
Наименование грунта: | [6 empty] | e, д.е. = |  |  |  |  | Наименование грунта: |  | Суглинок, после оттаивания текучий, легкий песчанистый |  |  |  | e, д.е. = | 1.729373 |  |  | 85 | [7 empty] | 85 | [6 empty] | 85 | [7 empty] | 85
Схема проведения опыта: | [6 empty] | IL, д.е. = |  |  |  |  | Схема проведения опыта: |  | КД |  |  |  | IL, д.е. = | 2.509 |  |  | 90 | [7 empty] | 90 | [6 empty] | 90 | [7 empty] | 90
[22 empty] | 95 | [7 empty] | 95 | [6 empty] | 95 | [7 empty] | 95
[22 empty] | 100 | [7 empty] | 100 | [6 empty] | 100 | [7 empty] | 100
Результаты испытаний | [11 empty] | Результаты испытаний | [9 empty] | 105 | [7 empty] | 105 | [6 empty] | 105 | [7 empty] | 105
[22 empty] | 110 | [7 empty] | 110 | [6 empty] | 110 | [7 empty] | 110
[22 empty] | 115 | [7 empty] | 115 | [6 empty] | 115 | [7 empty] | 115
[22 empty] | 120 | [7 empty] | 120 | [6 empty] | 120 | [7 empty] | 120
[22 empty] | 125 | [7 empty] | 125 | [6 empty] | 125 | [7 empty] | 125
[22 empty] | 130 | [7 empty] | 130 | [6 empty] | 130 | [7 empty] | 130
[22 empty] | 135 | [7 empty] | 135 | [6 empty] | 135 | [7 empty] | 135
[22 empty] | 140 | [7 empty] | 140 | [6 empty] | 140 | [7 empty] | 140
[22 empty] | 145 | [7 empty] | 145 | [6 empty] | 145 | [7 empty] | 145
[22 empty] | 150 | [7 empty] | 150 | [6 empty] | 150 | [7 empty] | 150
[22 empty] | 155 | [7 empty] | 155 | [6 empty] | 155 | [7 empty] | 155
[22 empty] | 160 | [7 empty] | 160 | [6 empty] | 160 | [7 empty] | 160
[22 empty] | 165 | [7 empty] | 165 | [6 empty] | 165 | [7 empty] | 165
[22 empty] | 170 | [7 empty] | 170 | [6 empty] | 170 | [7 empty] | 170
[22 empty] | 175 | [7 empty] | 175 | [6 empty] | 175 | [7 empty] | 175
[22 empty] | 180 | [7 empty] | 180 | [6 empty] | 180 | [7 empty] | 180
[13 empty] | Давление в камере, Мпа σ3 | Вертикальная нагрузка, Мпа σ1 | Поровое давление, Мпа u
[7 empty] | Коэфф. Точки | [5 empty] | 0.05 | 0.07518121 | [5 empty] | 1 | [6 empty] | σ3,кПа | σ1,кПа | u, кПа |  |  |  | 4
[13 empty] | 0.15 | 0.2029378 | [27 empty] | δ3, Мпа | δ1-δ3, МПа | δ1, МПа | δ1, КПа
|  |  | Модуль деформации, МПа: | [9 empty] | 0.25 | 0.3306943 | [21 empty] | С, МПа:
|  |  | Е0= | [32 empty] | φ, град:
|  |  | E50 = | [32 empty] | E, Мпа
|  |  | Коэф. Поперечной деформации, ϑ = | [9 empty] | Эффективные значения угла внутреннего трения и удельного сцепления ϕ', С' | [13 empty] | x | 0
[13 empty] | ϕ', град. = | 7 | [12 empty] | y |  |  |  | С, кПа | φ,°
[13 empty] | С', МПа = | 0.005
| Исполнитель: | [6 empty] | Морозов Д.С. |  |  |  |  | Исполнитель: |  |  |  |  | Морозов Д.С.
| Начальник исп. лаборатории: | [6 empty] | Семиколенова Л.Г. |  |  |  |  | Начальник исп. лаборатории: |  |  |  |  | Семиколенова Л.Г.
Лист 1 , всего листов 2 | [11 empty] | Лист 2 , всего листов 2
Частичное воспроизведение протокола испытаний без письменного разрешения ООО «ИнжГео» ЗАПРЕЩАЕТСЯ | [11 empty] | Частичное воспроизведение протокола испытаний без письменного разрешения ООО «ИнжГео» ЗАПРЕЩАЕТСЯ
[5 empty] | второй график |  | первый график | [9 empty] | К Пуассона
dev50 | epsE50 | ind | devE0 | epsE0 | dev | eps | sigma |  | dev1 | eps1 | dev2 | eps2 | dev3 | eps3 |  | Глины
0.01259061 | 0.009985051 |  |  |  | 0 | 0 |  |  | 0 | 0 | 0 | 0 | 0 | 0 |  | < 0 | 0,20-0,30
ind |  |  |  |  | 0.001802219 | 0.0007792993 |  |  | 0.003 | 0.0004806397 | 0.009640346 | 0.0007671423 | 0.001802219 | 0.0007792993 |  | 0-0,25 | 0,30-0,38
2 |  |  |  |  | 0.004 | 0.001903333 |  |  | 0.008000659 | 0.001541226 | 0.01892303 | 0.001534285 | 0.004 | 0.001903333 |  | 0,25< | 0,38-0,45
E0 |  |  |  |  | 0.004447437 | 0.002337898 |  |  | 0.01120833 | 0.002311839 | 0.024 | 0.002095413 | 0.004447437 | 0.002337898 |  | Суглинки | 0,35-0,37
epsE0 | devE0 |  |  |  | 0.005655235 | 0.003117197 |  |  | 0.01459382 | 0.003082452 | 0.02973528 | 0.003068569 | 0.005655235 | 0.003117197 |  | Пески и супеси | 0,30-0,35
0.001903333 | 0.004 |  |  |  | 0.006794833 | 0.003896496 |  |  | 0.01780809 | 0.003853065 | 0.03354752 | 0.003835712 | 0.006794833 | 0.003896496
[5 empty] | 0.007666421 | 0.004675796 |  |  | 0.02040212 | 0.004623678 | 0.03645851 | 0.004602854 | 0.007666421 | 0.004675796
График E50 |  | График E |  |  | 0.00847019 | 0.005455095 |  |  | 0.02262687 | 0.005394291 | 0.03896206 | 0.005369996 | 0.00847019 | 0.005455095
eps | q | sigma |  |  | 0.00930633 | 0.006234394 |  |  | 0.02443332 | 0.006164904 | 0.04034715 | 0.005871106 | 0.00930633 | 0.006234394
Горизонтальная линия E50 |  | Касательная |  |  | 0.01007503 | 0.007013694 |  |  | 0.02646888 | 0.007067774 | 0.04204989 | 0.006904281 | 0.01007503 | 0.007013694
0 |  | a | b |  | 0.01097649 | 0.007792993 |  |  | 0.02717238 | 0.00770613 | 0.04397799 | 0.007671423 | 0.01097649 | 0.007792993
|  |  | 0 |  | 0.01141089 | 0.008572292 |  |  | 0.02824302 | 0.008476743 | 0.04537761 | 0.008438566 | 0.01141089 | 0.008572292
Вертикальная линия E50 |  | p1 и p2 |  |  | 0.01217842 | 0.009351591 |  |  | 0.02939168 | 0.009247356 | 0.04654856 | 0.009205708 | 0.01217842 | 0.009351591
| 0 | 0 |  |  | 0.01259061 | 0.009985051 |  |  | 0.03031828 | 0.01001797 | 0.04829069 | 0.00997285 | 0.01259061 | 0.009985051
[5 empty] | 0.01315776 | 0.01091019 |  |  | 0.03122277 | 0.01078858 | 0.04930381 | 0.01073999 | 0.01315776 | 0.01091019
Касательная линия E50 |  |  |  |  | 0.01363102 | 0.01168949 |  |  | 0.03250509 | 0.01155919 | 0.05058776 | 0.01150713 | 0.01363102 | 0.01168949
0 | 0 | Горизонтальная 1 |  |  | 0.01409982 | 0.01246879 |  |  | 0.03346518 | 0.01232981 | 0.05254236 | 0.01227428 | 0.01409982 | 0.01246879
[5 empty] | 0.01446379 | 0.01324809 |  |  | 0.03420297 | 0.01310042 | 0.05386744 | 0.01304142 | 0.01446379 | 0.01324809
Горизонтальная линия qкр |  |  |  |  | 0.0149226 | 0.01402739 |  |  | 0.03501841 | 0.01387103 | 0.05456283 | 0.01380856 | 0.0149226 | 0.01402739
Горизонтальная линия q |  | Горизонтальная 2 |  |  | 0.01547588 | 0.01480669 |  |  | 0.03581143 | 0.01464165 | 0.05622836 | 0.0145757 | 0.01547588 | 0.01480669
0 |  | 0 |  |  | 0.01572331 | 0.01558599 |  |  | 0.03668197 | 0.01541226 | 0.05756385 | 0.01534285 | 0.01572331 | 0.01558599
[5 empty] | 0.01616451 | 0.01636528 |  |  | 0.03792998 | 0.01618287 | 0.05826913 | 0.01610999 | 0.01616451 | 0.01636528
Вертикальная линия q |  |  |  |  | 0.01659916 | 0.01714458 |  |  | 0.03825538 | 0.01695349 | 0.05924404 | 0.01687713 | 0.01659916 | 0.01714458
| 0 |  |  |  | 0.01702689 | 0.01792388 |  |  | 0.03955812 | 0.0177241 | 0.0603884 | 0.01764427 | 0.01702689 | 0.01792388
[5 empty] | 0.01764736 | 0.01870318 |  |  | 0.03983814 | 0.01849471 | 0.06170203 | 0.01841142 | 0.01764736 | 0.01870318
[5 empty] | 0.01796022 | 0.01948248 |  |  | 0.04089538 | 0.01926532 | 0.06328477 | 0.01917856 | 0.01796022 | 0.01948248
[5 empty] | 0.01826512 | 0.02026178 |  |  | 0.04182977 | 0.02003594 | 0.06393644 | 0.0199457 | 0.01826512 | 0.02026178
[5 empty] | 0.01886171 | 0.02104108 |  |  | 0.04204126 | 0.02080655 | 0.06515688 | 0.02071284 | 0.01886171 | 0.02104108
[5 empty] | 0.01904965 | 0.02182038 |  |  | 0.04272979 | 0.02157716 | 0.0658459 | 0.02147999 | 0.01904965 | 0.02182038
[5 empty] | 0.01952858 | 0.02259968 |  |  | 0.04369528 | 0.02234778 | 0.06670334 | 0.02224713 | 0.01952858 | 0.02259968
[5 empty] | 0.01989815 | 0.02337898 |  |  | 0.04453769 | 0.02311839 | 0.06822903 | 0.02301427 | 0.01989815 | 0.02337898
[5 empty] | 0.02025802 | 0.02415828 |  |  | 0.04485695 | 0.023889 | 0.06862279 | 0.02378141 | 0.02025802 | 0.02415828
[5 empty] | 0.02050784 | 0.02493758 |  |  | 0.045353 | 0.02465962 | 0.06928446 | 0.02454855 | 0.02050784 | 0.02493758
[5 empty] | 0.02104725 | 0.02571688 |  |  | 0.04632577 | 0.02543023 | 0.07081385 | 0.0253157 | 0.02104725 | 0.02571688
[5 empty] | 0.02117592 | 0.02649618 |  |  | 0.04637522 | 0.02620084 | 0.0711108 | 0.02608284 | 0.02117592 | 0.02649618
[5 empty] | 0.02149348 | 0.02727547 |  |  | 0.04740127 | 0.02697145 | 0.07167514 | 0.02684998 | 0.02149348 | 0.02727547
[5 empty] | 0.0219996 | 0.02805477 |  |  | 0.04750386 | 0.02774207 | 0.07310669 | 0.02761712 | 0.0219996 | 0.02805477
[5 empty] | 0.02229392 | 0.02883407 |  |  | 0.04818295 | 0.02851268 | 0.07330528 | 0.02838427 | 0.02229392 | 0.02883407
[5 empty] | 0.02247609 | 0.02961337 |  |  | 0.04863845 | 0.02928329 | 0.07407075 | 0.02915141 | 0.02247609 | 0.02961337
[5 empty] | 0.02264577 | 0.03039267 |  |  | 0.04897032 | 0.03005391 | 0.07520291 | 0.02991855 | 0.02264577 | 0.03039267
[5 empty] | 0.0229026 | 0.03117197 |  |  | 0.04967848 | 0.03082452 | 0.0753016 | 0.03068569 | 0.0229026 | 0.03117197
[5 empty] | 0.02334624 | 0.03195127 |  |  | 0.05006289 | 0.03159513 | 0.07606664 | 0.03145284 | 0.02334624 | 0.03195127
[5 empty] | 0.02337634 | 0.03273057 |  |  | 0.05032348 | 0.03236575 | 0.07659787 | 0.03221998 | 0.02337634 | 0.03273057
[5 empty] | 0.02369255 | 0.03350987 |  |  | 0.05056019 | 0.03313636 | 0.07689511 | 0.03298712 | 0.02369255 | 0.03350987
[5 empty] | 0.02389452 | 0.03428917 |  |  | 0.05057295 | 0.03390697 | 0.07705818 | 0.03375426 | 0.02389452 | 0.03428917
[5 empty] | 0.0239819 | 0.03506847 |  |  | 0.05096171 | 0.03467758 | 0.07788692 | 0.0345214 | 0.0239819 | 0.03506847
[5 empty] | 0.02425434 | 0.03584777 |  |  | 0.0516264 | 0.0354482 | 0.07808116 | 0.03528855 | 0.02425434 | 0.03584777
[5 empty] | 0.02441149 | 0.03662707 |  |  | 0.05136697 | 0.03621881 | 0.07884072 | 0.03605569 | 0.02441149 | 0.03662707
[5 empty] | 0.02445301 | 0.03740637 |  |  | 0.05168336 | 0.03698942 | 0.07866543 | 0.03682283 | 0.02445301 | 0.03740637
[5 empty] | 0.02457855 | 0.03818566 |  |  | 0.05227549 | 0.03776004 | 0.07915512 | 0.03758997 | 0.02457855 | 0.03818566
[5 empty] | 0.02488775 | 0.03896496 |  |  | 0.05234331 | 0.03853065 | 0.07920962 | 0.03835712 | 0.02488775 | 0.03896496
[5 empty] | 0.02488027 | 0.03974426 |  |  | 0.05258677 | 0.03930126 | 0.07992875 | 0.03912426 | 0.02488027 | 0.03974426
[5 empty] | 0.02505576 | 0.04052356 |  |  | 0.05260579 | 0.04007188 | 0.07961234 | 0.0398914 | 0.02505576 | 0.04052356
[5 empty] | 0.02501386 | 0.04130286 |  |  | 0.05260032 | 0.04084249 | 0.08036023 | 0.04065854 | 0.02501386 | 0.04130286
[5 empty] | 0.02505424 | 0.04208216 |  |  | 0.0528703 | 0.0416131 | 0.08037223 | 0.04142569 | 0.02505424 | 0.04208216
[5 empty] | 0.02518121 | 0.04286146 |  |  | 0.05293775 | 0.04238371 | 0.08044819 | 0.04219283 | 0.02518121 | 0.04286146
[5 empty] | 0.02518099 | 0.04364076 |  |  | 0.05273635 | 0.04315433 | 0.08069429 | 0.04295997 | 0.02518099 | 0.04364076
[5 empty] | 0.02497682 | 0.04442006 |  |  | 0.05273486 | 0.04392494 | 0.08068815 | 0.04372711 | 0.02497682 | 0.04442006
[5 empty] | 0.0251675 | 0.04519936 |  |  | 0.0526197 | 0.04469555 | 0.07982267 | 0.04449426 | 0.0251675 | 0.04519936
[5 empty] | 0.02505316 | 0.04597866 |  |  | 0.05239185 | 0.04546617 | 0.08048893 | 0.0452614 | 0.02505316 | 0.04597866
[5 empty] | 0.02503392 | 0.04675796 |  |  | 0.05275164 | 0.04623678 | 0.07949115 | 0.04602854 | 0.02503392 | 0.04675796
[5 empty] | 0.02490993 | 0.04753726 |  |  | 0.05229939 | 0.04700739 | 0.07933355 | 0.04679568 | 0.02490993 | 0.04753726
[5 empty] | 0.02508131 | 0.04831656 |  |  | 0.05223542 | 0.04777801 | 0.07932034 | 0.04756282 | 0.02508131 | 0.04831656
[5 empty] | 0.0250482 | 0.04909585 |  |  | 0.05216007 | 0.04854862 | 0.07855573 | 0.04832997 | 0.0250482 | 0.04909585
[5 empty] | 0.02491072 | 0.04987515 |  |  | 0.05207365 | 0.04931923 | 0.07824393 | 0.04909711 | 0.02491072 | 0.04987515
[5 empty] | 0.02476902 | 0.05065445 |  |  | 0.0520765 | 0.05008984 | 0.07808916 | 0.04986425 | 0.02476902 | 0.05065445
[5 empty] | 0.02492321 | 0.05143375 |  |  | 0.05196893 | 0.05086046 | 0.07729562 | 0.05063139 | 0.02492321 | 0.05143375
[5 empty] | 0.02477345 | 0.05221305 |  |  | 0.05175127 | 0.05163107 | 0.07716755 | 0.05139854 | 0.02477345 | 0.05221305
[5 empty] | 0.02481984 | 0.05299235 |  |  | 0.05192385 | 0.05240168 | 0.07670913 | 0.05216568 | 0.02481984 | 0.05299235
[5 empty] | 0.02456254 | 0.05377165 |  |  | 0.051787 | 0.0531723 | 0.0757246 | 0.05293282 | 0.02456254 | 0.05377165
[5 empty] | 0.02470166 | 0.05455095 |  |  | 0.05134103 | 0.05394291 | 0.07571817 | 0.05369996 | 0.02470166 | 0.05455095
[5 empty] | 0.02453735 | 0.05533025 |  |  | 0.05118627 | 0.05471352 | 0.07509403 | 0.05446711 | 0.02453735 | 0.05533025
[5 empty] | 0.02436973 | 0.05610955 |  |  | 0.05102306 | 0.05548414 | 0.07375642 | 0.05523425 | 0.02436973 | 0.05610955
[5 empty] | 0.02449893 | 0.05688885 |  |  | 0.05125171 | 0.05625475 | 0.07380954 | 0.05600139 | 0.02449893 | 0.05688885
[5 empty] | 0.0244251 | 0.05766815 |  |  | 0.05087254 | 0.05702536 | 0.07255761 | 0.05676853 | 0.0244251 | 0.05766815
[5 empty] | 0.02424835 | 0.05844745 |  |  | 0.05098589 | 0.05779597 | 0.07250483 | 0.05753567 | 0.02424835 | 0.05844745
[5 empty] | 0.02426883 | 0.05922675 |  |  | 0.05059208 | 0.05856659 | 0.07115543 | 0.05830282 | 0.02426883 | 0.05922675
[5 empty] | 0.02398666 | 0.06000604 |  |  | 0.05019144 | 0.0593372 | 0.07041362 | 0.05906996 | 0.02398666 | 0.06000604
[5 empty] | 0.02410198 | 0.06078534 |  |  | 0.04988428 | 0.06010781 | 0.0699836 | 0.0598371 | 0.02410198 | 0.06078534
[5 empty] | 0.02381491 | 0.06156464 |  |  | 0.05017094 | 0.06087843 | 0.06946959 | 0.06060424 | 0.02381491 | 0.06156464
[5 empty] | 0.0239256 | 0.06234394 |  |  | 0.04945174 | 0.06164904 | 0.06887581 | 0.06137139 | 0.0239256 | 0.06234394
[5 empty] | 0.02363417 | 0.06312324 |  |  | 0.04922701 | 0.06241965 | 0.06880647 | 0.06213853 | 0.02363417 | 0.06312324
[5 empty] | 0.02354075 | 0.06390254 |  |  | 0.04949706 | 0.06319027 | 0.06806578 | 0.06290567 | 0.02354075 | 0.06390254
[5 empty] | 0.02344548 | 0.06468184 |  |  | 0.04926224 | 0.06396088 | 0.06715796 | 0.06367281 | 0.02344548 | 0.06468184
[5 empty] | 0.02334849 | 0.06546114 |  |  | 0.04872285 | 0.06473149 | 0.06708721 | 0.06443996 | 0.02334849 | 0.06546114
[5 empty] | 0.02334991 | 0.06624044 |  |  | 0.04867923 | 0.0655021 | 0.06605775 | 0.0652071 | 0.02334991 | 0.06624044
[5 empty] | 0.02324987 | 0.06701974 |  |  | 0.0483317 | 0.06627272 | 0.06566571 | 0.06597424 | 0.02324987 | 0.06701974
[5 empty] | 0.0231485 | 0.06779904 |  |  | 0.04828059 | 0.06704333 | 0.06608975 | 0.06674138 | 0.0231485 | 0.06779904
[5 empty] | 0.02314595 | 0.06857834 |  |  | 0.04802622 | 0.06781394 | 0.06522777 | 0.06750853 | 0.02314595 | 0.06857834
[5 empty] | 0.02284233 | 0.06935764 |  |  | 0.04736892 | 0.06858456 | 0.06477902 | 0.06827567 | 0.02284233 | 0.06935764
[5 empty] | 0.02283778 | 0.07013694 |  |  | 0.04740901 | 0.06935517 | 0.06434278 | 0.06904281 | 0.02283778 | 0.07013694
[5 empty] | 0.02283243 | 0.07091623 |  |  | 0.04694682 | 0.07012578 | 0.06441831 | 0.06980995 | 0.02283243 | 0.07091623
[5 empty] | 0.02272642 | 0.07169553 |  |  | 0.04678267 | 0.0708964 | 0.06360486 | 0.07057709 | 0.02272642 | 0.07169553
[5 empty] | 0.02241988 | 0.07247483 |  |  | 0.04671689 | 0.07166701 | 0.0639017 | 0.07134424 | 0.02241988 | 0.07247483
[5 empty] | 0.02251293 | 0.07325413 |  |  | 0.04644981 | 0.07243762 | 0.0636081 | 0.07211138 | 0.02251293 | 0.07325413
[5 empty] | 0.02230572 | 0.07403343 |  |  | 0.04588174 | 0.07320823 | 0.06332332 | 0.07287852 | 0.02230572 | 0.07403343
[5 empty] | 0.02209836 | 0.07481273 |  |  | 0.04581302 | 0.07397885 | 0.06304662 | 0.07364566 | 0.02209836 | 0.07481273
[5 empty] | 0.02199101 | 0.07559203 |  |  | 0.04564396 | 0.07474946 | 0.06297726 | 0.07441281 | 0.02199101 | 0.07559203
[5 empty] | 0.02188378 | 0.07637133 |  |  | 0.0453749 | 0.07552007 | 0.06221451 | 0.07517995 | 0.02188378 | 0.07637133
[5 empty] | 0.02197681 | 0.07715063 |  |  | 0.04490616 | 0.07629069 | 0.06175762 | 0.07594709 | 0.02197681 | 0.07715063
[5 empty] | 0.02167023 | 0.07792993 |  |  | 0.04443807 | 0.0770613 | 0.06210587 | 0.07671423 | 0.02167023 | 0.07792993
[5 empty] | 0.02176086 | 0.07870923 |  |  | 0.04417095 | 0.07783191 | 0.06115852 | 0.07748138 | 0.02176086 | 0.07870923
[5 empty] | 0.021441 | 0.07948853 |  |  | 0.04420512 | 0.07860252 | 0.06131482 | 0.07824852 | 0.021441 | 0.07948853
[5 empty] | 0.02131104 | 0.08026783 |  |  | 0.04364091 | 0.07937314 | 0.06117404 | 0.07901566 | 0.02131104 | 0.08026783
[5 empty] | 0.0213718 | 0.08104713 |  |  | 0.04357865 | 0.08014375 | 0.06043544 | 0.0797828 | 0.0213718 | 0.08104713
[5 empty] | 0.0210241 | 0.08182642 |  |  | 0.04321851 | 0.08091436 | 0.06089829 | 0.08054994 | 0.0210241 | 0.08182642
[5 empty] | 0.02086874 | 0.08260572 |  |  | 0.04305402 | 0.08168498 | 0.06016185 | 0.08131709 | 0.02086874 | 0.08260572
[5 empty] | 0.02090653 | 0.08338502 |  |  | 0.04278167 | 0.08245559 | 0.05982538 | 0.08208423 | 0.02090653 | 0.08338502
[5 empty] | 0.02073828 | 0.08416432 |  |  | 0.04230156 | 0.0832262 | 0.06028815 | 0.08285137 | 0.02073828 | 0.08416432
[5 empty] | 0.02056481 | 0.08494362 |  |  | 0.04201381 | 0.08399682 | 0.05924941 | 0.08361851 | 0.02056481 | 0.08494362
[5 empty] | 0.02018693 | 0.08572292 |  |  | 0.04191853 | 0.08476743 | 0.05970844 | 0.08438566 | 0.02018693 | 0.08572292
[5 empty] | 0.02010544 | 0.08650222 |  |  | 0.04181583 | 0.08553804 | 0.05926449 | 0.0851528 | 0.02010544 | 0.08650222
[5 empty] | 0.02002116 | 0.08728152 |  |  | 0.04140582 | 0.08630865 | 0.05921682 | 0.08591994 | 0.02002116 | 0.08728152
[5 empty] | 0.01963489 | 0.08806082 |  |  | 0.04088861 | 0.08707927 | 0.05836471 | 0.08668708 | 0.01963489 | 0.08806082
[5 empty] | 0.01964746 | 0.08884012 |  |  | 0.04036432 | 0.08784988 | 0.0588074 | 0.08745423 | 0.01964746 | 0.08884012
[5 empty] | 0.01925966 | 0.08961942 |  |  | 0.04033306 | 0.08862049 | 0.05814417 | 0.08822137 | 0.01925966 | 0.08961942
[5 empty] | 0.01927231 | 0.09039872 |  |  | 0.03999493 | 0.08939111 | 0.05807428 | 0.08898851 | 0.01927231 | 0.09039872
[5 empty] | 0.01898623 | 0.09117802 |  |  | 0.03935006 | 0.09016172 | 0.05739699 | 0.08975565 | 0.01898623 | 0.09117802
[5 empty] | 0.01870221 | 0.09195732 |  |  | 0.03939855 | 0.09093233 | 0.05711156 | 0.0905228 | 0.01870221 | 0.09195732
[5 empty] | 0.01862108 | 0.09273661 |  |  | 0.03874052 | 0.09170295 | 0.05681726 | 0.09128994 | 0.01862108 | 0.09273661
[5 empty] | 0.01844364 | 0.09351591 |  |  | 0.03877607 | 0.09247356 | 0.05691335 | 0.09205708 | 0.01844364 | 0.09351591
[5 empty] | 0.0181707 | 0.09429521 |  |  | 0.03830532 | 0.09324417 | 0.05609909 | 0.09282422 | 0.0181707 | 0.09429521
[5 empty] | 0.01820307 | 0.09507451 |  |  | 0.03792838 | 0.09401478 | 0.05577375 | 0.09359136 | 0.01820307 | 0.09507451
[5 empty] | 0.01804157 | 0.09585381 |  |  | 0.03744536 | 0.0947854 | 0.05613658 | 0.09435851 | 0.01804157 | 0.09585381
[5 empty] | 0.017887 | 0.09663311 |  |  | 0.03675637 | 0.09555601 | 0.05498686 | 0.09512565 | 0.017887 | 0.09663311
[5 empty] | 0.01764019 | 0.09741241 |  |  | 0.03666153 | 0.09632662 | 0.05472384 | 0.09589279 | 0.01764019 | 0.09741241
[5 empty] | 0.01760192 | 0.09819171 |  |  | 0.03616095 | 0.09709724 | 0.05444678 | 0.09665993 | 0.01760192 | 0.09819171
[5 empty] | 0.01727271 | 0.09897101 |  |  | 0.03575474 | 0.09786785 | 0.05435496 | 0.09742708 | 0.01727271 | 0.09897101
[5 empty] | 0.01734857 | 0.09975031 |  |  | 0.035343 | 0.09863846 | 0.05414762 | 0.09819422 | 0.01734857 | 0.09975031
[5 empty] | 0.0171279 | 0.1005296 |  |  | 0.03502586 | 0.09940908 | 0.05302405 | 0.09896136 | 0.0171279 | 0.1005296
[5 empty] | 0.01701051 | 0.1013089 |  |  | 0.03430342 | 0.1001797 | 0.05318349 | 0.0997285 | 0.01701051 | 0.1013089
[5 empty] | 0.01689621 | 0.1020882 |  |  | 0.0340758 | 0.1009503 | 0.05222521 | 0.1004956 | 0.01689621 | 0.1020882
[5 empty] | 0.0168848 | 0.1028675 |  |  | 0.03344311 | 0.1017209 | 0.05164847 | 0.1012628 | 0.0168848 | 0.1028675
[5 empty] | 0.01677608 | 0.1036468 |  |  | 0.03330546 | 0.1024915 | 0.05125254 | 0.1020299 | 0.01677608 | 0.1036468
[5 empty] | 0.01666986 | 0.1044261 |  |  | 0.03256295 | 0.1032621 | 0.05133669 | 0.1027971 | 0.01666986 | 0.1044261
[5 empty] | 0.01646595 | 0.1052054 |  |  | 0.03261571 | 0.1040328 | 0.05030016 | 0.1035642 | 0.01646595 | 0.1052054
[5 empty] | 0.01646415 | 0.1059847 |  |  | 0.03216385 | 0.1048034 | 0.05021343 | 0.1043314 | 0.01646415 | 0.1059847
[5 empty] | 0.01626426 | 0.106764 |  |  | 0.03150747 | 0.105574 | 0.04875469 | 0.1050985 | 0.01626426 | 0.106764
[5 empty] | 0.01616609 | 0.1075433 |  |  | 0.0311373 | 0.1063446 | 0.04822477 | 0.1058656 | 0.01616609 | 0.1075433
[5 empty] | 0.01616944 | 0.1083226 |  |  | 0.03042448 | 0.1071152 | 0.04714041 | 0.1066328 | 0.01616944 | 0.1083226
[5 empty] | 0.01597412 | 0.1091019 |  |  | 0.02977294 | 0.1078858 | 0.04561835 | 0.1073999 | 0.01597412 | 0.1091019
[5 empty] | 0.01597992 | 0.1098812 |  |  | 0.0290894 | 0.1086564 | 0.04497533 | 0.1081671 | 0.01597992 | 0.1098812
[5 empty] | 0.01578667 | 0.1106605 |  |  | 0.02858061 | 0.109427 | 0.04342809 | 0.1089342 | 0.01578667 | 0.1106605
[5 empty] | 0.01579416 | 0.1114398 |  |  | 0.02785327 | 0.1101977 | 0.04129337 | 0.1097014 | 0.01579416 | 0.1114398
[5 empty] | 0.01570219 | 0.1122191 |  |  | 0.02751411 | 0.1109683 | 0.0402879 | 0.1104685 | 0.01570219 | 0.1122191
[5 empty] | 0.01561057 | 0.1129984 |  |  | 0.02686986 | 0.1117389 | 0.03802843 | 0.1112356 | 0.01561057 | 0.1129984
[5 empty] | 0.0155191 | 0.1137777 |  |  | 0.02632724 | 0.1125095 | 0.0362317 | 0.1120028 | 0.0155191 | 0.1137777
[5 empty] | 0.0154276 | 0.114557 |  |  | 0.02539297 | 0.1132801 | 0.03461443 | 0.1127699 | 0.0154276 | 0.114557
[5 empty] | 0.01533586 | 0.1153363 |  |  | 0.02517379 | 0.1140507 | 0.03349338 | 0.1135371 | 0.01533586 | 0.1153363
[5 empty] | 0.01524368 | 0.1161156 |  |  | 0.0245764 | 0.1148213 | 0.03168527 | 0.1143042 | 0.01524368 | 0.1161156
[5 empty] | 0.01505088 | 0.1168949 |  |  | 0.02390754 | 0.1155919 | 0.02970686 | 0.1150713 | 0.01505088 | 0.1168949
[5 empty] | 0.01485726 | 0.1176742 |  |  | 0.02347394 | 0.1163626 | 0.02837487 | 0.1158385 | 0.01485726 | 0.1176742
[5 empty] | 0.01486261 | 0.1184535 |  |  | 0.0229823 | 0.1171332 | 0.02620605 | 0.1166056 | 0.01486261 | 0.1184535
[5 empty] | 0.01486676 | 0.1192328 |  |  | 0.02223937 | 0.1179038 | 0.02491713 | 0.1173728 | 0.01486676 | 0.1192328
[5 empty] | 0.01466949 | 0.1200121 |  |  | 0.02183967 | 0.1186744 | 0.02412486 | 0.1181399 | 0.01466949 | 0.1200121
[5 empty] | 0.01467062 | 0.1207914 |  |  | 0.0216445 | 0.119445 | 0.02284596 | 0.1189071 | 0.01467062 | 0.1207914
[5 empty] | 0.01446995 | 0.1215707 |  |  | 0.02125061 | 0.1202156 | 0.02149719 | 0.1196742 | 0.01446995 | 0.1215707
[5 empty] | 0.01436729 | 0.12235 |  |  | 0.0209583 | 0.1209862 | 0.02039528 | 0.1204413 | 0.01436729 | 0.12235
[5 empty] | 0.01416243 | 0.1231293 |  |  | 0.02046786 | 0.1217569 | 0.01945696 | 0.1212085 | 0.01416243 | 0.1231293
[5 empty] | 0.01425519 | 0.1239086 |  |  | 0.01987956 | 0.1225275 | 0.01859899 | 0.1219756 | 0.01425519 | 0.1239086
[5 empty] | 0.01394537 | 0.1246879 |  |  | 0.0193937 | 0.1232981 | 0.0180945 | 0.1227428 | 0.01394537 | 0.1246879
[5 empty] | 0.01383277 | 0.1254672 |  |  | 0.01941056 | 0.1240687 | 0.01790821 | 0.1235099 | 0.01383277 | 0.1254672
[5 empty] | 0.01391719 | 0.1262465 |  |  | 0.01853042 | 0.1248393 | 0.01742924 | 0.1242771 | 0.01391719 | 0.1262465
[5 empty] | 0.013699 | 0.1270258 |  |  | 0.01835358 | 0.1256099 | 0.01645788 | 0.1250442 | 0.013699 | 0.1270258
[5 empty] | 0.01347941 | 0.1278051 |  |  | 0.01808032 | 0.1263805 | 0.01679441 | 0.1258113 | 0.01347941 | 0.1278051
[5 empty] | 0.01335848 | 0.1285844 |  |  | 0.01791092 | 0.1271511 | 0.01593911 | 0.1265785 | 0.01335848 | 0.1285844
[5 empty] | 0.01343622 | 0.1293637 |  |  | 0.01734567 | 0.1279218 | 0.01519227 | 0.1273456 | 0.01343622 | 0.1293637
[5 empty] | 0.01331265 | 0.130143 |  |  | 0.01698485 | 0.1286924 | 0.01465417 | 0.1281128 | 0.01331265 | 0.130143
[5 empty] | 0.01318777 | 0.1309223 |  |  | 0.01682876 | 0.129463 | 0.01492509 | 0.1288799 | 0.01318777 | 0.1309223
[5 empty] | 0.01296161 | 0.1317016 |  |  | 0.01627768 | 0.1302336 | 0.01380532 | 0.1296471 | 0.01296161 | 0.1317016
[5 empty] | 0.01273417 | 0.1324809 |  |  | 0.01583189 | 0.1310042 | 0.01399514 | 0.1304142 | 0.01273417 | 0.1324809
[5 empty] | 0.01280547 | 0.1332602 |  |  | 0.01539168 | 0.1317748 | 0.01319482 | 0.1311813 | 0.01280547 | 0.1332602
[5 empty] | 0.01267552 | 0.1340395 |  |  | 0.01505733 | 0.1325454 | 0.01340467 | 0.1319485 | 0.01267552 | 0.1340395
[5 empty] | 0.01254432 | 0.1348188 |  |  | 0.01502914 | 0.133316 | 0.01272495 | 0.1327156 | 0.01254432 | 0.1348188
[5 empty] | 0.0124119 | 0.1355981 |  |  | 0.01460738 | 0.1340867 | 0.01255595 | 0.1334828 | 0.0124119 | 0.1355981
[5 empty] | 0.01217827 | 0.1363774 |  |  | 0.01439235 | 0.1348573 | 0.01209796 | 0.1342499 | 0.01217827 | 0.1363774
[5 empty] | 0.01214343 | 0.1371567 |  |  | 0.01398432 | 0.1356279 | 0.01165125 | 0.1350171 | 0.01214343 | 0.1371567
[5 empty] | 0.01180741 | 0.137936 |  |  | 0.01378359 | 0.1363985 | 0.01111611 | 0.1357842 | 0.01180741 | 0.137936
[5 empty] | 0.01187021 | 0.1387153 |  |  | 0.01329044 | 0.1371691 | 0.01059283 | 0.1365513 | 0.01187021 | 0.1387153
[5 empty] | 0.01173184 | 0.1394946 |  |  | 0.01310516 | 0.1379397 | 0.01058168 | 0.1373185 | 0.01173184 | 0.1394946
[5 empty] | 0.01149232 | 0.1402739 |  |  | 0.01262803 | 0.1387103 | 0.01048295 | 0.1380856 | 0.01149232 | 0.1402739
[5 empty] | 0.01145166 | 0.1410532 |  |  | 0.01275933 | 0.139481 | 0.009796922 | 0.1388528 | 0.01145166 | 0.1410532
[5 empty] | 0.01120988 | 0.1418325 |  |  | 0.01209937 | 0.1402516 | 0.009723879 | 0.1396199 | 0.01120988 | 0.1418325
[5 empty] | 0.01106698 | 0.1426118 |  |  | 0.01204841 | 0.1410222 | 0.009364105 | 0.140387 | 0.01106698 | 0.1426118
[5 empty] | 0.01082297 | 0.1433911 |  |  | 0.01200674 | 0.1417928 | 0.009617882 | 0.1411542 | 0.01082297 | 0.1433911
[5 empty] | 0.01067788 | 0.1441704 |  |  | 0.01137466 | 0.1425634 | 0.009385493 | 0.1419213 | 0.01067788 | 0.1441704
[5 empty] | 0.01073171 | 0.1449497 |  |  | 0.01105245 | 0.143334 | 0.009167222 | 0.1426885 | 0.01073171 | 0.1449497
[5 empty] | 0.01048448 | 0.145729 |  |  | 0.01124039 | 0.1441046 | 0.00826335 | 0.1434556 | 0.01048448 | 0.145729
[5 empty] | 0.01023619 | 0.1465083 |  |  | 0.01103877 | 0.1448752 | 0.008374162 | 0.1442228 | 0.01023619 | 0.1465083
[5 empty] | 0.01018686 | 0.1472876 |  |  | 0.01084788 | 0.1456459 | 0.00839994 | 0.1449899 | 0.01018686 | 0.1472876
[5 empty] | 0.009936501 | 0.1480669 |  |  | 0.01046799 | 0.1464165 | 0.007940968 | 0.145757 | 0.009936501 | 0.1480669
[5 empty] | 0.009985129 | 0.1488462 |  |  | 0.01039941 | 0.1471871 | 0.007597527 | 0.1465242 | 0.009985129 | 0.1488462
[5 empty] | 0.009832753 | 0.1496255 |  |  | 0.0100424 | 0.1479577 | 0.007469903 | 0.1472913 | 0.009832753 | 0.1496255
[5 empty] | 0.009579387 | 0.1504048 |  |  | 0.009897269 | 0.1487283 | 0.007858376 | 0.1480585 | 0.009579387 | 0.1504048
[5 empty] | 0.009325043 | 0.1511841 |  |  | 0.00976429 | 0.1494989 | 0.007363231 | 0.1488256 | 0.009325043 | 0.1511841
[5 empty] | 0.009369733 | 0.1519634 |  |  | 0.01004375 | 0.1502695 | 0.00708475 | 0.1495928 | 0.009369733 | 0.1519634
[5 empty] | 0.009113469 | 0.1527427 |  |  | 0.009735938 | 0.1510401 | 0.007823217 | 0.1503599 | 0.009113469 | 0.1527427
[5 empty] | 0.008856265 | 0.153522 |  |  | 0.009741138 | 0.1518108 | 0.007078914 | 0.151127 | 0.008856265 | 0.153522
[5 empty] | 0.008698132 | 0.1543013 |  |  | 0.009259636 | 0.1525814 | 0.007252125 | 0.1518942 | 0.008698132 | 0.1543013
[5 empty] | 0.008639082 | 0.1550806 |  |  | 0.009291718 | 0.153352 | 0.007643133 | 0.1526613 | 0.008639082 | 0.1550806