## 1
Общество с ограниченной ответственностью "Инженерная геология" (ООО "ИнжГео") | [11 empty] | Общество с ограниченной ответственностью "Инженерная геология" (ООО "ИнжГео")
Юр. адрес: 117279, г. Москва, ул. Миклухо-Маклая, 36 а, этаж 5, пом. XXIII к. 76-84 | [11 empty] | Юр. адрес: 117279, г. Москва, ул. Миклухо-Маклая, 36 а, этаж 5, пом. XXIII к. 76-84 | [8 empty] | нагр |  |  | X0 | Y0 | R |  | нагр |  |  |  | X0 | Y0 | R | нагр |  |  |  | X0 | Y0 | R |  | нагр |  |  |  | X0 | Y0 | R
Телефон/факс +7 (495) 132-30-00, Адрес электронной почты inbox@inj-geo.ru | [11 empty] | Телефон/факс +7 (495) 132-30-00, Адрес электронной почты inbox@inj-geo.ru | [12 empty] | 0 | [7 empty] | 0 | [6 empty] | 0 | [7 empty] | 0
[21 empty] | девиатор | [6 empty] | девиатор | [6 empty] | девиатор | [7 empty] | девиатор
Испытательная лаборатория ООО «ИнжГео» | [11 empty] | Испытательная лаборатория ООО «ИнжГео» | [8 empty] | x0 | Угол | X | Y |  |  |  | x0 |  | Угол | X | Y |  |  | x0 |  | Угол | X | Y |  |  |  | x0 |  | Угол | X | Y
Адрес места осуществления деятельности лаборатории: г. Москва, просп. Вернадского, д. 51, стр. 1 | [11 empty] | Адрес места осуществления деятельности лаборатории: г. Москва, просп. Вернадского, д. 51, стр. 1 | [9 empty] | 0 | [7 empty] | 0 | [6 empty] | 0 | [7 empty] | 0
Телефон +7(910)4557682, E-mail: slg85@mail.ru | [11 empty] | Телефон +7(910)4557682, E-mail: slg85@mail.ru | [9 empty] | 5 | [7 empty] | 5 | [6 empty] | 5 | [7 empty] | 5
[22 empty] | 10 | [7 empty] | 10 | [6 empty] | 10 | [7 empty] | 10
[12 empty] | Протокол испытаний № 13-63/109 от 15-02-2023 | [9 empty] | 15 | [7 empty] | 15 | [6 empty] | 15 | [7 empty] | 15
[22 empty] | 20 | [7 empty] | 20 | [6 empty] | 20 | [7 empty] | 20
[12 empty] | Наименование и адрес заказчика: Переход трубопровода через р. Енисей | [9 empty] | 25 | [7 empty] | 25 | [6 empty] | 25 | [7 empty] | 25
[12 empty] | Наименование объекта: ООО Регионстрой | [9 empty] | 30 | [7 empty] | 30 | [6 empty] | 30 | [7 empty] | 30
Наименование используемого метода/методики: ГОСТ 12248.4-2020 | [11 empty] | Наименование используемого метода/методики: ГОСТ 12248.3-2020 | [9 empty] | 35 | [7 empty] | 35 | [6 empty] | 35 | [7 empty] | 35
Условия проведения испытания: температура окружающей среды (18 - 25)0С, влажность воздуха (40 - 75)% | [11 empty] | Условия проведения испытания: температура окружающей среды (18 - 25)0С, влажность воздуха (40 - 75)% | [9 empty] | 40 | [7 empty] | 40 | [6 empty] | 40 | [7 empty] | 40
[12 empty] | Дата получение объекта подлежащего испытаниям: 19-01-2023 | [9 empty] | 45 | [7 empty] | 45 | [6 empty] | 45 | [7 empty] | 45
[12 empty] | Дата испытания: 25.10.2022-19.11.2109 | [9 empty] | 50 | [7 empty] | 50 | [6 empty] | 50 | [7 empty] | 50
[22 empty] | 55 | [7 empty] | 55 | [6 empty] | 55 | [7 empty] | 55
Испытание грунтов методом трехосного сжатия | [11 empty] | Испытание грунтов методом трехосного сжатия | [9 empty] | 60 | [7 empty] | 60 | [6 empty] | 60 | [7 empty] | 60
[22 empty] | 65 | [7 empty] | 65 | [6 empty] | 65 | [7 empty] | 65
Лабораторный номер: | [6 empty] | We, д.е. = |  |  |  |  | Лабораторный номер: |  | 1144 |  |  |  | We, д.е. = | 0.660670872 |  |  | 70 | [7 empty] | 70 | [6 empty] | 70 | [7 empty] | 70
Номер скважины: | [6 empty] | ρ, г/см3 = |  |  |  |  | Номер скважины: |  | BH-050 |  |  |  | ρ, г/см3 = | 1.51 |  |  | 75 | [7 empty] | 75 | [6 empty] | 75 | [7 empty] | 75
Глубина отбора, м: | [6 empty] | ρs, г/см3 = |  |  |  |  | Глубина отбора, м: |  | 1 |  |  |  | ρs, г/см3 = | 2.71 |  |  | 80 | [7 empty] | 80 | [6 empty] | 80 | [7 empty] | 80
Наименование грунта: | [6 empty] | e, д.е. = |  |  |  |  | Наименование грунта: |  | Суглинок, после оттаивания текучий, тяжелый песчанистый |  |  |  | e, д.е. = | 1.980409 |  |  | 85 | [7 empty] | 85 | [6 empty] | 85 | [7 empty] | 85
Схема проведения опыта: | [6 empty] | IL, д.е. = |  |  |  |  | Схема проведения опыта: |  | КД |  |  |  | IL, д.е. = | 3.601 |  |  | 90 | [7 empty] | 90 | [6 empty] | 90 | [7 empty] | 90
[22 empty] | 95 | [7 empty] | 95 | [6 empty] | 95 | [7 empty] | 95
[22 empty] | 100 | [7 empty] | 100 | [6 empty] | 100 | [7 empty] | 100
Результаты испытаний | [11 empty] | Результаты испытаний | [9 empty] | 105 | [7 empty] | 105 | [6 empty] | 105 | [7 empty] | 105
[22 empty] | 110 | [7 empty] | 110 | [6 empty] | 110 | [7 empty] | 110
[22 empty] | 115 | [7 empty] | 115 | [6 empty] | 115 | [7 empty] | 115
[22 empty] | 120 | [7 empty] | 120 | [6 empty] | 120 | [7 empty] | 120
[22 empty] | 125 | [7 empty] | 125 | [6 empty] | 125 | [7 empty] | 125
[22 empty] | 130 | [7 empty] | 130 | [6 empty] | 130 | [7 empty] | 130
[22 empty] | 135 | [7 empty] | 135 | [6 empty] | 135 | [7 empty] | 135
[22 empty] | 140 | [7 empty] | 140 | [6 empty] | 140 | [7 empty] | 140
[22 empty] | 145 | [7 empty] | 145 | [6 empty] | 145 | [7 empty] | 145
[22 empty] | 150 | [7 empty] | 150 | [6 empty] | 150 | [7 empty] | 150
[22 empty] | 155 | [7 empty] | 155 | [6 empty] | 155 | [7 empty] | 155
[22 empty] | 160 | [7 empty] | 160 | [6 empty] | 160 | [7 empty] | 160
[22 empty] | 165 | [7 empty] | 165 | [6 empty] | 165 | [7 empty] | 165
[22 empty] | 170 | [7 empty] | 170 | [6 empty] | 170 | [7 empty] | 170
[22 empty] | 175 | [7 empty] | 175 | [6 empty] | 175 | [7 empty] | 175
[22 empty] | 180 | [7 empty] | 180 | [6 empty] | 180 | [7 empty] | 180
[13 empty] | Давление в камере, Мпа σ3 | Вертикальная нагрузка, Мпа σ1 | Поровое давление, Мпа u
[7 empty] | Коэфф. Точки | [5 empty] | 0.05 | 0.0774418 | [5 empty] | 1 | [6 empty] | σ3,кПа | σ1,кПа | u, кПа |  |  |  | 4
[13 empty] | 0.15 | 0.2051983 | [27 empty] | δ3, Мпа | δ1-δ3, МПа | δ1, МПа | δ1, КПа
|  |  | Модуль деформации, МПа: | [9 empty] | 0.25 | 0.3329549 | [21 empty] | С, МПа:
|  |  | Е0= | [32 empty] | φ, град:
|  |  | E50 = | [32 empty] | E, Мпа
|  |  | Коэф. Поперечной деформации, ϑ = | [9 empty] | Эффективные значения угла внутреннего трения и удельного сцепления ϕ', С' | [13 empty] | x | 0
[13 empty] | ϕ', град. = | 7 | [12 empty] | y |  |  |  | С, кПа | φ,°
[13 empty] | С', МПа = | 0.006
| Исполнитель: | [6 empty] | Морозов Д.С. |  |  |  |  | Исполнитель: |  |  |  |  | Морозов Д.С.
| Начальник исп. лаборатории: | [6 empty] | Семиколенова Л.Г. |  |  |  |  | Начальник исп. лаборатории: |  |  |  |  | Семиколенова Л.Г.
Лист 1 , всего листов 2 | [11 empty] | Лист 2 , всего листов 2
Частичное воспроизведение протокола испытаний без письменного разрешения ООО «ИнжГео» ЗАПРЕЩАЕТСЯ | [11 empty] | Частичное воспроизведение протокола испытаний без письменного разрешения ООО «ИнжГео» ЗАПРЕЩАЕТСЯ
[5 empty] | второй график |  | первый график | [9 empty] | К Пуассона
dev50 | epsE50 | ind | devE0 | epsE0 | dev | eps | sigma |  | dev1 | eps1 | dev2 | eps2 | dev3 | eps3 |  | Глины
0.0137209 | 0.01523401 |  |  |  | 0 | 0 |  |  | 0 | 0 | 0 | 0 | 0 | 0 |  | < 0 | 0,20-0,30
ind |  |  |  |  | 0.001551895 | 0.0007965415 |  |  | 0.004242398 | 0.0007791163 | 0.007570698 | 0.0007761023 | 0.001551895 | 0.0007965415 |  | 0-0,25 | 0,30-0,38
2 |  |  |  |  | 0.002857076 | 0.001593083 |  |  | 0.008910712 | 0.001558233 | 0.01516901 | 0.001552205 | 0.002857076 | 0.001593083 |  | 0,25< | 0,38-0,45
E0 |  |  |  |  | 0.004391956 | 0.002389624 |  |  | 0.01295139 | 0.002337349 | 0.02280755 | 0.002328307 | 0.004391956 | 0.002389624 |  | Суглинки | 0,35-0,37
epsE0 | devE0 |  |  |  | 0.005732944 | 0.003186166 |  |  | 0.01671088 | 0.003116465 | 0.0282989 | 0.003104409 | 0.005732944 | 0.003186166 |  | Пески и супеси | 0,30-0,35
0.006661667 | 0.01 |  |  |  | 0.007056453 | 0.003982707 |  |  | 0.01903564 | 0.003895582 | 0.03255568 | 0.003880512 | 0.007056453 | 0.003982707
[5 empty] | 0.008138893 | 0.004779249 |  |  | 0.021 | 0.004527346 | 0.035 | 0.004527346 | 0.008138893 | 0.004779249
График E50 |  | График E |  |  | 0.009056676 | 0.00557579 |  |  | 0.0221337 | 0.005453814 | 0.0364123 | 0.005432716 | 0.009056676 | 0.00557579
eps | q | sigma |  |  | 0.01 | 0.006661667 |  |  | 0.02355349 | 0.00623293 | 0.03805039 | 0.006208819 | 0.01 | 0.006661667
Горизонтальная линия E50 |  | Касательная |  |  | 0.01033417 | 0.007168873 |  |  | 0.02469883 | 0.007012047 | 0.03845207 | 0.006984921 | 0.01033417 | 0.007168873
0 |  | a | b |  | 0.01080173 | 0.007965415 |  |  | 0.02542401 | 0.007791163 | 0.03934422 | 0.007761023 | 0.01080173 | 0.007965415
|  |  | 0 |  | 0.01100933 | 0.008761956 |  |  | 0.0258833 | 0.008570279 | 0.04045372 | 0.008537126 | 0.01100933 | 0.008761956
Вертикальная линия E50 |  | p1 и p2 |  |  | 0.01146835 | 0.009558498 |  |  | 0.02683097 | 0.009349396 | 0.04147744 | 0.008942035 | 0.01146835 | 0.009558498
| 0 | 0 |  |  | 0.01169014 | 0.01035504 |  |  | 0.02759917 | 0.009916746 | 0.04226692 | 0.01008933 | 0.01169014 | 0.01035504
[5 empty] | 0.01198609 | 0.01115158 |  |  | 0.02843481 | 0.01090763 | 0.0441769 | 0.01086543 | 0.01198609 | 0.01115158
Касательная линия E50 |  |  |  |  | 0.01236755 | 0.01194812 |  |  | 0.02906367 | 0.01168674 | 0.04511206 | 0.01164154 | 0.01236755 | 0.01194812
0 | 0 | Горизонтальная 1 |  |  | 0.01264589 | 0.01274466 |  |  | 0.03000366 | 0.01246586 | 0.04636992 | 0.01241764 | 0.01264589 | 0.01274466
[5 empty] | 0.01283249 | 0.01354121 |  |  | 0.03095323 | 0.01324498 | 0.04754801 | 0.01319374 | 0.01283249 | 0.01354121
Горизонтальная линия qкр |  |  |  |  | 0.01313872 | 0.01433775 |  |  | 0.03171081 | 0.01402409 | 0.04814384 | 0.01396984 | 0.01313872 | 0.01433775
Горизонтальная линия q |  | Горизонтальная 2 |  |  | 0.0137209 | 0.01523401 |  |  | 0.03247486 | 0.01480321 | 0.04935493 | 0.01474594 | 0.0137209 | 0.01523401
0 |  | 0 |  |  | 0.01384678 | 0.01593083 |  |  | 0.03334382 | 0.01558233 | 0.05127882 | 0.01552205 | 0.01384678 | 0.01593083
[5 empty] | 0.01434089 | 0.01672737 |  |  | 0.03441614 | 0.01636144 | 0.05201302 | 0.01629815 | 0.01434089 | 0.01672737
Вертикальная линия q |  |  |  |  | 0.01475614 | 0.01752391 |  |  | 0.03519026 | 0.01714056 | 0.05335506 | 0.01707425 | 0.01475614 | 0.01752391
| 0 |  |  |  | 0.01519055 | 0.01832045 |  |  | 0.03626464 | 0.01791968 | 0.05480245 | 0.01785035 | 0.01519055 | 0.01832045
[5 empty] | 0.01574214 | 0.019117 |  |  | 0.03713772 | 0.01869879 | 0.05605272 | 0.01862646 | 0.01574214 | 0.019117
[5 empty] | 0.01600891 | 0.01991354 |  |  | 0.03810795 | 0.01947791 | 0.05710339 | 0.01940256 | 0.01600891 | 0.01991354
[5 empty] | 0.01658889 | 0.02071008 |  |  | 0.03847377 | 0.02025702 | 0.05805198 | 0.02017866 | 0.01658889 | 0.02071008
[5 empty] | 0.01698009 | 0.02150662 |  |  | 0.03933364 | 0.02103614 | 0.05959602 | 0.02095476 | 0.01698009 | 0.02150662
[5 empty] | 0.01768053 | 0.02230316 |  |  | 0.04058599 | 0.02181526 | 0.06063303 | 0.02173087 | 0.01768053 | 0.02230316
[5 empty] | 0.01818823 | 0.0230997 |  |  | 0.04142927 | 0.02259437 | 0.06196053 | 0.02250697 | 0.01818823 | 0.0230997
[5 empty] | 0.01870119 | 0.02389624 |  |  | 0.04196194 | 0.02337349 | 0.06287604 | 0.02328307 | 0.01870119 | 0.02389624
[5 empty] | 0.01901745 | 0.02469279 |  |  | 0.04308243 | 0.02415261 | 0.06407709 | 0.02405917 | 0.01901745 | 0.02469279
[5 empty] | 0.01953501 | 0.02548933 |  |  | 0.04358921 | 0.02493172 | 0.0652612 | 0.02483527 | 0.01953501 | 0.02548933
[5 empty] | 0.02025188 | 0.02628587 |  |  | 0.0443807 | 0.02571084 | 0.06712588 | 0.02561138 | 0.02025188 | 0.02628587
[5 empty] | 0.0206661 | 0.02708241 |  |  | 0.04535536 | 0.02648995 | 0.06806866 | 0.02638748 | 0.0206661 | 0.02708241
[5 empty] | 0.02117566 | 0.02787895 |  |  | 0.04581164 | 0.02726907 | 0.06908707 | 0.02716358 | 0.02117566 | 0.02787895
[5 empty] | 0.0217786 | 0.02867549 |  |  | 0.04684798 | 0.02804819 | 0.07027863 | 0.02793968 | 0.0217786 | 0.02867549
[5 empty] | 0.02227292 | 0.02947203 |  |  | 0.04736284 | 0.0288273 | 0.07114085 | 0.02871579 | 0.02227292 | 0.02947203
[5 empty] | 0.02255664 | 0.03026858 |  |  | 0.04805464 | 0.02960642 | 0.07237127 | 0.02949189 | 0.02255664 | 0.03026858
[5 empty] | 0.02302778 | 0.03106512 |  |  | 0.04892186 | 0.03038554 | 0.07356739 | 0.03026799 | 0.02302778 | 0.03106512
[5 empty] | 0.02368436 | 0.03186166 |  |  | 0.04966292 | 0.03116465 | 0.07392676 | 0.03104409 | 0.02368436 | 0.03186166
[5 empty] | 0.02392438 | 0.0326582 |  |  | 0.05017628 | 0.03194377 | 0.07484688 | 0.0318202 | 0.02392438 | 0.0326582
[5 empty] | 0.02444587 | 0.03345474 |  |  | 0.05076039 | 0.03272288 | 0.07602528 | 0.0325963 | 0.02444587 | 0.03345474
[5 empty] | 0.02474685 | 0.03425128 |  |  | 0.05141369 | 0.033502 | 0.07725948 | 0.0333724 | 0.02474685 | 0.03425128
[5 empty] | 0.02532532 | 0.03504783 |  |  | 0.05203462 | 0.03428112 | 0.07804701 | 0.0341485 | 0.02532532 | 0.03504783
[5 empty] | 0.02557931 | 0.03584437 |  |  | 0.05212164 | 0.03506023 | 0.07858538 | 0.03492461 | 0.02557931 | 0.03584437
[5 empty] | 0.02600683 | 0.03664091 |  |  | 0.0527732 | 0.03583935 | 0.07907212 | 0.03570071 | 0.02600683 | 0.03664091
[5 empty] | 0.0261059 | 0.03743745 |  |  | 0.05298773 | 0.03661847 | 0.07970476 | 0.03647681 | 0.0261059 | 0.03743745
[5 empty] | 0.02657454 | 0.03823399 |  |  | 0.05336369 | 0.03739758 | 0.0800808 | 0.03725291 | 0.02657454 | 0.03823399
[5 empty] | 0.02671075 | 0.03903053 |  |  | 0.05369952 | 0.0381767 | 0.08119778 | 0.03802901 | 0.02671075 | 0.03903053
[5 empty] | 0.02691257 | 0.03982707 |  |  | 0.05409367 | 0.03895582 | 0.08085323 | 0.03880512 | 0.02691257 | 0.03982707
[5 empty] | 0.02717799 | 0.04062362 |  |  | 0.05424459 | 0.03973493 | 0.08144465 | 0.03958122 | 0.02717799 | 0.04062362
[5 empty] | 0.02730505 | 0.04142016 |  |  | 0.05455072 | 0.04051405 | 0.08196957 | 0.04035732 | 0.02730505 | 0.04142016
[5 empty] | 0.02719175 | 0.0422167 |  |  | 0.05491051 | 0.04129316 | 0.08192552 | 0.04113342 | 0.02719175 | 0.0422167
[5 empty] | 0.0274418 | 0.04301324 |  |  | 0.05462241 | 0.04207228 | 0.08251001 | 0.04190953 | 0.0274418 | 0.04301324
[5 empty] | 0.02724149 | 0.04380978 |  |  | 0.05519834 | 0.0428514 | 0.08295488 | 0.04268563 | 0.02724149 | 0.04380978
[5 empty] | 0.02723898 | 0.04460632 |  |  | 0.05479685 | 0.04363051 | 0.08235486 | 0.04346173 | 0.02723898 | 0.04460632
[5 empty] | 0.02723399 | 0.04540286 |  |  | 0.05486747 | 0.04440963 | 0.08254882 | 0.04423783 | 0.02723399 | 0.04540286
[5 empty] | 0.02722652 | 0.04619941 |  |  | 0.05510193 | 0.04518875 | 0.08293209 | 0.04501394 | 0.02722652 | 0.04619941
[5 empty] | 0.02741661 | 0.04699595 |  |  | 0.05450218 | 0.04596786 | 0.08250474 | 0.04579004 | 0.02741661 | 0.04699595
[5 empty] | 0.02720428 | 0.04779249 |  |  | 0.05457013 | 0.04674698 | 0.08206684 | 0.04656614 | 0.02720428 | 0.04779249
[5 empty] | 0.02718956 | 0.04858903 |  |  | 0.05470772 | 0.04752609 | 0.08261847 | 0.04734224 | 0.02718956 | 0.04858903
[5 empty] | 0.02717247 | 0.04938557 |  |  | 0.05411688 | 0.04830521 | 0.0820597 | 0.04811835 | 0.02717247 | 0.04938557
[5 empty] | 0.02735303 | 0.05018211 |  |  | 0.05389954 | 0.04908433 | 0.08249061 | 0.04889445 | 0.02735303 | 0.05018211
[5 empty] | 0.02733127 | 0.05097865 |  |  | 0.05395762 | 0.04986344 | 0.08251127 | 0.04967055 | 0.02733127 | 0.05097865
[5 empty] | 0.02730721 | 0.0517752 |  |  | 0.05329306 | 0.05064256 | 0.08242174 | 0.05044665 | 0.02730721 | 0.0517752
[5 empty] | 0.02728088 | 0.05257174 |  |  | 0.05330778 | 0.05142168 | 0.08212212 | 0.05122275 | 0.02728088 | 0.05257174
[5 empty] | 0.02725229 | 0.05336828 |  |  | 0.05300371 | 0.05220079 | 0.08211247 | 0.05199886 | 0.02725229 | 0.05336828
[5 empty] | 0.02722148 | 0.05416482 |  |  | 0.05278279 | 0.05297991 | 0.08199286 | 0.05277496 | 0.02722148 | 0.05416482
[5 empty] | 0.02718847 | 0.05496136 |  |  | 0.05224694 | 0.05375903 | 0.08206337 | 0.05355106 | 0.02718847 | 0.05496136
[5 empty] | 0.02715328 | 0.0557579 |  |  | 0.05179808 | 0.05453814 | 0.08172408 | 0.05432716 | 0.02715328 | 0.0557579
[5 empty] | 0.02711594 | 0.05655445 |  |  | 0.05163816 | 0.05531726 | 0.08177505 | 0.05510327 | 0.02711594 | 0.05655445
[5 empty] | 0.02707647 | 0.05735099 |  |  | 0.05126909 | 0.05609637 | 0.08111636 | 0.05587937 | 0.02707647 | 0.05735099
[5 empty] | 0.02693489 | 0.05814753 |  |  | 0.05089281 | 0.05687549 | 0.08094808 | 0.05665547 | 0.02693489 | 0.05814753
[5 empty] | 0.02679123 | 0.05894407 |  |  | 0.05051124 | 0.05765461 | 0.0807703 | 0.05743157 | 0.02679123 | 0.05894407
[5 empty] | 0.02694552 | 0.05974061 |  |  | 0.04982633 | 0.05843372 | 0.08068307 | 0.05820768 | 0.02694552 | 0.05974061
[5 empty] | 0.02669777 | 0.06053715 |  |  | 0.04973998 | 0.05921284 | 0.08058649 | 0.05898378 | 0.02669777 | 0.06053715
[5 empty] | 0.02674801 | 0.06133369 |  |  | 0.04905414 | 0.05999196 | 0.08018061 | 0.05975988 | 0.02674801 | 0.06133369
[5 empty] | 0.02659627 | 0.06213024 |  |  | 0.04897073 | 0.06077107 | 0.08026551 | 0.06053598 | 0.02659627 | 0.06213024
[5 empty] | 0.02674256 | 0.06292678 |  |  | 0.04849168 | 0.06155019 | 0.08024128 | 0.06131208 | 0.02674256 | 0.06292678
[5 empty] | 0.02668692 | 0.06372332 |  |  | 0.04831892 | 0.0623293 | 0.07960797 | 0.06208819 | 0.02668692 | 0.06372332
[5 empty] | 0.02642937 | 0.06451986 |  |  | 0.04775438 | 0.06310842 | 0.07956567 | 0.06286429 | 0.02642937 | 0.06451986
[5 empty] | 0.02646993 | 0.0653164 |  |  | 0.04749999 | 0.06388754 | 0.07871446 | 0.06364039 | 0.02646993 | 0.0653164
[5 empty] | 0.02630862 | 0.06611294 |  |  | 0.04735768 | 0.06466665 | 0.07895439 | 0.06441649 | 0.02630862 | 0.06611294
[5 empty] | 0.02644548 | 0.06690948 |  |  | 0.04652937 | 0.06544577 | 0.07848555 | 0.0651926 | 0.02644548 | 0.06690948
[5 empty] | 0.02628052 | 0.06770603 |  |  | 0.046417 | 0.06622489 | 0.07790801 | 0.0659687 | 0.02628052 | 0.06770603
[5 empty] | 0.02611376 | 0.06850257 |  |  | 0.0463225 | 0.067004 | 0.07792185 | 0.0667448 | 0.02611376 | 0.06850257
[5 empty] | 0.02614524 | 0.06929911 |  |  | 0.04604778 | 0.06778312 | 0.07732714 | 0.0675209 | 0.02614524 | 0.06929911
[5 empty] | 0.02607498 | 0.07009565 |  |  | 0.04559115 | 0.06856223 | 0.07752395 | 0.06829701 | 0.02607498 | 0.07009565
[5 empty] | 0.02590299 | 0.07089219 |  |  | 0.04514249 | 0.06934135 | 0.07711235 | 0.06907311 | 0.02590299 | 0.07089219
[5 empty] | 0.02582931 | 0.07168873 |  |  | 0.0454007 | 0.07012047 | 0.07699243 | 0.06984921 | 0.02582931 | 0.07168873
[5 empty] | 0.02575396 | 0.07248528 |  |  | 0.04506538 | 0.07089958 | 0.07606425 | 0.07062531 | 0.02575396 | 0.07248528
[5 empty] | 0.02587696 | 0.07328182 |  |  | 0.04443613 | 0.0716787 | 0.07602789 | 0.07140142 | 0.02587696 | 0.07328182
[5 empty] | 0.02569834 | 0.07407836 |  |  | 0.04451255 | 0.07245782 | 0.07558343 | 0.07217752 | 0.02569834 | 0.07407836
[5 empty] | 0.02571812 | 0.0748749 |  |  | 0.04429423 | 0.07323693 | 0.07573092 | 0.07295362 | 0.02571812 | 0.0748749
[5 empty] | 0.02543633 | 0.07567144 |  |  | 0.04388078 | 0.07401605 | 0.07527046 | 0.07372972 | 0.02543633 | 0.07567144
[5 empty] | 0.02555298 | 0.07646798 |  |  | 0.04397179 | 0.07479517 | 0.07450212 | 0.07450582 | 0.02555298 | 0.07646798
[5 empty] | 0.02536811 | 0.07726452 |  |  | 0.04366685 | 0.07557428 | 0.07422596 | 0.07528193 | 0.02536811 | 0.07726452
[5 empty] | 0.02538173 | 0.07806107 |  |  | 0.04366557 | 0.0763534 | 0.07424206 | 0.07605803 | 0.02538173 | 0.07806107
[5 empty] | 0.02529388 | 0.07885761 |  |  | 0.04336754 | 0.07713251 | 0.0731505 | 0.07683413 | 0.02529388 | 0.07885761
[5 empty] | 0.02500457 | 0.07965415 |  |  | 0.04327236 | 0.07791163 | 0.07275135 | 0.07761023 | 0.02500457 | 0.07965415
[5 empty] | 0.02501383 | 0.08045069 |  |  | 0.04257963 | 0.07869075 | 0.07284468 | 0.07838634 | 0.02501383 | 0.08045069
[5 empty] | 0.02502169 | 0.08124723 |  |  | 0.04238895 | 0.07946986 | 0.07213057 | 0.07916244 | 0.02502169 | 0.08124723
[5 empty] | 0.02482816 | 0.08204377 |  |  | 0.04259991 | 0.08024898 | 0.07230909 | 0.07993854 | 0.02482816 | 0.08204377
[5 empty] | 0.02463327 | 0.08284031 |  |  | 0.04231211 | 0.0810281 | 0.07118031 | 0.08071464 | 0.02463327 | 0.08284031
[5 empty] | 0.02463706 | 0.08363686 |  |  | 0.04192515 | 0.08180721 | 0.07064432 | 0.08149075 | 0.02463706 | 0.08363686
[5 empty] | 0.02463953 | 0.0844334 |  |  | 0.04213862 | 0.08258633 | 0.07040117 | 0.08226685 | 0.02463953 | 0.0844334
[5 empty] | 0.02453922 | 0.08522994 |  |  | 0.04195213 | 0.08336544 | 0.07045096 | 0.08304295 | 0.02453922 | 0.08522994
[5 empty] | 0.02441971 | 0.08602648 |  |  | 0.04146528 | 0.08414456 | 0.06929374 | 0.08381905 | 0.02441971 | 0.08602648
[5 empty] | 0.02427765 | 0.08682302 |  |  | 0.04147765 | 0.08492368 | 0.06912961 | 0.08459516 | 0.02427765 | 0.08682302
[5 empty] | 0.02401448 | 0.08761956 |  |  | 0.04128885 | 0.08570279 | 0.06839997 | 0.08537126 | 0.02401448 | 0.08761956
[5 empty] | 0.02383166 | 0.0884161 |  |  | 0.04069847 | 0.08648191 | 0.06816644 | 0.08614736 | 0.02383166 | 0.0884161
[5 empty] | 0.02363064 | 0.08921265 |  |  | 0.04100612 | 0.08726103 | 0.06724982 | 0.08692346 | 0.02363064 | 0.08921265
[5 empty] | 0.02351287 | 0.09000919 |  |  | 0.04071139 | 0.08804014 | 0.06557923 | 0.08769956 | 0.02351287 | 0.09000919
[5 empty] | 0.02317982 | 0.09080573 |  |  | 0.04041388 | 0.08881926 | 0.06498379 | 0.08847567 | 0.02317982 | 0.09080573
[5 empty] | 0.02283292 | 0.09160227 |  |  | 0.03991318 | 0.08959838 | 0.06309263 | 0.08925177 | 0.02283292 | 0.09160227
[5 empty] | 0.02277364 | 0.09239881 |  |  | 0.03990889 | 0.09037749 | 0.06203484 | 0.09002787 | 0.02277364 | 0.09239881
[5 empty] | 0.02230343 | 0.09319535 |  |  | 0.03970062 | 0.09115661 | 0.06073957 | 0.09080397 | 0.02230343 | 0.09319535
[5 empty] | 0.02212375 | 0.0939919 |  |  | 0.03978795 | 0.09193572 | 0.05923592 | 0.09158008 | 0.02212375 | 0.0939919
[5 empty] | 0.02183604 | 0.09478844 |  |  | 0.03927049 | 0.09271484 | 0.05835301 | 0.09235618 | 0.02183604 | 0.09478844
[5 empty] | 0.02164177 | 0.09558498 |  |  | 0.03934784 | 0.09349396 | 0.05691997 | 0.09313228 | 0.02164177 | 0.09558498
[5 empty] | 0.02124237 | 0.09638152 |  |  | 0.03871959 | 0.09427307 | 0.0549659 | 0.09390838 | 0.02124237 | 0.09638152
[5 empty] | 0.02093932 | 0.09717806 |  |  | 0.03888533 | 0.09505219 | 0.05441993 | 0.09468449 | 0.02093932 | 0.09717806
[5 empty] | 0.02053406 | 0.0979746 |  |  | 0.03814467 | 0.09583131 | 0.05321118 | 0.09546059 | 0.02053406 | 0.0979746
[5 empty] | 0.02042805 | 0.09877114 |  |  | 0.03809721 | 0.09661042 | 0.05196871 | 0.09623669 | 0.02042805 | 0.09877114
[5 empty] | 0.02012274 | 0.09956769 |  |  | 0.03774254 | 0.09738954 | 0.05152945 | 0.09701279 | 0.02012274 | 0.09956769
[5 empty] | 0.01981958 | 0.1003642 |  |  | 0.03778026 | 0.09816865 | 0.05101876 | 0.09778889 | 0.01981958 | 0.1003642
[5 empty] | 0.01952003 | 0.1011608 |  |  | 0.03730997 | 0.09894777 | 0.05013521 | 0.098565 | 0.01952003 | 0.1011608
[5 empty] | 0.01912552 | 0.1019573 |  |  | 0.03703126 | 0.09972689 | 0.04987738 | 0.0993411 | 0.01912552 | 0.1019573
[5 empty] | 0.01881678 | 0.1027539 |  |  | 0.03694374 | 0.100506 | 0.04864385 | 0.1001172 | 0.01881678 | 0.1027539
[5 empty] | 0.01857805 | 0.1035504 |  |  | 0.036747 | 0.1012851 | 0.04843318 | 0.1008933 | 0.01857805 | 0.1035504
[5 empty] | 0.01821309 | 0.1043469 |  |  | 0.03644063 | 0.1020642 | 0.04774395 | 0.1016694 | 0.01821309 | 0.1043469
[5 empty] | 0.01772564 | 0.1051435 |  |  | 0.03602425 | 0.1028434 | 0.04687474 | 0.1024455 | 0.01772564 | 0.1051435
[5 empty] | 0.01741946 | 0.10594 |  |  | 0.03579743 | 0.1036225 | 0.04642412 | 0.1032216 | 0.01741946 | 0.10594
[5 empty] | 0.0169983 | 0.1067366 |  |  | 0.03545979 | 0.1044016 | 0.04569066 | 0.1039977 | 0.0169983 | 0.1067366
[5 empty] | 0.01646591 | 0.1075331 |  |  | 0.0346062 | 0.1051807 | 0.04597294 | 0.1047738 | 0.01646591 | 0.1075331
[5 empty] | 0.01612603 | 0.1083296 |  |  | 0.03429593 | 0.1059598 | 0.04546953 | 0.1055499 | 0.01612603 | 0.1083296
[5 empty] | 0.01548243 | 0.1091262 |  |  | 0.0337256 | 0.1067389 | 0.04457901 | 0.106326 | 0.01548243 | 0.1091262
[5 empty] | 0.01513884 | 0.1099227 |  |  | 0.03370263 | 0.1075181 | 0.04409995 | 0.1071021 | 0.01513884 | 0.1099227
[5 empty] | 0.01479901 | 0.1107193 |  |  | 0.03313441 | 0.1082972 | 0.04353093 | 0.1078782 | 0.01479901 | 0.1107193
[5 empty] | 0.01426671 | 0.1115158 |  |  | 0.03242835 | 0.1090763 | 0.04307052 | 0.1086543 | 0.01426671 | 0.1115158
[5 empty] | 0.01384568 | 0.1123123 |  |  | 0.03159184 | 0.1098554 | 0.04231729 | 0.1094304 | 0.01384568 | 0.1123123
[5 empty] | 0.01333967 | 0.1131089 |  |  | 0.03083229 | 0.1106345 | 0.04266982 | 0.1102065 | 0.01333967 | 0.1131089
[5 empty] | 0.01305242 | 0.1139054 |  |  | 0.03025709 | 0.1114136 | 0.04172668 | 0.1109826 | 0.01305242 | 0.1139054
[5 empty] | 0.0126877 | 0.114702 |  |  | 0.02957365 | 0.1121927 | 0.04128645 | 0.1117587 | 0.0126877 | 0.114702
[5 empty] | 0.01234924 | 0.1154985 |  |  | 0.02868938 | 0.1129719 | 0.04114771 | 0.1125348 | 0.01234924 | 0.1154985
[5 empty] | 0.01214081 | 0.1162951 |  |  | 0.02831167 | 0.113751 | 0.04050902 | 0.1133109 | 0.01214081 | 0.1162951
[5 empty] | 0.01186614 | 0.1170916 |  |  | 0.02754792 | 0.1145301 | 0.04046895 | 0.114087 | 0.01186614 | 0.1170916
[5 empty] | 0.011629 | 0.1178881 |  |  | 0.02690553 | 0.1153092 | 0.0398261 | 0.1148631 | 0.011629 | 0.1178881
[5 empty] | 0.01123313 | 0.1186847 |  |  | 0.02619191 | 0.1160883 | 0.03887902 | 0.1156392 | 0.01123313 | 0.1186847
[5 empty] | 0.01108228 | 0.1194812 |  |  | 0.02591445 | 0.1168674 | 0.0384263 | 0.1164154 | 0.01108228 | 0.1194812
[5 empty] | 0.01108003 | 0.1202778 |  |  | 0.02518057 | 0.1176466 | 0.03836651 | 0.1171915 | 0.01108003 | 0.1202778
[5 empty] | 0.01090016 | 0.1210743 |  |  | 0.02449765 | 0.1184257 | 0.03779821 | 0.1179676 | 0.01090016 | 0.1210743
[5 empty] | 0.01092191 | 0.1218708 |  |  | 0.0241731 | 0.1192048 | 0.03772 | 0.1187437 | 0.01092191 | 0.1218708
[5 empty] | 0.01084528 | 0.1226674 |  |  | 0.02408873 | 0.1199839 | 0.03713043 | 0.1195198 | 0.01084528 | 0.1226674
[5 empty] | 0.01077029 | 0.1234639 |  |  | 0.02330583 | 0.120763 | 0.03672809 | 0.1202959 | 0.01077029 | 0.1234639
[5 empty] | 0.01079692 | 0.1242605 |  |  | 0.02322409 | 0.1215421 | 0.03561155 | 0.121072 | 0.01079692 | 0.1242605
[5 empty] | 0.01052518 | 0.125057 |  |  | 0.02274383 | 0.1223213 | 0.03557938 | 0.1218481 | 0.01052518 | 0.125057
[5 empty] | 0.01055507 | 0.1258536 |  |  | 0.02226533 | 0.1231004 | 0.03473017 | 0.1226242 | 0.01055507 | 0.1258536
[5 empty] | 0.01038661 | 0.1266501 |  |  | 0.0221889 | 0.1238795 | 0.03396247 | 0.1234003 | 0.01038661 | 0.1266501
[5 empty] | 0.01031978 | 0.1274466 |  |  | 0.02191484 | 0.1246586 | 0.03327487 | 0.1241764 | 0.01031978 | 0.1274466
[5 empty] | 0.01045459 | 0.1282432 |  |  | 0.02124345 | 0.1254377 | 0.03307395 | 0.1249525 | 0.01045459 | 0.1282432
[5 empty] | 0.01019105 | 0.1290397 |  |  | 0.02067501 | 0.1262168 | 0.03226716 | 0.1257286 | 0.01019105 | 0.1290397
[5 empty] | 0.01012915 | 0.1298363 |  |  | 0.02070984 | 0.126996 | 0.03145453 | 0.1265047 | 0.01012915 | 0.1298363
[5 empty] | 0.01006891 | 0.1306328 |  |  | 0.02014823 | 0.1277751 | 0.0311361 | 0.1272808 | 0.01006891 | 0.1306328
[5 empty] | 0.01021031 | 0.1314293 |  |  | 0.01969047 | 0.1285542 | 0.03091193 | 0.1280569 | 0.01021031 | 0.1314293
[5 empty] | 0.01005337 | 0.1322259 |  |  | 0.01923687 | 0.1293333 | 0.02978205 | 0.128833 | 0.01005337 | 0.1322259
[5 empty] | 0.00999809 | 0.1330224 |  |  | 0.01908773 | 0.1301124 | 0.02914651 | 0.1296091 | 0.00999809 | 0.1330224
[5 empty] | 0.009944468 | 0.133819 |  |  | 0.01874334 | 0.1308915 | 0.02890535 | 0.1303852 | 0.009944468 | 0.133819
[5 empty] | 0.009792509 | 0.1346155 |  |  | 0.018604 | 0.1316707 | 0.0283586 | 0.1311613 | 0.009792509 | 0.1346155
[5 empty] | 0.009742215 | 0.1354121 |  |  | 0.01797001 | 0.1324498 | 0.02740633 | 0.1319374 | 0.009742215 | 0.1354121
[5 empty] | 0.009793589 | 0.1362086 |  |  | 0.01784167 | 0.1332289 | 0.02674856 | 0.1327135 | 0.009793589 | 0.1362086
[5 empty] | 0.009746633 | 0.1370051 |  |  | 0.01721928 | 0.134008 | 0.02588534 | 0.1334896 | 0.009746633 | 0.1370051
[5 empty] | 0.00980135 | 0.1378017 |  |  | 0.01710313 | 0.1347871 | 0.02511671 | 0.1342657 | 0.00980135 | 0.1378017
[5 empty] | 0.009557743 | 0.1385982 |  |  | 0.01679353 | 0.1355662 | 0.02484273 | 0.1350418 | 0.009557743 | 0.1385982
[5 empty] | 0.009515814 | 0.1393948 |  |  | 0.01659077 | 0.1363454 | 0.02436342 | 0.1358179 | 0.009515814 | 0.1393948
[5 empty] | 0.009575566 | 0.1401913 |  |  | 0.01599514 | 0.1371245 | 0.02367883 | 0.136594 | 0.009575566 | 0.1401913
[5 empty] | 0.009537001 | 0.1409878 |  |  | 0.01590696 | 0.1379036 | 0.022189 | 0.1373701 | 0.009537001 | 0.1409878
[5 empty] | 0.009600122 | 0.1417844 |  |  | 0.01562652 | 0.1386827 | 0.02149399 | 0.1381462 | 0.009600122 | 0.1417844
[5 empty] | 0.009364932 | 0.1425809 |  |  | 0.01535411 | 0.1394618 | 0.02149382 | 0.1389223 | 0.009364932 | 0.1425809
[5 empty] | 0.009431433 | 0.1433775 |  |  | 0.01499003 | 0.1402409 | 0.02008855 | 0.1396984 | 0.009431433 | 0.1433775
[5 empty] | 0.009499628 | 0.144174 |  |  | 0.01513459 | 0.1410201 | 0.01977821 | 0.1404745 | 0.009499628 | 0.144174
[5 empty] | 0.009369519 | 0.1449706 |  |  | 0.01478807 | 0.1417992 | 0.01876286 | 0.1412506 | 0.009369519 | 0.1449706
[5 empty] | 0.009441109 | 0.1457671 |  |  | 0.01425079 | 0.1425783 | 0.01844252 | 0.1420267 | 0.009441109 | 0.1457671
[5 empty] | 0.009314401 | 0.1465636 |  |  | 0.01412303 | 0.1433574 | 0.01721725 | 0.1428028 | 0.009314401 | 0.1465636
[5 empty] | 0.009289398 | 0.1473602 |  |  | 0.01390511 | 0.1441365 | 0.01668708 | 0.1435789 | 0.009289398 | 0.1473602
[5 empty] | 0.009166101 | 0.1481567 |  |  | 0.0137973 | 0.1449156 | 0.01625207 | 0.144355 | 0.009166101 | 0.1481567
[5 empty] | 0.009244513 | 0.1489533 |  |  | 0.01359992 | 0.1456947 | 0.01541225 | 0.1451311 | 0.009244513 | 0.1489533
[5 empty] | 0.009324638 | 0.1497498 |  |  | 0.01311326 | 0.1464739 | 0.01426766 | 0.1459072 | 0.009324638 | 0.1497498
[5 empty] | 0.009106477 | 0.1505463 |  |  | 0.01343761 | 0.147253 | 0.01391836 | 0.1466833 | 0.009106477 | 0.1505463
[5 empty] | 0.009090033 | 0.1513429 |  |  | 0.01317329 | 0.1480321 | 0.01286437 | 0.1474594 | 0.009090033 | 0.1513429
[5 empty] | 0.009075309 | 0.1521394 |  |  | 0.01292058 | 0.1488112 | 0.01220575 | 0.1482355 | 0.009075309 | 0.1521394
[5 empty] | 0.009062308 | 0.152936 |  |  | 0.01287979 | 0.1495903 | 0.01144253 | 0.1490116 | 0.009062308 | 0.152936
[5 empty] | 0.009251032 | 0.1537325 |  |  | 0.01285121 | 0.1503694 | 0.01127477 | 0.1497878 | 0.009251032 | 0.1537325
[5 empty] | 0.009041483 | 0.154529 |  |  | 0.01233515 | 0.1511486 | 0.009802499 | 0.1505639 | 0.009041483 | 0.154529
[5 empty] | 0.009033665 | 0.1553256 |  |  | 0.01263189 | 0.1519277 | 0.009625763 | 0.15134 | 0.009033665 | 0.1553256
[5 empty] | 0.00902758 | 0.1561221 |  |  | 0.01204174 | 0.1527068 | 0.008544606 | 0.1521161 | 0.00902758 | 0.1561221
[5 empty] | 0.00922323 | 0.1569187 |  |  | 0.012165 | 0.1534859 | 0.00785907 | 0.1528922 | 0.00922323 | 0.1569187
[5 empty] | 0.009220618 | 0.1577152 |  |  | 0.01190196 | 0.154265 | 0.006869198 | 0.1536683 | 0.009220618 | 0.1577152
[5 empty] | 0.009219746 | 0.1585118 |  |  | 0.01195293 | 0.1550441 | 0.006075033 | 0.1544444 | 0.009219746 | 0.1585118