## 1
Общество с ограниченной ответственностью "Инженерная геология" (ООО "ИнжГео") | [11 empty] | Общество с ограниченной ответственностью "Инженерная геология" (ООО "ИнжГео")
Юр. адрес: 117279, г. Москва, ул. Миклухо-Маклая, 36 а, этаж 5, пом. XXIII к. 76-84 | [11 empty] | Юр. адрес: 117279, г. Москва, ул. Миклухо-Маклая, 36 а, этаж 5, пом. XXIII к. 76-84 | [8 empty] | нагр |  |  | X0 | Y0 | R |  | нагр |  |  |  | X0 | Y0 | R | нагр |  |  |  | X0 | Y0 | R |  | нагр |  |  |  | X0 | Y0 | R
Телефон/факс +7 (495) 132-30-00, Адрес электронной почты inbox@inj-geo.ru | [11 empty] | Телефон/факс +7 (495) 132-30-00, Адрес электронной почты inbox@inj-geo.ru | [12 empty] | 0 | [7 empty] | 0 | [6 empty] | 0 | [7 empty] | 0
[21 empty] | девиатор | [6 empty] | девиатор | [6 empty] | девиатор | [7 empty] | девиатор
Испытательная лаборатория ООО «ИнжГео» | [11 empty] | Испытательная лаборатория ООО «ИнжГео» | [8 empty] | x0 | Угол | X | Y |  |  |  | x0 |  | Угол | X | Y |  |  | x0 |  | Угол | X | Y |  |  |  | x0 |  | Угол | X | Y
Адрес места осуществления деятельности лаборатории: г. Москва, просп. Вернадского, д. 51, стр. 1 | [11 empty] | Адрес места осуществления деятельности лаборатории: г. Москва, просп. Вернадского, д. 51, стр. 1 | [9 empty] | 0 | [7 empty] | 0 | [6 empty] | 0 | [7 empty] | 0
Телефон +7(910)4557682, E-mail: slg85@mail.ru | [11 empty] | Телефон +7(910)4557682, E-mail: slg85@mail.ru | [9 empty] | 5 | [7 empty] | 5 | [6 empty] | 5 | [7 empty] | 5
[22 empty] | 10 | [7 empty] | 10 | [6 empty] | 10 | [7 empty] | 10
[12 empty] | Протокол испытаний № 13-63/115 от 21-02-2023 | [9 empty] | 15 | [7 empty] | 15 | [6 empty] | 15 | [7 empty] | 15
[22 empty] | 20 | [7 empty] | 20 | [6 empty] | 20 | [7 empty] | 20
[12 empty] | Наименование и адрес заказчика: Переход трубопровода через р. Енисей | [9 empty] | 25 | [7 empty] | 25 | [6 empty] | 25 | [7 empty] | 25
[12 empty] | Наименование объекта: ООО Регионстрой | [9 empty] | 30 | [7 empty] | 30 | [6 empty] | 30 | [7 empty] | 30
Наименование используемого метода/методики: ГОСТ 12248.4-2020 | [11 empty] | Наименование используемого метода/методики: ГОСТ 12248.3-2020 | [9 empty] | 35 | [7 empty] | 35 | [6 empty] | 35 | [7 empty] | 35
Условия проведения испытания: температура окружающей среды (18 - 25)0С, влажность воздуха (40 - 75)% | [11 empty] | Условия проведения испытания: температура окружающей среды (18 - 25)0С, влажность воздуха (40 - 75)% | [9 empty] | 40 | [7 empty] | 40 | [6 empty] | 40 | [7 empty] | 40
[12 empty] | Дата получение объекта подлежащего испытаниям: 25-01-2023 | [9 empty] | 45 | [7 empty] | 45 | [6 empty] | 45 | [7 empty] | 45
[12 empty] | Дата испытания: 25.10.2022-19.11.2115 | [9 empty] | 50 | [7 empty] | 50 | [6 empty] | 50 | [7 empty] | 50
[22 empty] | 55 | [7 empty] | 55 | [6 empty] | 55 | [7 empty] | 55
Испытание грунтов методом трехосного сжатия | [11 empty] | Испытание грунтов методом трехосного сжатия | [9 empty] | 60 | [7 empty] | 60 | [6 empty] | 60 | [7 empty] | 60
[22 empty] | 65 | [7 empty] | 65 | [6 empty] | 65 | [7 empty] | 65
Лабораторный номер: | [6 empty] | We, д.е. = |  |  |  |  | Лабораторный номер: |  | 1150 |  |  |  | We, д.е. = | 0.488766804 |  |  | 70 | [7 empty] | 70 | [6 empty] | 70 | [7 empty] | 70
Номер скважины: | [6 empty] | ρ, г/см3 = |  |  |  |  | Номер скважины: |  | BH-055 |  |  |  | ρ, г/см3 = | 1.52 |  |  | 75 | [7 empty] | 75 | [6 empty] | 75 | [7 empty] | 75
Глубина отбора, м: | [6 empty] | ρs, г/см3 = |  |  |  |  | Глубина отбора, м: |  | 2.6 |  |  |  | ρs, г/см3 = | 2.73 |  |  | 80 | [7 empty] | 80 | [6 empty] | 80 | [7 empty] | 80
Наименование грунта: | [6 empty] | e, д.е. = |  |  |  |  | Наименование грунта: |  | Суглинок, после оттаивания текучий, легкий песчанистый |  |  |  | e, д.е. = | 1.673904 |  |  | 85 | [7 empty] | 85 | [6 empty] | 85 | [7 empty] | 85
Схема проведения опыта: | [6 empty] | IL, д.е. = |  |  |  |  | Схема проведения опыта: |  | КД |  |  |  | IL, д.е. = | 2.293 |  |  | 90 | [7 empty] | 90 | [6 empty] | 90 | [7 empty] | 90
[22 empty] | 95 | [7 empty] | 95 | [6 empty] | 95 | [7 empty] | 95
[22 empty] | 100 | [7 empty] | 100 | [6 empty] | 100 | [7 empty] | 100
Результаты испытаний | [11 empty] | Результаты испытаний | [9 empty] | 105 | [7 empty] | 105 | [6 empty] | 105 | [7 empty] | 105
[22 empty] | 110 | [7 empty] | 110 | [6 empty] | 110 | [7 empty] | 110
[22 empty] | 115 | [7 empty] | 115 | [6 empty] | 115 | [7 empty] | 115
[22 empty] | 120 | [7 empty] | 120 | [6 empty] | 120 | [7 empty] | 120
[22 empty] | 125 | [7 empty] | 125 | [6 empty] | 125 | [7 empty] | 125
[22 empty] | 130 | [7 empty] | 130 | [6 empty] | 130 | [7 empty] | 130
[22 empty] | 135 | [7 empty] | 135 | [6 empty] | 135 | [7 empty] | 135
[22 empty] | 140 | [7 empty] | 140 | [6 empty] | 140 | [7 empty] | 140
[22 empty] | 145 | [7 empty] | 145 | [6 empty] | 145 | [7 empty] | 145
[22 empty] | 150 | [7 empty] | 150 | [6 empty] | 150 | [7 empty] | 150
[22 empty] | 155 | [7 empty] | 155 | [6 empty] | 155 | [7 empty] | 155
[22 empty] | 160 | [7 empty] | 160 | [6 empty] | 160 | [7 empty] | 160
[22 empty] | 165 | [7 empty] | 165 | [6 empty] | 165 | [7 empty] | 165
[22 empty] | 170 | [7 empty] | 170 | [6 empty] | 170 | [7 empty] | 170
[22 empty] | 175 | [7 empty] | 175 | [6 empty] | 175 | [7 empty] | 175
[22 empty] | 180 | [7 empty] | 180 | [6 empty] | 180 | [7 empty] | 180
[13 empty] | Давление в камере, Мпа σ3 | Вертикальная нагрузка, Мпа σ1 | Поровое давление, Мпа u
[7 empty] | Коэфф. Точки | [5 empty] | 0.05 | 0.09727183 | [5 empty] | 1 | [6 empty] | σ3,кПа | σ1,кПа | u, кПа |  |  |  | 4
[13 empty] | 0.15 | 0.2610969 | [27 empty] | δ3, Мпа | δ1-δ3, МПа | δ1, МПа | δ1, КПа
|  |  | Модуль деформации, МПа: | [9 empty] | 0.25 | 0.4249219 | [21 empty] | С, МПа:
|  |  | Е0= | [32 empty] | φ, град:
|  |  | E50 = | [32 empty] | E, Мпа
|  |  | Коэф. Поперечной деформации, ϑ = | [9 empty] | Эффективные значения угла внутреннего трения и удельного сцепления ϕ', С' | [13 empty] | x | 0
[13 empty] | ϕ', град. = | 14 | [12 empty] | y |  |  |  | С, кПа | φ,°
[13 empty] | С', МПа = | 0.006
| Исполнитель: | [6 empty] | Морозов Д.С. |  |  |  |  | Исполнитель: |  |  |  |  | Морозов Д.С.
| Начальник исп. лаборатории: | [6 empty] | Семиколенова Л.Г. |  |  |  |  | Начальник исп. лаборатории: |  |  |  |  | Семиколенова Л.Г.
Лист 1 , всего листов 2 | [11 empty] | Лист 2 , всего листов 2
Частичное воспроизведение протокола испытаний без письменного разрешения ООО «ИнжГео» ЗАПРЕЩАЕТСЯ | [11 empty] | Частичное воспроизведение протокола испытаний без письменного разрешения ООО «ИнжГео» ЗАПРЕЩАЕТСЯ
[5 empty] | второй график |  | первый график | [9 empty] | К Пуассона
dev50 | epsE50 | ind | devE0 | epsE0 | dev | eps | sigma |  | dev1 | eps1 | dev2 | eps2 | dev3 | eps3 |  | Глины
0.02363591 | 0.01606679 |  |  |  | 0 | 0 |  |  | 0 | 0 | 0 | 0 | 0 | 0 |  | < 0 | 0,20-0,30
ind |  |  |  |  | 0.001452314 | 0.0007994937 |  |  | 0.004705077 | 0.0007846082 | 0.008967927 | 0.0007828641 | 0.001452314 | 0.0007994937 |  | 0-0,25 | 0,30-0,38
2 |  |  |  |  | 0.003 | 0.0014275 |  |  | 0.01007773 | 0.001569216 | 0.021 | 0.001867757 | 0.003 | 0.0014275 |  | 0,25< | 0,38-0,45
E0 |  |  |  |  | 0.004604146 | 0.002398481 |  |  | 0.014 | 0.00205607 | 0.02380257 | 0.002348592 | 0.004604146 | 0.002398481 |  | Суглинки | 0,35-0,37
epsE0 | devE0 |  |  |  | 0.006066218 | 0.003197975 |  |  | 0.01931106 | 0.003138433 | 0.03182845 | 0.003131456 | 0.006066218 | 0.003197975 |  | Пески и супеси | 0,30-0,35
0.0014275 | 0.003 |  |  |  | 0.00699213 | 0.003997469 |  |  | 0.02385061 | 0.003923041 | 0.03835286 | 0.00391432 | 0.00699213 | 0.003997469
[5 empty] | 0.00868278 | 0.004796962 |  |  | 0.02735371 | 0.004707649 | 0.04504667 | 0.004697184 | 0.00868278 | 0.004796962
График E50 |  | График E |  |  | 0.009939063 | 0.005596456 |  |  | 0.03080773 | 0.005492257 | 0.05178071 | 0.005480048 | 0.009939063 | 0.005596456
eps | q | sigma |  |  | 0.01086188 | 0.00639595 |  |  | 0.03450001 | 0.006276866 | 0.05742583 | 0.006262913 | 0.01086188 | 0.00639595
Горизонтальная линия E50 |  | Касательная |  |  | 0.01205212 | 0.007195444 |  |  | 0.03851791 | 0.007061474 | 0.06385287 | 0.007045777 | 0.01205212 | 0.007195444
0 |  | a | b |  | 0.01341068 | 0.007994937 |  |  | 0.04204879 | 0.007846082 | 0.06813269 | 0.007828641 | 0.01341068 | 0.007994937
|  |  | 0 |  | 0.01463846 | 0.008794431 |  |  | 0.04538001 | 0.00863069 | 0.07423612 | 0.008611505 | 0.01463846 | 0.008794431
Вертикальная линия E50 |  | p1 и p2 |  |  | 0.01543636 | 0.009593925 |  |  | 0.04819892 | 0.009415298 | 0.07853402 | 0.009394369 | 0.01543636 | 0.009593925
| 0 | 0 |  |  | 0.01670528 | 0.01039342 |  |  | 0.05099288 | 0.01019991 | 0.08139724 | 0.01017723 | 0.01670528 | 0.01039342
[5 empty] | 0.0178461 | 0.01119291 |  |  | 0.05254924 | 0.01098451 | 0.08746097 | 0.01111264 | 0.0178461 | 0.01119291
Касательная линия E50 |  |  |  |  | 0.01875973 | 0.01199241 |  |  | 0.05554844 | 0.01165423 | 0.08886118 | 0.01174296 | 0.01875973 | 0.01199241
0 | 0 | Горизонтальная 1 |  |  | 0.01964706 | 0.0127919 |  |  | 0.05726905 | 0.01255373 | 0.09259657 | 0.01252583 | 0.01964706 | 0.0127919
[5 empty] | 0.02070899 | 0.01359139 |  |  | 0.05927175 | 0.01333834 | 0.09560877 | 0.01330869 | 0.02070899 | 0.01359139
Горизонтальная линия qкр |  |  |  |  | 0.02154642 | 0.01439089 |  |  | 0.0619639 | 0.01412295 | 0.0989947 | 0.01409155 | 0.02154642 | 0.01439089
Горизонтальная линия q |  | Горизонтальная 2 |  |  | 0.02266024 | 0.01519038 |  |  | 0.0642432 | 0.01490756 | 0.1024512 | 0.01487442 | 0.02266024 | 0.01519038
0 |  | 0 |  |  | 0.02363591 | 0.01606679 |  |  | 0.06610734 | 0.01569216 | 0.1051753 | 0.01565728 | 0.02363591 | 0.01606679
[5 empty] | 0.02433666 | 0.01678937 |  |  | 0.06815402 | 0.01647677 | 0.1090638 | 0.01644015 | 0.02433666 | 0.01678937
Вертикальная линия q |  |  |  |  | 0.02493799 | 0.01758886 |  |  | 0.07038092 | 0.01726138 | 0.1126137 | 0.01722301 | 0.02493799 | 0.01758886
| 0 |  |  |  | 0.02595294 | 0.01838836 |  |  | 0.07138575 | 0.01804599 | 0.1160218 | 0.01800587 | 0.02595294 | 0.01838836
[5 empty] | 0.02687892 | 0.01918785 |  |  | 0.0737662 | 0.0188306 | 0.117785 | 0.01878874 | 0.02687892 | 0.01918785
[5 empty] | 0.02801335 | 0.01998734 |  |  | 0.07631997 | 0.01961521 | 0.1220003 | 0.0195716 | 0.02801335 | 0.01998734
[5 empty] | 0.02905365 | 0.02078684 |  |  | 0.07764475 | 0.02039981 | 0.1240645 | 0.02035447 | 0.02905365 | 0.02078684
[5 empty] | 0.02979723 | 0.02158633 |  |  | 0.08003823 | 0.02118442 | 0.1277746 | 0.02113733 | 0.02979723 | 0.02158633
[5 empty] | 0.0305415 | 0.02238582 |  |  | 0.08129811 | 0.02196903 | 0.1305275 | 0.02192019 | 0.0305415 | 0.02238582
[5 empty] | 0.03188388 | 0.02318532 |  |  | 0.08382209 | 0.02275364 | 0.13232 | 0.02270306 | 0.03188388 | 0.02318532
[5 empty] | 0.03282179 | 0.02398481 |  |  | 0.08520786 | 0.02353825 | 0.1355491 | 0.02348592 | 0.03282179 | 0.02398481
[5 empty] | 0.03355264 | 0.02478431 |  |  | 0.08685311 | 0.02432285 | 0.1385117 | 0.02426879 | 0.03355264 | 0.02478431
[5 empty] | 0.03437385 | 0.0255838 |  |  | 0.08895554 | 0.02510746 | 0.1411046 | 0.02505165 | 0.03437385 | 0.0255838
[5 empty] | 0.03528282 | 0.02638329 |  |  | 0.08981285 | 0.02589207 | 0.1440248 | 0.02583451 | 0.03528282 | 0.02638329
[5 empty] | 0.03607699 | 0.02718279 |  |  | 0.09132272 | 0.02667668 | 0.1460693 | 0.02661738 | 0.03607699 | 0.02718279
[5 empty] | 0.03735375 | 0.02798228 |  |  | 0.09388286 | 0.02746129 | 0.1489348 | 0.02740024 | 0.03735375 | 0.02798228
[5 empty] | 0.03801053 | 0.02878177 |  |  | 0.09519096 | 0.0282459 | 0.1501183 | 0.02818311 | 0.03801053 | 0.02878177
[5 empty] | 0.03894474 | 0.02958127 |  |  | 0.09654472 | 0.0290305 | 0.1531167 | 0.02896597 | 0.03894474 | 0.02958127
[5 empty] | 0.0395538 | 0.03038076 |  |  | 0.09814182 | 0.02981511 | 0.1554269 | 0.02974883 | 0.0395538 | 0.03038076
[5 empty] | 0.04063512 | 0.03118026 |  |  | 0.09947997 | 0.03059972 | 0.1567458 | 0.0305317 | 0.04063512 | 0.03118026
[5 empty] | 0.04098612 | 0.03197975 |  |  | 0.1001569 | 0.03138433 | 0.1580704 | 0.03131456 | 0.04098612 | 0.03197975
[5 empty] | 0.04170421 | 0.03277924 |  |  | 0.1014702 | 0.03216894 | 0.1608974 | 0.03209743 | 0.04170421 | 0.03277924
[5 empty] | 0.0423868 | 0.03357874 |  |  | 0.1032176 | 0.03295354 | 0.1621239 | 0.03288029 | 0.0423868 | 0.03357874
[5 empty] | 0.04313132 | 0.03437823 |  |  | 0.1031969 | 0.03373815 | 0.1633467 | 0.03366315 | 0.04313132 | 0.03437823
[5 empty] | 0.04373518 | 0.03517772 |  |  | 0.1046057 | 0.03452276 | 0.1661628 | 0.03444602 | 0.04373518 | 0.03517772
[5 empty] | 0.04459579 | 0.03597722 |  |  | 0.1056417 | 0.03530737 | 0.1659689 | 0.03522888 | 0.04459579 | 0.03597722
[5 empty] | 0.04471057 | 0.03677671 |  |  | 0.1067026 | 0.03609198 | 0.1683621 | 0.03601175 | 0.04471057 | 0.03677671
[5 empty] | 0.04547693 | 0.03757621 |  |  | 0.1077862 | 0.03687659 | 0.1694393 | 0.03679461 | 0.04547693 | 0.03757621
[5 empty] | 0.04559229 | 0.0383757 |  |  | 0.10809 | 0.03766119 | 0.1700973 | 0.03757748 | 0.04559229 | 0.0383757
[5 empty] | 0.04635406 | 0.03917519 |  |  | 0.1086117895 | 0.0384458 | 0.171933 | 0.03836034 | 0.04635406 | 0.03917519
[5 empty] | 0.04655967 | 0.03997469 |  |  | 0.1092493 | 0.03923041 | 0.1719434 | 0.0391432 | 0.04655967 | 0.03997469
[5 empty] | 0.04690651 | 0.04077418 |  |  | 0.1099002 | 0.04001502 | 0.1725254 | 0.03992607 | 0.04690651 | 0.04077418
[5 empty] | 0.04679202 | 0.04157367 |  |  | 0.1094621 | 0.04079963 | 0.1739758 | 0.04070893 | 0.04679202 | 0.04157367
[5 empty] | 0.0468136 | 0.04237317 |  |  | 0.1101329 | 0.04158423 | 0.1728916 | 0.0414918 | 0.0468136 | 0.04237317
[5 empty] | 0.04727183 | 0.04317266 |  |  | 0.1104101 | 0.04236884 | 0.1740697 | 0.04227466 | 0.04727183 | 0.04317266
[5 empty] | 0.04706939 | 0.04397216 |  |  | 0.1110969 | 0.04315345 | 0.1749219 | 0.04305752 | 0.04706939 | 0.04397216
[5 empty] | 0.04685757 | 0.04477165 |  |  | 0.1106929 | 0.04393806 | 0.1741072 | 0.04384039 | 0.04685757 | 0.04477165
[5 empty] | 0.04713624 | 0.04557114 |  |  | 0.111072 | 0.04472267 | 0.1746056 | 0.04462325 | 0.04713624 | 0.04557114
[5 empty] | 0.0471057 | 0.04637064 |  |  | 0.1102339 | 0.04550728 | 0.1736117 | 0.04540612 | 0.0471057 | 0.04637064
[5 empty] | 0.0469663 | 0.04717013 |  |  | 0.1099788 | 0.04629188 | 0.1733303 | 0.04618898 | 0.0469663 | 0.04717013
[5 empty] | 0.04711834 | 0.04796962 |  |  | 0.1107072 | 0.04707649 | 0.1725666 | 0.04697184 | 0.04711834 | 0.04796962
[5 empty] | 0.04666216 | 0.04876912 |  |  | 0.1104196 | 0.0478611 | 0.1733254 | 0.04775471 | 0.04666216 | 0.04876912
[5 empty] | 0.04669808 | 0.04956861 |  |  | 0.1107164 | 0.04864571 | 0.1726118 | 0.04853757 | 0.04669808 | 0.04956861
[5 empty] | 0.04692641 | 0.05036811 |  |  | 0.1094981 | 0.04943032 | 0.1712306 | 0.04932044 | 0.04692641 | 0.05036811
[5 empty] | 0.04644748 | 0.0511676 |  |  | 0.1104651 | 0.05021492 | 0.171387 | 0.0501033 | 0.04644748 | 0.0511676
[5 empty] | 0.04666161 | 0.05196709 |  |  | 0.1092179 | 0.05099953 | 0.1708857 | 0.05088616 | 0.04666161 | 0.05196709
[5 empty] | 0.04646914 | 0.05276659 |  |  | 0.1099568 | 0.05178414 | 0.1701319 | 0.05166903 | 0.04646914 | 0.05276659
[5 empty] | 0.04617037 | 0.05356608 |  |  | 0.1092824 | 0.05256875 | 0.1689305 | 0.05245189 | 0.04617037 | 0.05356608
[5 empty] | 0.04626563 | 0.05436557 |  |  | 0.1096951 | 0.05335336 | 0.1669864 | 0.05323476 | 0.04626563 | 0.05436557
[5 empty] | 0.04605524 | 0.05516507 |  |  | 0.1090953 | 0.05413797 | 0.1671046 | 0.05401762 | 0.04605524 | 0.05516507
[5 empty] | 0.04613954 | 0.05596456 |  |  | 0.1083835 | 0.05492257 | 0.1652901 | 0.05480048 | 0.04613954 | 0.05596456
[5 empty] | 0.04611883 | 0.05676406 |  |  | 0.1089601 | 0.05570718 | 0.1656478 | 0.05558335 | 0.04611883 | 0.05676406
[5 empty] | 0.04579344 | 0.05756355 |  |  | 0.1081256 | 0.05649179 | 0.1638828 | 0.05636621 | 0.04579344 | 0.05756355
[5 empty] | 0.0458637 | 0.05836304 |  |  | 0.1085803 | 0.0572764 | 0.1637 | 0.05714908 | 0.0458637 | 0.05836304
[5 empty] | 0.04532993 | 0.05916254 |  |  | 0.1076249 | 0.05806101 | 0.1630043 | 0.05793194 | 0.04532993 | 0.05916254
[5 empty] | 0.04549244 | 0.05996203 |  |  | 0.1074596 | 0.05884562 | 0.1619008 | 0.0587148 | 0.04549244 | 0.05996203
[5 empty] | 0.04545157 | 0.06076152 |  |  | 0.107285 | 0.05963022 | 0.1596944 | 0.05949767 | 0.04545157 | 0.06076152
[5 empty] | 0.04500764 | 0.06156102 |  |  | 0.1070014 | 0.06041483 | 0.15989 | 0.06028053 | 0.04500764 | 0.06156102
[5 empty] | 0.04496096 | 0.06236051 |  |  | 0.1065094 | 0.06119944 | 0.1579927 | 0.0610634 | 0.04496096 | 0.06236051
[5 empty] | 0.04491187 | 0.06316001 |  |  | 0.1065094 | 0.06198405 | 0.1567074 | 0.06184626 | 0.04491187 | 0.06316001
[5 empty] | 0.04446068 | 0.0639595 |  |  | 0.1061018 | 0.06276866 | 0.155439 | 0.06262913 | 0.04446068 | 0.0639595
[5 empty] | 0.04450771 | 0.06475899 |  |  | 0.105687 | 0.06355326 | 0.1555926 | 0.06341199 | 0.04450771 | 0.06475899
[5 empty] | 0.04435329 | 0.06555849 |  |  | 0.1059656 | 0.06433787 | 0.1548732 | 0.06419485 | 0.04435329 | 0.06555849
[5 empty] | 0.04399775 | 0.06635798 |  |  | 0.1052379 | 0.06512248 | 0.1535856 | 0.06497772 | 0.04399775 | 0.06635798
[5 empty] | 0.0440414 | 0.06715747 |  |  | 0.1052044 | 0.06590709 | 0.1522349 | 0.06576058 | 0.0440414 | 0.06715747
[5 empty] | 0.04398456 | 0.06795697 |  |  | 0.1045656 | 0.0666917 | 0.152326 | 0.06654345 | 0.04398456 | 0.06795697
[5 empty] | 0.04392757 | 0.06875646 |  |  | 0.1039218 | 0.06747631 | 0.1501639 | 0.06732631 | 0.04392757 | 0.06875646
[5 empty] | 0.04357074 | 0.06955596 |  |  | 0.1043736 | 0.06826091 | 0.1498535 | 0.06810917 | 0.04357074 | 0.06955596
[5 empty] | 0.04331439 | 0.07035545 |  |  | 0.1039213 | 0.06904552 | 0.1502909 | 0.06889204 | 0.04331439 | 0.07035545
[5 empty] | 0.04345885 | 0.07115494 |  |  | 0.1028655 | 0.06983013 | 0.1492469 | 0.0696749 | 0.04345885 | 0.07115494
[5 empty] | 0.04310444 | 0.07195444 |  |  | 0.1031066 | 0.07061474 | 0.1484179 | 0.07045777 | 0.04310444 | 0.07195444
[5 empty] | 0.04295149 | 0.07275393 |  |  | 0.1029449 | 0.07139935 | 0.1482031 | 0.07124063 | 0.04295149 | 0.07275393
[5 empty] | 0.04299957 | 0.07355342 |  |  | 0.102281 | 0.07218395 | 0.1463018 | 0.07202349 | 0.04299957 | 0.07355342
[5 empty] | 0.04243941 | 0.07435292 |  |  | 0.1020153 | 0.07296856 | 0.1471131 | 0.07280636 | 0.04243941 | 0.07435292
[5 empty] | 0.04266859 | 0.07515241 |  |  | 0.1016483 | 0.07375317 | 0.1466362 | 0.07358922 | 0.04266859 | 0.07515241
[5 empty] | 0.04218772 | 0.07595191 |  |  | 0.1012803 | 0.07453778 | 0.1462702 | 0.07437209 | 0.04218772 | 0.07595191
[5 empty] | 0.0421974 | 0.0767514 |  |  | 0.1003119 | 0.07532239 | 0.1447143 | 0.07515495 | 0.0421974 | 0.0767514
[5 empty] | 0.04179824 | 0.07755089 |  |  | 0.1002434 | 0.076107 | 0.1442678 | 0.07593781 | 0.04179824 | 0.07755089
[5 empty] | 0.04189083 | 0.07835039 |  |  | 0.1000754 | 0.0768916 | 0.1438297 | 0.07672068 | 0.04189083 | 0.07835039
[5 empty] | 0.04147579 | 0.07914988 |  |  | 0.09980824 | 0.07767621 | 0.1431993 | 0.07750354 | 0.04147579 | 0.07914988
[5 empty] | 0.0413537 | 0.07994937 |  |  | 0.09913682 | 0.07846082 | 0.1432757 | 0.07828641 | 0.0413537 | 0.07994937
[5 empty] | 0.04082518 | 0.08074887 |  |  | 0.09924852 | 0.07924543 | 0.1419582 | 0.07906927 | 0.04082518 | 0.08074887
[5 empty] | 0.04099084 | 0.08154836 |  |  | 0.09854302 | 0.08003004 | 0.1417458 | 0.07985213 | 0.04099084 | 0.08154836
[5 empty] | 0.04035126 | 0.08234786 |  |  | 0.09782054 | 0.08081464 | 0.1419378 | 0.080635 | 0.04035126 | 0.08234786
[5 empty] | 0.04040706 | 0.08314735 |  |  | 0.0975813 | 0.08159925 | 0.1407333 | 0.08141786 | 0.04040706 | 0.08314735
[5 empty] | 0.04025885 | 0.08394684 |  |  | 0.0970255 | 0.08238386 | 0.1403316 | 0.08220073 | 0.04025885 | 0.08394684
[5 empty] | 0.03970721 | 0.08474634 |  |  | 0.09655336 | 0.08316847 | 0.1388318 | 0.08298359 | 0.03970721 | 0.08474634
[5 empty] | 0.03965276 | 0.08554583 |  |  | 0.09586511 | 0.08395308 | 0.138333 | 0.08376645 | 0.03965276 | 0.08554583
[5 empty] | 0.0393961 | 0.08634532 |  |  | 0.09516094 | 0.08473769 | 0.1385344 | 0.08454932 | 0.0393961 | 0.08634532
[5 empty] | 0.03923783 | 0.08714482 |  |  | 0.09524108 | 0.08552229 | 0.1385353 | 0.08533218 | 0.03923783 | 0.08714482
[5 empty] | 0.03867856 | 0.08794431 |  |  | 0.09480574 | 0.0863069 | 0.1383348 | 0.08611505 | 0.03867856 | 0.08794431
[5 empty] | 0.03851889 | 0.08874381 |  |  | 0.09335514 | 0.08709151 | 0.1375321 | 0.08689791 | 0.03851889 | 0.08874381
[5 empty] | 0.03805941 | 0.0895433 |  |  | 0.09308948 | 0.08787612 | 0.1359263 | 0.08768078 | 0.03805941 | 0.0895433
[5 empty] | 0.03800075 | 0.09034279 |  |  | 0.09270899 | 0.08866073 | 0.1353167 | 0.08846364 | 0.03800075 | 0.09034279
[5 empty] | 0.03774349 | 0.09114229 |  |  | 0.09201387 | 0.08944534 | 0.1362024 | 0.0892465 | 0.03774349 | 0.09114229
[5 empty] | 0.03738825 | 0.09194178 |  |  | 0.09110435 | 0.09022994 | 0.1345825 | 0.09002937 | 0.03738825 | 0.09194178
[5 empty] | 0.03743562 | 0.09274127 |  |  | 0.09128064 | 0.09101455 | 0.1340563 | 0.09081223 | 0.03743562 | 0.09274127
[5 empty] | 0.0369862 | 0.09354077 |  |  | 0.09054294 | 0.09179916 | 0.133623 | 0.0915951 | 0.0369862 | 0.09354077
[5 empty] | 0.03684061 | 0.09434026 |  |  | 0.08959148 | 0.09258377 | 0.1331816 | 0.09237796 | 0.03684061 | 0.09434026
[5 empty] | 0.03649945 | 0.09513976 |  |  | 0.08872648 | 0.09336838 | 0.1327315 | 0.09316082 | 0.03649945 | 0.09513976
[5 empty] | 0.03606331 | 0.09593925 |  |  | 0.08854813 | 0.09415298 | 0.1321717 | 0.09394369 | 0.03606331 | 0.09593925
[5 empty] | 0.03583281 | 0.09673874 |  |  | 0.08755667 | 0.09493759 | 0.1325015 | 0.09472655 | 0.03583281 | 0.09673874
[5 empty] | 0.03590854 | 0.09753824 |  |  | 0.08645229 | 0.0957222 | 0.1307199 | 0.09550942 | 0.03590854 | 0.09753824
[5 empty] | 0.0357911 | 0.09833773 |  |  | 0.08583523 | 0.09650681 | 0.1302263 | 0.09629228 | 0.0357911 | 0.09833773
[5 empty] | 0.03528111 | 0.09913722 |  |  | 0.08550569 | 0.09729142 | 0.1304198 | 0.09707514 | 0.03528111 | 0.09913722
[5 empty] | 0.03537916 | 0.09993672 |  |  | 0.08516388 | 0.09807603 | 0.1290995 | 0.09785801 | 0.03537916 | 0.09993672
[5 empty] | 0.03478586 | 0.1007362 |  |  | 0.08381003 | 0.09886063 | 0.1286646 | 0.09864087 | 0.03478586 | 0.1007362
[5 empty] | 0.03490181 | 0.1015357 |  |  | 0.08364434 | 0.09964524 | 0.1276143 | 0.09942374 | 0.03490181 | 0.1015357
[5 empty] | 0.03482761 | 0.1023352 |  |  | 0.08186703 | 0.1004298 | 0.1277478 | 0.1002066 | 0.03482761 | 0.1023352
[5 empty] | 0.03466205 | 0.1031347 |  |  | 0.08147831 | 0.1012145 | 0.1268642 | 0.1009895 | 0.03466205 | 0.1031347
[5 empty] | 0.03410198 | 0.1039342 |  |  | 0.08043925 | 0.1019991 | 0.1262628 | 0.1017723 | 0.03410198 | 0.1039342
[5 empty] | 0.03424702 | 0.1047337 |  |  | 0.07947463 | 0.1027837 | 0.1249427 | 0.1025552 | 0.03424702 | 0.1047337
[5 empty] | 0.03379683 | 0.1055332 |  |  | 0.0785974 | 0.1035683 | 0.1241031 | 0.1033381 | 0.03379683 | 0.1055332
[5 empty] | 0.0336511 | 0.1063327 |  |  | 0.07762341 | 0.1043529 | 0.1242431 | 0.1041209 | 0.0336511 | 0.1063327
[5 empty] | 0.03350949 | 0.1071322 |  |  | 0.07656853 | 0.1051375 | 0.123262 | 0.1049038 | 0.03350949 | 0.1071322
[5 empty] | 0.03367168 | 0.1079317 |  |  | 0.0746486 | 0.1059221 | 0.1215589 | 0.1056866 | 0.03367168 | 0.1079317
[5 empty] | 0.03333733 | 0.1087311 |  |  | 0.07327948 | 0.1067067 | 0.1222903 | 0.1064695 | 0.03333733 | 0.1087311
[5 empty] | 0.03340613 | 0.1095306 |  |  | 0.07217702 | 0.1074913 | 0.120225 | 0.1072524 | 0.03340613 | 0.1095306
[5 empty] | 0.03317775 | 0.1103301 |  |  | 0.07095708 | 0.1082759 | 0.1185784 | 0.1080352 | 0.03317775 | 0.1103301
[5 empty] | 0.03325185 | 0.1111296 |  |  | 0.0693355 | 0.1090605 | 0.1185655 | 0.1088181 | 0.03325185 | 0.1111296
[5 empty] | 0.03272812 | 0.1119291 |  |  | 0.06842816 | 0.1098451 | 0.1175016 | 0.109601 | 0.03272812 | 0.1119291
[5 empty] | 0.03260622 | 0.1127286 |  |  | 0.06685089 | 0.1106298 | 0.1157021 | 0.1103838 | 0.03260622 | 0.1127286
[5 empty] | 0.03268582 | 0.1135281 |  |  | 0.06501955 | 0.1114144 | 0.114282 | 0.1111667 | 0.03268582 | 0.1135281
[5 empty] | 0.03236661 | 0.1143276 |  |  | 0.06375 | 0.112199 | 0.1132566 | 0.1119496 | 0.03236661 | 0.1143276
[5 empty] | 0.03254824 | 0.1151271 |  |  | 0.0632581 | 0.1129836 | 0.1127412 | 0.1127324 | 0.03254824 | 0.1151271
[5 empty] | 0.0325304 | 0.1159266 |  |  | 0.06145968 | 0.1137682 | 0.1105509 | 0.1135153 | 0.0325304 | 0.1159266
[5 empty] | 0.03211276 | 0.1167261 |  |  | 0.06047062 | 0.1145528 | 0.109901 | 0.1142982 | 0.03211276 | 0.1167261
[5 empty] | 0.03229499 | 0.1175256 |  |  | 0.06000676 | 0.1153374 | 0.1095068 | 0.115081 | 0.03229499 | 0.1175256
[5 empty] | 0.03177676 | 0.1183251 |  |  | 0.05898396 | 0.116122 | 0.1075823 | 0.1158639 | 0.03177676 | 0.1183251
[5 empty] | 0.03205775 | 0.1191246 |  |  | 0.05811807 | 0.1169066 | 0.1076873 | 0.1166467 | 0.03205775 | 0.1191246
[5 empty] | 0.03193763 | 0.1199241 |  |  | 0.05802019 | 0.1176912 | 0.1052952 | 0.1174296 | 0.03193763 | 0.1199241
[5 empty] | 0.03181606 | 0.1207236 |  |  | 0.05728024 | 0.1184758 | 0.1056061 | 0.1182125 | 0.03181606 | 0.1207236
[5 empty] | 0.03139273 | 0.121523 |  |  | 0.0571464 | 0.1192604 | 0.1042202 | 0.1189953 | 0.03139273 | 0.121523
[5 empty] | 0.03156731 | 0.1223225 |  |  | 0.05681872 | 0.1200451 | 0.1021377 | 0.1197782 | 0.03156731 | 0.1223225
[5 empty] | 0.03103947 | 0.123122 |  |  | 0.05709723 | 0.1208297 | 0.1018587 | 0.1205611 | 0.03103947 | 0.123122
[5 empty] | 0.03120888 | 0.1239215 |  |  | 0.05598197 | 0.1216143 | 0.1011834 | 0.1213439 | 0.03120888 | 0.1239215
[5 empty] | 0.03077521 | 0.124721 |  |  | 0.05607298 | 0.1223989 | 0.09931183 | 0.1221268 | 0.03077521 | 0.124721
[5 empty] | 0.03103814 | 0.1255205 |  |  | 0.05627029 | 0.1231835 | 0.09814428 | 0.1229097 | 0.03103814 | 0.1255205
[5 empty] | 0.03069734 | 0.12632 |  |  | 0.05537394 | 0.1239681 | 0.09838086 | 0.1236925 | 0.03069734 | 0.12632
[5 empty] | 0.03075249 | 0.1271195 |  |  | 0.05518397 | 0.1247527 | 0.09702171 | 0.1244754 | 0.03075249 | 0.1271195
[5 empty] | 0.03060325 | 0.127919 |  |  | 0.05470041 | 0.1255373 | 0.09586699 | 0.1252583 | 0.03060325 | 0.127919
[5 empty] | 0.0302493 | 0.1287185 |  |  | 0.05502332 | 0.1263219 | 0.09551686 | 0.1260411 | 0.0302493 | 0.1287185
[5 empty] | 0.02989031 | 0.129518 |  |  | 0.05435271 | 0.1271065 | 0.09507147 | 0.126824 | 0.02989031 | 0.129518
[5 empty] | 0.02992655 | 0.1303175 |  |  | 0.05408863 | 0.1278911 | 0.09263096 | 0.1276068 | 0.02992655 | 0.1303175
[5 empty] | 0.02975963 | 0.131117 |  |  | 0.05443112 | 0.1286757 | 0.0924955 | 0.1283897 | 0.02975963 | 0.131117
[5 empty] | 0.02978971 | 0.1319165 |  |  | 0.05368022 | 0.1294604 | 0.09076524 | 0.1291726 | 0.02978971 | 0.1319165
[5 empty] | 0.02921682 | 0.132716 |  |  | 0.05333596 | 0.130245 | 0.09124033 | 0.1299554 | 0.02921682 | 0.132716
[5 empty] | 0.02904101 | 0.1335155 |  |  | 0.05299838 | 0.1310296 | 0.08872093 | 0.1307383 | 0.02904101 | 0.1335155
[5 empty] | 0.0290623 | 0.1343149 |  |  | 0.05256751 | 0.1318142 | 0.08870718 | 0.1315212 | 0.0290623 | 0.1343149
[5 empty] | 0.02908073 | 0.1351144 |  |  | 0.05234341 | 0.1325988 | 0.08849925 | 0.132304 | 0.02908073 | 0.1351144
[5 empty] | 0.02859633 | 0.1359139 |  |  | 0.05242609 | 0.1333834 | 0.08679728 | 0.1330869 | 0.02859633 | 0.1359139
[5 empty] | 0.02850914 | 0.1367134 |  |  | 0.05281561 | 0.134168 | 0.08510143 | 0.1338698 | 0.02850914 | 0.1367134
[5 empty] | 0.0284192 | 0.1375129 |  |  | 0.05231199 | 0.1349526 | 0.08551185 | 0.1346526 | 0.0284192 | 0.1375129
[5 empty] | 0.02832653 | 0.1383124 |  |  | 0.05221528 | 0.1357372 | 0.0849287 | 0.1354355 | 0.02832653 | 0.1383124
[5 empty] | 0.02783118 | 0.1391119 |  |  | 0.05202551 | 0.1365218 | 0.08405213 | 0.1362183 | 0.02783118 | 0.1391119
[5 empty] | 0.02763318 | 0.1399114 |  |  | 0.05164273 | 0.1373064 | 0.08318228 | 0.1370012 | 0.02763318 | 0.1399114
[5 empty] | 0.02773257 | 0.1407109 |  |  | 0.05126696 | 0.138091 | 0.08211933 | 0.1377841 | 0.02773257 | 0.1407109
[5 empty] | 0.02742937 | 0.1415104 |  |  | 0.05079825 | 0.1388757 | 0.08086341 | 0.1385669 | 0.02742937 | 0.1415104
[5 empty] | 0.02722363 | 0.1423099 |  |  | 0.05103663 | 0.1396603 | 0.07901469 | 0.1393498 | 0.02722363 | 0.1423099
[5 empty] | 0.02681538 | 0.1431094 |  |  | 0.05148214 | 0.1404449 | 0.07877331 | 0.1401327 | 0.02681538 | 0.1431094
[5 empty] | 0.02680465 | 0.1439089 |  |  | 0.05083483 | 0.1412295 | 0.07793943 | 0.1409155 | 0.02680465 | 0.1439089
[5 empty] | 0.02659149 | 0.1447084 |  |  | 0.05119472 | 0.1420141 | 0.07771321 | 0.1416984 | 0.02659149 | 0.1447084
[5 empty] | 0.02617592 | 0.1455079 |  |  | 0.05046185 | 0.1427987 | 0.07709479 | 0.1424813 | 0.02617592 | 0.1455079
[5 empty] | 0.02585798 | 0.1463074 |  |  | 0.05043627 | 0.1435833 | 0.07488433 | 0.1432641 | 0.02585798 | 0.1463074
[5 empty] | 0.0259377 | 0.1471068 |  |  | 0.05071801 | 0.1443679 | 0.07428198 | 0.144047 | 0.0259377 | 0.1471068
[5 empty] | 0.02551513 | 0.1479063 |  |  | 0.0507071 | 0.1451525 | 0.0734879 | 0.1448299 | 0.02551513 | 0.1479063
[5 empty] | 0.02559029 | 0.1487058 |  |  | 0.05010359 | 0.1459371 | 0.07310224 | 0.1456127 | 0.02559029 | 0.1487058
[5 empty] | 0.02526322 | 0.1495053 |  |  | 0.05000751 | 0.1467217 | 0.07282515 | 0.1463956 | 0.02526322 | 0.1495053
[5 empty] | 0.02513395 | 0.1503048 |  |  | 0.0493189 | 0.1475063 | 0.07135679 | 0.1471784 | 0.02513395 | 0.1503048
[5 empty] | 0.02480253 | 0.1511043 |  |  | 0.0493378 | 0.148291 | 0.07089731 | 0.1479613 | 0.02480253 | 0.1511043
[5 empty] | 0.02426898 | 0.1519038 |  |  | 0.04926425 | 0.1490756 | 0.06964686 | 0.1487442 | 0.02426898 | 0.1519038
[5 empty] | 0.02403335 | 0.1527033 |  |  | 0.05019827 | 0.1498602 | 0.0688056 | 0.149527 | 0.02403335 | 0.1527033
[5 empty] | 0.02419565 | 0.1535028 |  |  | 0.04913992 | 0.1506448 | 0.06967369 | 0.1503099 | 0.02419565 | 0.1535028
[5 empty] | 0.02395594 | 0.1543023 |  |  | 0.04908923 | 0.1514294 | 0.06855126 | 0.1510928 | 0.02395594 | 0.1543023
[5 empty] | 0.02371425 | 0.1551018 |  |  | 0.04914623 | 0.152214 | 0.06733848 | 0.1518756 | 0.02371425 | 0.1551018
[5 empty] | 0.02307061 | 0.1559013 |  |  | 0.04931097 | 0.1529986 | 0.0661355 | 0.1526585 | 0.02307061 | 0.1559013
[5 empty] | 0.02292505 | 0.1567008 |  |  | 0.04988347 | 0.1537832 | 0.06614248 | 0.1534414 | 0.02292505 | 0.1567008
[5 empty] | 0.02277761 | 0.1575003 |  |  | 0.04966379 | 0.1545678 | 0.06505956 | 0.1542242 | 0.02277761 | 0.1575003
[5 empty] | 0.02272833 | 0.1582998 |  |  | 0.04965195 | 0.1553524 | 0.06428691 | 0.1550071 | 0.02272833 | 0.1582998
[5 empty] | 0.02207724 | 0.1590993 |  |  | 0.048948 | 0.156137 | 0.06312467 | 0.1557899 | 0.02207724 | 0.1590993