## 1
Общество с ограниченной ответственностью "Инженерная геология" (ООО "ИнжГео") | [11 empty] | Общество с ограниченной ответственностью "Инженерная геология" (ООО "ИнжГео")
Юр. адрес: 117279, г. Москва, ул. Миклухо-Маклая, 36 а, этаж 5, пом. XXIII к. 76-84 | [11 empty] | Юр. адрес: 117279, г. Москва, ул. Миклухо-Маклая, 36 а, этаж 5, пом. XXIII к. 76-84 | [8 empty] | нагр |  |  | X0 | Y0 | R |  | нагр |  |  |  | X0 | Y0 | R | нагр |  |  |  | X0 | Y0 | R |  | нагр |  |  |  | X0 | Y0 | R
Телефон/факс +7 (495) 132-30-00, Адрес электронной почты inbox@inj-geo.ru | [11 empty] | Телефон/факс +7 (495) 132-30-00, Адрес электронной почты inbox@inj-geo.ru | [12 empty] | 0 | [7 empty] | 0 | [6 empty] | 0 | [7 empty] | 0
[21 empty] | девиатор | [6 empty] | девиатор | [6 empty] | девиатор | [7 empty] | девиатор
Испытательная лаборатория ООО «ИнжГео» | [11 empty] | Испытательная лаборатория ООО «ИнжГео» | [8 empty] | x0 | Угол | X | Y |  |  |  | x0 |  | Угол | X | Y |  |  | x0 |  | Угол | X | Y |  |  |  | x0 |  | Угол | X | Y
Адрес места осуществления деятельности лаборатории: г. Москва, просп. Вернадского, д. 51, стр. 1 | [11 empty] | Адрес места осуществления деятельности лаборатории: г. Москва, просп. Вернадского, д. 51, стр. 1 | [9 empty] | 0 | [7 empty] | 0 | [6 empty] | 0 | [7 empty] | 0
Телефон +7(910)4557682, E-mail: slg85@mail.ru | [11 empty] | Телефон +7(910)4557682, E-mail: slg85@mail.ru | [9 empty] | 5 | [7 empty] | 5 | [6 empty] | 5 | [7 empty] | 5
[22 empty] | 10 | [7 empty] | 10 | [6 empty] | 10 | [7 empty] | 10
[12 empty] | Протокол испытаний № 13-63/120 от 26-02-2023 | [9 empty] | 15 | [7 empty] | 15 | [6 empty] | 15 | [7 empty] | 15
[22 empty] | 20 | [7 empty] | 20 | [6 empty] | 20 | [7 empty] | 20
[12 empty] | Наименование и адрес заказчика: Переход трубопровода через р. Енисей | [9 empty] | 25 | [7 empty] | 25 | [6 empty] | 25 | [7 empty] | 25
[12 empty] | Наименование объекта: ООО Регионстрой | [9 empty] | 30 | [7 empty] | 30 | [6 empty] | 30 | [7 empty] | 30
Наименование используемого метода/методики: ГОСТ 12248.4-2020 | [11 empty] | Наименование используемого метода/методики: ГОСТ 12248.3-2020 | [9 empty] | 35 | [7 empty] | 35 | [6 empty] | 35 | [7 empty] | 35
Условия проведения испытания: температура окружающей среды (18 - 25)0С, влажность воздуха (40 - 75)% | [11 empty] | Условия проведения испытания: температура окружающей среды (18 - 25)0С, влажность воздуха (40 - 75)% | [9 empty] | 40 | [7 empty] | 40 | [6 empty] | 40 | [7 empty] | 40
[12 empty] | Дата получение объекта подлежащего испытаниям: 30-01-2023 | [9 empty] | 45 | [7 empty] | 45 | [6 empty] | 45 | [7 empty] | 45
[12 empty] | Дата испытания: 25.10.2022-19.11.2120 | [9 empty] | 50 | [7 empty] | 50 | [6 empty] | 50 | [7 empty] | 50
[22 empty] | 55 | [7 empty] | 55 | [6 empty] | 55 | [7 empty] | 55
Испытание грунтов методом трехосного сжатия | [11 empty] | Испытание грунтов методом трехосного сжатия | [9 empty] | 60 | [7 empty] | 60 | [6 empty] | 60 | [7 empty] | 60
[22 empty] | 65 | [7 empty] | 65 | [6 empty] | 65 | [7 empty] | 65
Лабораторный номер: | [6 empty] | We, д.е. = |  |  |  |  | Лабораторный номер: |  | 1155 |  |  |  | We, д.е. = | 0.461411258 |  |  | 70 | [7 empty] | 70 | [6 empty] | 70 | [7 empty] | 70
Номер скважины: | [6 empty] | ρ, г/см3 = |  |  |  |  | Номер скважины: |  | BH-057 |  |  |  | ρ, г/см3 = | 1.52 |  |  | 75 | [7 empty] | 75 | [6 empty] | 75 | [7 empty] | 75
Глубина отбора, м: | [6 empty] | ρs, г/см3 = |  |  |  |  | Глубина отбора, м: |  | 2.6 |  |  |  | ρs, г/см3 = | 2.74 |  |  | 80 | [7 empty] | 80 | [6 empty] | 80 | [7 empty] | 80
Наименование грунта: | [6 empty] | e, д.е. = |  |  |  |  | Наименование грунта: |  | Суглинок, после оттаивания текучий, легкий пылеватый |  |  |  | e, д.е. = | 1.634386 |  |  | 85 | [7 empty] | 85 | [6 empty] | 85 | [7 empty] | 85
Схема проведения опыта: | [6 empty] | IL, д.е. = |  |  |  |  | Схема проведения опыта: |  | КД |  |  |  | IL, д.е. = | 2.869 |  |  | 90 | [7 empty] | 90 | [6 empty] | 90 | [7 empty] | 90
[22 empty] | 95 | [7 empty] | 95 | [6 empty] | 95 | [7 empty] | 95
[22 empty] | 100 | [7 empty] | 100 | [6 empty] | 100 | [7 empty] | 100
Результаты испытаний | [11 empty] | Результаты испытаний | [9 empty] | 105 | [7 empty] | 105 | [6 empty] | 105 | [7 empty] | 105
[22 empty] | 110 | [7 empty] | 110 | [6 empty] | 110 | [7 empty] | 110
[22 empty] | 115 | [7 empty] | 115 | [6 empty] | 115 | [7 empty] | 115
[22 empty] | 120 | [7 empty] | 120 | [6 empty] | 120 | [7 empty] | 120
[22 empty] | 125 | [7 empty] | 125 | [6 empty] | 125 | [7 empty] | 125
[22 empty] | 130 | [7 empty] | 130 | [6 empty] | 130 | [7 empty] | 130
[22 empty] | 135 | [7 empty] | 135 | [6 empty] | 135 | [7 empty] | 135
[22 empty] | 140 | [7 empty] | 140 | [6 empty] | 140 | [7 empty] | 140
[22 empty] | 145 | [7 empty] | 145 | [6 empty] | 145 | [7 empty] | 145
[22 empty] | 150 | [7 empty] | 150 | [6 empty] | 150 | [7 empty] | 150
[22 empty] | 155 | [7 empty] | 155 | [6 empty] | 155 | [7 empty] | 155
[22 empty] | 160 | [7 empty] | 160 | [6 empty] | 160 | [7 empty] | 160
[22 empty] | 165 | [7 empty] | 165 | [6 empty] | 165 | [7 empty] | 165
[22 empty] | 170 | [7 empty] | 170 | [6 empty] | 170 | [7 empty] | 170
[22 empty] | 175 | [7 empty] | 175 | [6 empty] | 175 | [7 empty] | 175
[22 empty] | 180 | [7 empty] | 180 | [6 empty] | 180 | [7 empty] | 180
[13 empty] | Давление в камере, Мпа σ3 | Вертикальная нагрузка, Мпа σ1 | Поровое давление, Мпа u
[7 empty] | Коэфф. Точки | [5 empty] | 0.05 | 0.09215206 | [5 empty] | 1 | [6 empty] | σ3,кПа | σ1,кПа | u, кПа |  |  |  | 4
[13 empty] | 0.15 | 0.2559771 | [27 empty] | δ3, Мпа | δ1-δ3, МПа | δ1, МПа | δ1, КПа
|  |  | Модуль деформации, МПа: | [9 empty] | 0.25 | 0.4198022 | [21 empty] | С, МПа:
|  |  | Е0= | [32 empty] | φ, град:
|  |  | E50 = | [32 empty] | E, Мпа
|  |  | Коэф. Поперечной деформации, ϑ = | [9 empty] | Эффективные значения угла внутреннего трения и удельного сцепления ϕ', С' | [13 empty] | x | 0
[13 empty] | ϕ', град. = | 14 | [12 empty] | y |  |  |  | С, кПа | φ,°
[13 empty] | С', МПа = | 0.004
| Исполнитель: | [6 empty] | Морозов Д.С. |  |  |  |  | Исполнитель: |  |  |  |  | Морозов Д.С.
| Начальник исп. лаборатории: | [6 empty] | Семиколенова Л.Г. |  |  |  |  | Начальник исп. лаборатории: |  |  |  |  | Семиколенова Л.Г.
Лист 1 , всего листов 2 | [11 empty] | Лист 2 , всего листов 2
Частичное воспроизведение протокола испытаний без письменного разрешения ООО «ИнжГео» ЗАПРЕЩАЕТСЯ | [11 empty] | Частичное воспроизведение протокола испытаний без письменного разрешения ООО «ИнжГео» ЗАПРЕЩАЕТСЯ
[5 empty] | второй график |  | первый график | [9 empty] | К Пуассона
dev50 | epsE50 | ind | devE0 | epsE0 | dev | eps | sigma |  | dev1 | eps1 | dev2 | eps2 | dev3 | eps3 |  | Глины
0.02107603 | 0.02193773 |  |  |  | 0 | 0 |  |  | 0 | 0 | 0 | 0 | 0 | 0 |  | < 0 | 0,20-0,30
ind |  |  |  |  | 0.001343896 | 0.0008219152 |  |  | 0.004367888 | 0.0008132577 | 0.005857305 | 0.0008046578 | 0.001343896 | 0.0008219152 |  | 0-0,25 | 0,30-0,38
2 |  |  |  |  | 0.003354256 | 0.00164383 |  |  | 0.009820611 | 0.001626515 | 0.01225451 | 0.001609316 | 0.003354256 | 0.00164383 |  | 0,25< | 0,38-0,45
E0 |  |  |  |  | 0.005018334 | 0.002465746 |  |  | 0.01441815 | 0.002439773 | 0.02 | 0.002473391 | 0.005018334 | 0.002465746 |  | Суглинки | 0,35-0,37
epsE0 | devE0 |  |  |  | 0.006323384 | 0.003287661 |  |  | 0.01902049 | 0.003253031 | 0.02331768 | 0.003218631 | 0.006323384 | 0.003287661 |  | Пески и супеси | 0,30-0,35
0.0099925 | 0.016 |  |  |  | 0.008156661 | 0.004109576 |  |  | 0.0222876 | 0.004066288 | 0.02785738 | 0.004023289 | 0.008156661 | 0.004109576
[5 empty] | 0.009705419 | 0.004931491 |  |  | 0.02717947 | 0.004879546 | 0.03237435 | 0.004827947 | 0.009705419 | 0.004931491
График E50 |  | График E |  |  | 0.01095691 | 0.005753406 |  |  | 0.03035608 | 0.005692804 | 0.03648527 | 0.005632604 | 0.01095691 | 0.005753406
eps | q | sigma |  |  | 0.0118984 | 0.006575322 |  |  | 0.03387741 | 0.006506062 | 0.04020682 | 0.006437262 | 0.0118984 | 0.006575322
Горизонтальная линия E50 |  | Касательная |  |  | 0.01321712 | 0.007397237 |  |  | 0.03690343 | 0.007319319 | 0.04355568 | 0.00724192 | 0.01321712 | 0.007397237
0 |  | a | b |  | 0.01430035 | 0.008219152 |  |  | 0.03919414 | 0.008132577 | 0.04864855 | 0.008046578 | 0.01430035 | 0.008219152
|  |  | 0 |  | 0.01483533 | 0.009041067 |  |  | 0.04130951 | 0.008945835 | 0.05080211 | 0.008851235 | 0.01483533 | 0.009041067
Вертикальная линия E50 |  | p1 и p2 |  |  | 0.016 | 0.0099925 |  |  | 0.043 | 0.009625392 | 0.05383304 | 0.009655893 | 0.016 | 0.0099925
| 0 | 0 |  |  | 0.0163475 | 0.0106849 |  |  | 0.04380384 | 0.01057235 | 0.05815803 | 0.01046055 | 0.0163475 | 0.0106849
[5 empty] | 0.01651737 | 0.01150681 |  |  | 0.04542072 | 0.01138561 | 0.06069377 | 0.01126521 | 0.01651737 | 0.01150681
Касательная линия E50 |  |  |  |  | 0.01722961 | 0.01232873 |  |  | 0.04609474 | 0.01219887 | 0.06355693 | 0.01206987 | 0.01722961 | 0.01232873
0 | 0 | Горизонтальная 1 |  |  | 0.01769367 | 0.01315064 |  |  | 0.04675582 | 0.01301212 | 0.06706421 | 0.01287452 | 0.01769367 | 0.01315064
[5 empty] | 0.01771903 | 0.01397256 |  |  | 0.04683391 | 0.01382538 | 0.07073229 | 0.01367918 | 0.01771903 | 0.01397256
Горизонтальная линия qкр |  |  |  |  | 0.01811513 | 0.01479447 |  |  | 0.04795891 | 0.01463864 | 0.07217786 | 0.01448384 | 0.01811513 | 0.01479447
Горизонтальная линия q |  | Горизонтальная 2 |  |  | 0.01839143 | 0.01561639 |  |  | 0.04836077 | 0.0154519 | 0.07641759 | 0.0152885 | 0.01839143 | 0.01561639
0 |  | 0 |  |  | 0.0185574 | 0.0164383 |  |  | 0.04866941 | 0.01626515 | 0.07846818 | 0.01609316 | 0.0185574 | 0.0164383
[5 empty] | 0.01902249 | 0.01726022 |  |  | 0.05001475 | 0.01707841 | 0.08204632 | 0.01689781 | 0.01902249 | 0.01726022
Вертикальная линия q |  |  |  |  | 0.01899616 | 0.01808213 |  |  | 0.04992672 | 0.01789167 | 0.08490109 | 0.01749947 | 0.01899616 | 0.01808213
| 0 |  |  |  | 0.01938786 | 0.01890405 |  |  | 0.05113524 | 0.01870493 | 0.08828731 | 0.01850713 | 0.01938786 | 0.01890405
[5 empty] | 0.01970707 | 0.01972597 |  |  | 0.05298856 | 0.01976882 | 0.09070215 | 0.01931179 | 0.01970707 | 0.01972597
[5 empty] | 0.01996322 | 0.02054788 |  |  | 0.05317456 | 0.02033144 | 0.094602 | 0.02011644 | 0.01996322 | 0.02054788
[5 empty] | 0.02066579 | 0.0213698 |  |  | 0.0543934 | 0.0211447 | 0.09847392 | 0.0209211 | 0.02066579 | 0.0213698
[5 empty] | 0.02107603 | 0.02193773 |  |  | 0.05611175 | 0.02195796 | 0.100705 | 0.02172576 | 0.02107603 | 0.02193773
[5 empty] | 0.0215843 | 0.02301363 |  |  | 0.05751124 | 0.02277122 | 0.1045822 | 0.02253042 | 0.0215843 | 0.02301363
[5 empty] | 0.0221422 | 0.02383554 |  |  | 0.06017351 | 0.02358447 | 0.1086927 | 0.02333508 | 0.0221422 | 0.02383554
[5 empty] | 0.02299019 | 0.02465746 |  |  | 0.06158019 | 0.02439773 | 0.1124235 | 0.02413973 | 0.02299019 | 0.02465746
[5 empty] | 0.02371823 | 0.02547937 |  |  | 0.06421291 | 0.02521099 | 0.1147616 | 0.02494439 | 0.02371823 | 0.02547937
[5 empty] | 0.02461628 | 0.02630129 |  |  | 0.06655333 | 0.02602425 | 0.1194941 | 0.02574905 | 0.02461628 | 0.02630129
[5 empty] | 0.02547428 | 0.0271232 |  |  | 0.06798306 | 0.0268375 | 0.1230082 | 0.02655371 | 0.02547428 | 0.0271232
[5 empty] | 0.02668218 | 0.02794512 |  |  | 0.07098375 | 0.02765076 | 0.1265907 | 0.02735836 | 0.02668218 | 0.02794512
[5 empty] | 0.02792994 | 0.02876703 |  |  | 0.07343704 | 0.02846402 | 0.1287289 | 0.02816302 | 0.02792994 | 0.02876703
[5 empty] | 0.02870751 | 0.02958895 |  |  | 0.07542455 | 0.02927728 | 0.1322097 | 0.02896768 | 0.02870751 | 0.02958895
[5 empty] | 0.02980484 | 0.03041086 |  |  | 0.07782793 | 0.03009053 | 0.1354202 | 0.02977234 | 0.02980484 | 0.03041086
[5 empty] | 0.03091188 | 0.03123278 |  |  | 0.08072882 | 0.03090379 | 0.1385474 | 0.03057699 | 0.03091188 | 0.03123278
[5 empty] | 0.03191858 | 0.03205469 |  |  | 0.08360884 | 0.03171705 | 0.1416785 | 0.03138165 | 0.03191858 | 0.03205469
[5 empty] | 0.03301489 | 0.03287661 |  |  | 0.08524964 | 0.03253031 | 0.1460004 | 0.03218631 | 0.03301489 | 0.03287661
[5 empty] | 0.03419077 | 0.03369852 |  |  | 0.08793285 | 0.03334357 | 0.1476003 | 0.03299097 | 0.03419077 | 0.03369852
[5 empty] | 0.03553616 | 0.03452044 |  |  | 0.09064011 | 0.03415682 | 0.1514652 | 0.03379563 | 0.03553616 | 0.03452044
[5 empty] | 0.03624102 | 0.03534235 |  |  | 0.09295305 | 0.03497008 | 0.1540821 | 0.03460028 | 0.03624102 | 0.03534235
[5 empty] | 0.0371953 | 0.03616427 |  |  | 0.09425331 | 0.03578334 | 0.1555381 | 0.03540494 | 0.0371953 | 0.03616427
[5 empty] | 0.03808895 | 0.03698618 |  |  | 0.09632254 | 0.0365966 | 0.1578203 | 0.0362096 | 0.03808895 | 0.03698618
[5 empty] | 0.03881192 | 0.0378081 |  |  | 0.09894235 | 0.03740985 | 0.1601157 | 0.03701426 | 0.03881192 | 0.0378081
[5 empty] | 0.03965417 | 0.03863001 |  |  | 0.1003944 | 0.03822311 | 0.1632114 | 0.03781891 | 0.03965417 | 0.03863001
[5 empty] | 0.04030564 | 0.03945193 |  |  | 0.1011603 | 0.03903637 | 0.1642944 | 0.03862357 | 0.04030564 | 0.03945193
[5 empty] | 0.04115628 | 0.04027385 |  |  | 0.1025217 | 0.03984963 | 0.1662518 | 0.03942823 | 0.04115628 | 0.04027385
[5 empty] | 0.04149605 | 0.04109576 |  |  | 0.1043603 | 0.04066288 | 0.1661707 | 0.04023289 | 0.04149605 | 0.04109576
[5 empty] | 0.0416149 | 0.04191768 |  |  | 0.1043576 | 0.04147614 | 0.1670381 | 0.04103755 | 0.0416149 | 0.04191768
[5 empty] | 0.04215206 | 0.04273959 |  |  | 0.1047953 | 0.0422894 | 0.167741 | 0.0418422 | 0.04215206 | 0.04273959
[5 empty] | 0.04175182 | 0.04356151 |  |  | 0.1059771 | 0.04310266 | 0.1698022 | 0.04264686 | 0.04175182 | 0.04356151
[5 empty] | 0.04204181 | 0.04438342 |  |  | 0.1053733 | 0.04391592 | 0.1696021 | 0.04345152 | 0.04204181 | 0.04438342
[5 empty] | 0.04211762 | 0.04520534 |  |  | 0.105851 | 0.04472917 | 0.1688772 | 0.04425618 | 0.04211762 | 0.04520534
[5 empty] | 0.04197991 | 0.04602725 |  |  | 0.1059094 | 0.04554243 | 0.1686078 | 0.04506083 | 0.04197991 | 0.04602725
[5 empty] | 0.04162936 | 0.04684917 |  |  | 0.105249 | 0.04635569 | 0.1679955 | 0.04586549 | 0.04162936 | 0.04684917
[5 empty] | 0.04176666 | 0.04767108 |  |  | 0.1047704 | 0.04716895 | 0.169242 | 0.04667015 | 0.04176666 | 0.04767108
[5 empty] | 0.04189248 | 0.048493 |  |  | 0.1046741 | 0.0479822 | 0.1678488 | 0.04747481 | 0.04189248 | 0.048493
[5 empty] | 0.0416075 | 0.04931491 |  |  | 0.1045607 | 0.04879546 | 0.1674176 | 0.04827947 | 0.0416075 | 0.04931491
[5 empty] | 0.0415124 | 0.05013683 |  |  | 0.1049307 | 0.04960872 | 0.1671501 | 0.04908412 | 0.0415124 | 0.05013683
[5 empty] | 0.04150786 | 0.05095874 |  |  | 0.1042848 | 0.05042198 | 0.1682477 | 0.04988878 | 0.04150786 | 0.05095874
[5 empty] | 0.04139456 | 0.05178066 |  |  | 0.1045234 | 0.05123524 | 0.1679122 | 0.05069344 | 0.04139456 | 0.05178066
[5 empty] | 0.04117317 | 0.05260257 |  |  | 0.1046472 | 0.05204849 | 0.1668451 | 0.0514981 | 0.04117317 | 0.05260257
[5 empty] | 0.04104437 | 0.05342449 |  |  | 0.1042566 | 0.05286175 | 0.1669481 | 0.05230275 | 0.04104437 | 0.05342449
[5 empty] | 0.04090885 | 0.0542464 |  |  | 0.1040523 | 0.05367501 | 0.1669227 | 0.05310741 | 0.04090885 | 0.0542464
[5 empty] | 0.04066727 | 0.05506832 |  |  | 0.1039348 | 0.05448827 | 0.1662707 | 0.05391207 | 0.04066727 | 0.05506832
[5 empty] | 0.04072033 | 0.05589023 |  |  | 0.1035047 | 0.05530152 | 0.1657936 | 0.05471673 | 0.04072033 | 0.05589023
[5 empty] | 0.04056869 | 0.05671215 |  |  | 0.1037625 | 0.05611478 | 0.1647929 | 0.05552139 | 0.04056869 | 0.05671215
[5 empty] | 0.04031303 | 0.05753406 |  |  | 0.1032088 | 0.05692804 | 0.1645705 | 0.05632604 | 0.04031303 | 0.05753406
[5 empty] | 0.04025404 | 0.05835598 |  |  | 0.1024442 | 0.0577413 | 0.1633277 | 0.0571307 | 0.04025404 | 0.05835598
[5 empty] | 0.0397924 | 0.0591779 |  |  | 0.1024692 | 0.05855455 | 0.1625664 | 0.05793536 | 0.0397924 | 0.0591779
[5 empty] | 0.03982877 | 0.05999981 |  |  | 0.1027843 | 0.05936781 | 0.163288 | 0.05874002 | 0.03982877 | 0.05999981
[5 empty] | 0.03966384 | 0.06082173 |  |  | 0.1018902 | 0.06018107 | 0.1623942 | 0.05954467 | 0.03966384 | 0.06082173
[5 empty] | 0.03949829 | 0.06164364 |  |  | 0.1016873 | 0.06099433 | 0.1604867 | 0.06034933 | 0.03949829 | 0.06164364
[5 empty] | 0.0394328 | 0.06246556 |  |  | 0.1009763 | 0.06180759 | 0.160067 | 0.06115399 | 0.0394328 | 0.06246556
[5 empty] | 0.03906804 | 0.06328747 |  |  | 0.1013577 | 0.06262084 | 0.1600367 | 0.06195865 | 0.03906804 | 0.06328747
[5 empty] | 0.0390047 | 0.06410939 |  |  | 0.1007321 | 0.0634341 | 0.1586975 | 0.06276331 | 0.0390047 | 0.06410939
[5 empty] | 0.03864344 | 0.0649313 |  |  | 0.1 | 0.06424736 | 0.1586509 | 0.06356796 | 0.03864344 | 0.0649313
[5 empty] | 0.03858496 | 0.06575322 |  |  | 0.100062 | 0.06506062 | 0.1586987 | 0.06437262 | 0.03858496 | 0.06575322
[5 empty] | 0.03862992 | 0.06657513 |  |  | 0.1001187 | 0.06587387 | 0.1576423 | 0.06517728 | 0.03862992 | 0.06657513
[5 empty] | 0.03817901 | 0.06739705 |  |  | 0.09987057 | 0.06668713 | 0.1562835 | 0.06598194 | 0.03817901 | 0.06739705
[5 empty] | 0.03823291 | 0.06821896 |  |  | 0.09861821 | 0.06750039 | 0.1569238 | 0.06678659 | 0.03823291 | 0.06821896
[5 empty] | 0.03799229 | 0.06904088 |  |  | 0.09876217 | 0.06831365 | 0.1552649 | 0.06759125 | 0.03799229 | 0.06904088
[5 empty] | 0.03805784 | 0.06986279 |  |  | 0.09840303 | 0.0691269 | 0.1548083 | 0.06839591 | 0.03805784 | 0.06986279
[5 empty] | 0.03783022 | 0.07068471 |  |  | 0.09784134 | 0.06994016 | 0.1535558 | 0.06920057 | 0.03783022 | 0.07068471
[5 empty] | 0.03771002 | 0.07150662 |  |  | 0.09757765 | 0.07075342 | 0.1528088 | 0.07000523 | 0.03771002 | 0.07150662
[5 empty] | 0.03749369 | 0.07232854 |  |  | 0.09681254 | 0.07156668 | 0.152669 | 0.07080988 | 0.03749369 | 0.07232854
[5 empty] | 0.03727912 | 0.07315045 |  |  | 0.09714656 | 0.07237994 | 0.1523297 | 0.07161454 | 0.03727912 | 0.07315045
[5 empty] | 0.03726618 | 0.07397237 |  |  | 0.09638026 | 0.07319319 | 0.1514664 | 0.0724192 | 0.03726618 | 0.07397237
[5 empty] | 0.03725474 | 0.07479428 |  |  | 0.09641422 | 0.07400645 | 0.1505783 | 0.07322386 | 0.03725474 | 0.07479428
[5 empty] | 0.03704467 | 0.0756162 |  |  | 0.09554898 | 0.07481971 | 0.1499659 | 0.07402851 | 0.03704467 | 0.0756162
[5 empty] | 0.03693583 | 0.07643811 |  |  | 0.09558511 | 0.07563297 | 0.14883 | 0.07483317 | 0.03693583 | 0.07643811
[5 empty] | 0.03702811 | 0.07726003 |  |  | 0.09482318 | 0.07644622 | 0.1487712 | 0.07563783 | 0.03702811 | 0.07726003
[5 empty] | 0.03682136 | 0.07808195 |  |  | 0.09436373 | 0.07725948 | 0.1475903 | 0.07644249 | 0.03682136 | 0.07808195
[5 empty] | 0.03691546 | 0.07890386 |  |  | 0.09470733 | 0.07807274 | 0.1467878 | 0.07724715 | 0.03691546 | 0.07890386
[5 empty] | 0.03661028 | 0.07972578 |  |  | 0.09365454 | 0.078886 | 0.1465645 | 0.0780518 | 0.03661028 | 0.07972578
[5 empty] | 0.03640569 | 0.08054769 |  |  | 0.09350592 | 0.07969925 | 0.1458211 | 0.07885646 | 0.03640569 | 0.08054769
[5 empty] | 0.03620156 | 0.08136961 |  |  | 0.09356203 | 0.08051251 | 0.1440581 | 0.07966112 | 0.03620156 | 0.08136961
[5 empty] | 0.03639775 | 0.08219152 |  |  | 0.09312175 | 0.08132577 | 0.1430764 | 0.08046578 | 0.03639775 | 0.08219152
[5 empty] | 0.03599414 | 0.08301344 |  |  | 0.092071 | 0.08213903 | 0.1419766 | 0.08127043 | 0.03599414 | 0.08301344
[5 empty] | 0.0361906 | 0.08383535 |  |  | 0.09210715 | 0.08295229 | 0.1421593 | 0.08207509 | 0.0361906 | 0.08383535
[5 empty] | 0.035787 | 0.08465727 |  |  | 0.09233102 | 0.08376554 | 0.1416252 | 0.08287975 | 0.035787 | 0.08465727
[5 empty] | 0.03578321 | 0.08547918 |  |  | 0.09164342 | 0.0845788 | 0.1404751 | 0.08368441 | 0.03578321 | 0.08547918
[5 empty] | 0.03567909 | 0.0863011 |  |  | 0.09114515 | 0.08539206 | 0.1398095 | 0.08448907 | 0.03567909 | 0.0863011
[5 empty] | 0.03587453 | 0.08712301 |  |  | 0.09013704 | 0.08620532 | 0.1372292 | 0.08529372 | 0.03587453 | 0.08712301
[5 empty] | 0.03576938 | 0.08794493 |  |  | 0.09061988 | 0.08701857 | 0.1377349 | 0.08609838 | 0.03576938 | 0.08794493
[5 empty] | 0.03566352 | 0.08876684 |  |  | 0.0902945 | 0.08783183 | 0.1352272 | 0.08690304 | 0.03566352 | 0.08876684
[5 empty] | 0.03545681 | 0.08958876 |  |  | 0.08886169 | 0.08864509 | 0.1356067 | 0.0877077 | 0.03545681 | 0.08958876
[5 empty] | 0.03534914 | 0.09041067 |  |  | 0.08932229 | 0.08945835 | 0.1333743 | 0.08851235 | 0.03534914 | 0.09041067
[5 empty] | 0.03524036 | 0.09123259 |  |  | 0.08807708 | 0.0902716 | 0.1322305 | 0.08931701 | 0.03524036 | 0.09123259
[5 empty] | 0.03483035 | 0.0920545 |  |  | 0.08822689 | 0.09108486 | 0.132476 | 0.09012167 | 0.03483035 | 0.0920545
[5 empty] | 0.03511897 | 0.09287642 |  |  | 0.08717253 | 0.09189812 | 0.1307116 | 0.09092633 | 0.03511897 | 0.09287642
[5 empty] | 0.03500611 | 0.09369833 |  |  | 0.08691481 | 0.09271138 | 0.1302378 | 0.09173098 | 0.03500611 | 0.09369833
[5 empty] | 0.03459162 | 0.09452025 |  |  | 0.08615454 | 0.09352464 | 0.1293554 | 0.09253564 | 0.03459162 | 0.09452025
[5 empty] | 0.03437538 | 0.09534216 |  |  | 0.08569252 | 0.09433789 | 0.1279651 | 0.0933403 | 0.03437538 | 0.09534216
[5 empty] | 0.03465725 | 0.09616408 |  |  | 0.08582958 | 0.09515115 | 0.1256674 | 0.09414496 | 0.03465725 | 0.09616408
[5 empty] | 0.03413712 | 0.09698599 |  |  | 0.08496653 | 0.09596441 | 0.1261632 | 0.09494962 | 0.03413712 | 0.09698599
[5 empty] | 0.03421484 | 0.09780791 |  |  | 0.08510417 | 0.09677767 | 0.124953 | 0.09575427 | 0.03421484 | 0.09780791
[5 empty] | 0.03409029 | 0.09862983 |  |  | 0.08394331 | 0.09759092 | 0.1228376 | 0.09655893 | 0.03409029 | 0.09862983
[5 empty] | 0.03386333 | 0.09945174 |  |  | 0.08368477 | 0.09840418 | 0.1215176 | 0.09736359 | 0.03386333 | 0.09945174
[5 empty] | 0.03373384 | 0.1002737 |  |  | 0.08292936 | 0.09921744 | 0.1206938 | 0.09816825 | 0.03373384 | 0.1002737
[5 empty] | 0.03380169 | 0.1010956 |  |  | 0.08267788 | 0.1000307 | 0.1192667 | 0.0989729 | 0.03380169 | 0.1010956
[5 empty] | 0.03376645 | 0.1019175 |  |  | 0.08203116 | 0.100844 | 0.117937 | 0.09977756 | 0.03376645 | 0.1019175
[5 empty] | 0.03332722 | 0.1027394 |  |  | 0.08189 | 0.1016572 | 0.1175056 | 0.1005822 | 0.03332722 | 0.1027394
[5 empty] | 0.0333841 | 0.1035613 |  |  | 0.08125521 | 0.1024705 | 0.1159729 | 0.1013869 | 0.0333841 | 0.1035613
[5 empty] | 0.0331373 | 0.1043832 |  |  | 0.08092689 | 0.1032837 | 0.1160397 | 0.1021915 | 0.0331373 | 0.1043832
[5 empty] | 0.03278699 | 0.1052051 |  |  | 0.08029837 | 0.104097 | 0.1142067 | 0.1029962 | 0.03278699 | 0.1052051
[5 empty] | 0.03293337 | 0.1060271 |  |  | 0.08056805 | 0.1049102 | 0.1126746 | 0.1038009 | 0.03293337 | 0.1060271
[5 empty] | 0.03267662 | 0.106849 |  |  | 0.0795362 | 0.1057235 | 0.1119439 | 0.1046055 | 0.03267662 | 0.106849
[5 empty] | 0.03261694 | 0.1076709 |  |  | 0.07940306 | 0.1065368 | 0.1100155 | 0.1054102 | 0.03261694 | 0.1076709
[5 empty] | 0.03225451 | 0.1084928 |  |  | 0.07896889 | 0.10735 | 0.1088532 | 0.1062148 | 0.03225451 | 0.1084928
[5 empty] | 0.03198952 | 0.1093147 |  |  | 0.07873396 | 0.1081633 | 0.1079175 | 0.1070195 | 0.03198952 | 0.1093147
[5 empty] | 0.03212216 | 0.1101366 |  |  | 0.07819853 | 0.1089765 | 0.1062189 | 0.1078241 | 0.03212216 | 0.1101366
[5 empty] | 0.03185261 | 0.1109586 |  |  | 0.07736285 | 0.1097898 | 0.1050676 | 0.1086288 | 0.03185261 | 0.1109586
[5 empty] | 0.03168107 | 0.1117805 |  |  | 0.07722718 | 0.110603 | 0.103974 | 0.1094335 | 0.03168107 | 0.1117805
[5 empty] | 0.03160773 | 0.1126024 |  |  | 0.07699178 | 0.1114163 | 0.1024485 | 0.1102381 | 0.03160773 | 0.1126024
[5 empty] | 0.03143276 | 0.1134243 |  |  | 0.0763569 | 0.1122296 | 0.1015015 | 0.1110428 | 0.03143276 | 0.1134243
[5 empty] | 0.03095637 | 0.1142462 |  |  | 0.07612282 | 0.1130428 | 0.1002433 | 0.1118474 | 0.03095637 | 0.1142462
[5 empty] | 0.03097874 | 0.1150681 |  |  | 0.07588978 | 0.1138561 | 0.09828435 | 0.1126521 | 0.03097874 | 0.1150681
[5 empty] | 0.03060005 | 0.11589 |  |  | 0.07565804 | 0.1146693 | 0.09663501 | 0.1134567 | 0.03060005 | 0.11589
[5 empty] | 0.0306205 | 0.116712 |  |  | 0.07482787 | 0.1154826 | 0.09600565 | 0.1142614 | 0.0306205 | 0.116712
[5 empty] | 0.03034028 | 0.1175339 |  |  | 0.07449952 | 0.1162959 | 0.09460665 | 0.1150661 | 0.03034028 | 0.1175339
[5 empty] | 0.03025957 | 0.1183558 |  |  | 0.07407325 | 0.1171091 | 0.09314839 | 0.1158707 | 0.03025957 | 0.1183558
[5 empty] | 0.03007856 | 0.1191777 |  |  | 0.07364931 | 0.1179224 | 0.09124124 | 0.1166754 | 0.03007856 | 0.1191777
[5 empty] | 0.03009744 | 0.1199996 |  |  | 0.07272798 | 0.1187356 | 0.09089558 | 0.11748 | 0.03009744 | 0.1199996
[5 empty] | 0.0298164 | 0.1208215 |  |  | 0.0725095 | 0.1195489 | 0.08982179 | 0.1182847 | 0.0298164 | 0.1208215
[5 empty] | 0.02963563 | 0.1216435 |  |  | 0.07229413 | 0.1203621 | 0.08833024 | 0.1190893 | 0.02963563 | 0.1216435
[5 empty] | 0.02915532 | 0.1224654 |  |  | 0.07218214 | 0.1211754 | 0.08713131 | 0.119894 | 0.02915532 | 0.1224654
[5 empty] | 0.02937564 | 0.1232873 |  |  | 0.07117378 | 0.1219887 | 0.08593538 | 0.1206987 | 0.02937564 | 0.1232873
[5 empty] | 0.02899681 | 0.1241092 |  |  | 0.07116931 | 0.1228019 | 0.08535149 | 0.1215033 | 0.02899681 | 0.1241092
[5 empty] | 0.02871899 | 0.1249311 |  |  | 0.07006899 | 0.1236152 | 0.08511231 | 0.122308 | 0.02871899 | 0.1249311
[5 empty] | 0.02864238 | 0.125753 |  |  | 0.07037308 | 0.1244284 | 0.08467586 | 0.1231126 | 0.02864238 | 0.125753
[5 empty] | 0.02846717 | 0.1265749 |  |  | 0.06938183 | 0.1252417 | 0.0838427 | 0.1239173 | 0.02846717 | 0.1265749
[5 empty] | 0.02809355 | 0.1273969 |  |  | 0.06929551 | 0.1260549 | 0.08291338 | 0.124722 | 0.02809355 | 0.1273969
[5 empty] | 0.0280217 | 0.1282188 |  |  | 0.06871419 | 0.1268682 | 0.08168845 | 0.1255266 | 0.0280217 | 0.1282188
[5 empty] | 0.02805181 | 0.1290407 |  |  | 0.06903519 | 0.1276815 | 0.08176846 | 0.1263313 | 0.02805181 | 0.1290407
[5 empty] | 0.02798408 | 0.1298626 |  |  | 0.06805757 | 0.1284947 | 0.07955397 | 0.1271359 | 0.02798408 | 0.1298626
[5 empty] | 0.02751869 | 0.1306845 |  |  | 0.06768135 | 0.129308 | 0.07984552 | 0.1279406 | 0.02751869 | 0.1306845
[5 empty] | 0.02725582 | 0.1315064 |  |  | 0.06720657 | 0.1301212 | 0.07904367 | 0.1287452 | 0.02725582 | 0.1315064
[5 empty] | 0.0273943 | 0.1323283 |  |  | 0.06723326 | 0.1309345 | 0.07894896 | 0.1295499 | 0.0273943 | 0.1323283
[5 empty] | 0.02703312 | 0.1331503 |  |  | 0.06726144 | 0.1317477 | 0.07766196 | 0.1303546 | 0.02703312 | 0.1331503
[5 empty] | 0.02717227 | 0.1339722 |  |  | 0.06639115 | 0.132561 | 0.07688321 | 0.1311592 | 0.02717227 | 0.1339722
[5 empty] | 0.02671176 | 0.1347941 |  |  | 0.06582242 | 0.1333743 | 0.07621327 | 0.1319639 | 0.02671176 | 0.1347941
[5 empty] | 0.02645159 | 0.135616 |  |  | 0.06575528 | 0.1341875 | 0.07615268 | 0.1327685 | 0.02645159 | 0.135616
[5 empty] | 0.02629176 | 0.1364379 |  |  | 0.06528976 | 0.1350008 | 0.074202 | 0.1335732 | 0.02629176 | 0.1364379
[5 empty] | 0.02643227 | 0.1372598 |  |  | 0.06472588 | 0.135814 | 0.07436177 | 0.1343778 | 0.02643227 | 0.1372598
[5 empty] | 0.02637312 | 0.1380818 |  |  | 0.06446369 | 0.1366273 | 0.07273256 | 0.1351825 | 0.02637312 | 0.1380818
[5 empty] | 0.02621433 | 0.1389037 |  |  | 0.0647032 | 0.1374406 | 0.07351491 | 0.1359872 | 0.02621433 | 0.1389037
[5 empty] | 0.02585588 | 0.1397256 |  |  | 0.06384445 | 0.1382538 | 0.07270938 | 0.1367918 | 0.02585588 | 0.1397256
[5 empty] | 0.02549777 | 0.1405475 |  |  | 0.06298747 | 0.1390671 | 0.07151651 | 0.1375965 | 0.02549777 | 0.1405475
[5 empty] | 0.02534003 | 0.1413694 |  |  | 0.06263229 | 0.1398803 | 0.07143686 | 0.1384011 | 0.02534003 | 0.1413694
[5 empty] | 0.02518263 | 0.1421913 |  |  | 0.06327894 | 0.1406936 | 0.07007098 | 0.1392058 | 0.02518263 | 0.1421913
[5 empty] | 0.02502559 | 0.1430132 |  |  | 0.06252745 | 0.1415068 | 0.06971941 | 0.1400105 | 0.02502559 | 0.1430132
[5 empty] | 0.02496891 | 0.1438352 |  |  | 0.06187785 | 0.1423201 | 0.06998273 | 0.1408151 | 0.02496891 | 0.1438352
[5 empty] | 0.02481259 | 0.1446571 |  |  | 0.06173017 | 0.1431334 | 0.06846146 | 0.1416198 | 0.02481259 | 0.1446571
[5 empty] | 0.02475662 | 0.145479 |  |  | 0.06088444 | 0.1439466 | 0.06815617 | 0.1424244 | 0.02475662 | 0.145479
[5 empty] | 0.02470102 | 0.1463009 |  |  | 0.06124069 | 0.1447599 | 0.06846741 | 0.1432291 | 0.02470102 | 0.1463009
[5 empty] | 0.02454579 | 0.1471228 |  |  | 0.06039895 | 0.1455731 | 0.06769573 | 0.1440337 | 0.02454579 | 0.1471228
[5 empty] | 0.02439092 | 0.1479447 |  |  | 0.05995925 | 0.1463864 | 0.06624168 | 0.1448384 | 0.02439092 | 0.1479447
[5 empty] | 0.02403642 | 0.1487667 |  |  | 0.06042163 | 0.1471996 | 0.06610581 | 0.1456431 | 0.02403642 | 0.1487667
[5 empty] | 0.02388229 | 0.1495886 |  |  | 0.0597861 | 0.1480129 | 0.06548868 | 0.1464477 | 0.02388229 | 0.1495886
[5 empty] | 0.02402854 | 0.1504105 |  |  | 0.0589527 | 0.1488262 | 0.06579083 | 0.1472524 | 0.02402854 | 0.1504105
[5 empty] | 0.02347516 | 0.1512324 |  |  | 0.05952147 | 0.1496394 | 0.06561282 | 0.148057 | 0.02347516 | 0.1512324
[5 empty] | 0.02342215 | 0.1520543 |  |  | 0.05859243 | 0.1504527 | 0.0652552 | 0.1488617 | 0.02342215 | 0.1520543
[5 empty] | 0.02356952 | 0.1528762 |  |  | 0.05846561 | 0.1512659 | 0.06551853 | 0.1496663 | 0.02356952 | 0.1528762
[5 empty] | 0.02301727 | 0.1536981 |  |  | 0.05814104 | 0.1520792 | 0.06390334 | 0.150471 | 0.02301727 | 0.1536981
[5 empty] | 0.02326541 | 0.1545201 |  |  | 0.05741876 | 0.1528924 | 0.0641102 | 0.1512757 | 0.02326541 | 0.1545201
[5 empty] | 0.02311392 | 0.155342 |  |  | 0.05729879 | 0.1537057 | 0.06323965 | 0.1520803 | 0.02311392 | 0.155342
[5 empty] | 0.02286282 | 0.1561639 |  |  | 0.05748116 | 0.154519 | 0.06339226 | 0.152885 | 0.02286282 | 0.1561639
[5 empty] | 0.02261211 | 0.1569858 |  |  | 0.0572659 | 0.1553322 | 0.06336856 | 0.1536896 | 0.02261211 | 0.1569858
[5 empty] | 0.02246179 | 0.1578077 |  |  | 0.05615305 | 0.1561455 | 0.06326911 | 0.1544943 | 0.02246179 | 0.1578077
[5 empty] | 0.02251186 | 0.1586296 |  |  | 0.05664263 | 0.1569587 | 0.06229447 | 0.1552989 | 0.02251186 | 0.1586296
[5 empty] | 0.02196232 | 0.1594516 |  |  | 0.05593467 | 0.157772 | 0.06254518 | 0.1561036 | 0.02196232 | 0.1594516
[5 empty] | 0.02191318 | 0.1602735 |  |  | 0.05602921 | 0.1585853 | 0.0622218 | 0.1569083 | 0.02191318 | 0.1602735
[5 empty] | 0.02166443 | 0.1610954 |  |  | 0.05542627 | 0.1593985 | 0.06202487 | 0.1577129 | 0.02166443 | 0.1610954
[5 empty] | 0.02171608 | 0.1619173 |  |  | 0.05492588 | 0.1602118 | 0.06195496 | 0.1585176 | 0.02171608 | 0.1619173
[5 empty] | 0.02136813 | 0.1627392 |  |  | 0.05442808 | 0.161025 | 0.06321261 | 0.1593222 | 0.02136813 | 0.1627392
[5 empty] | 0.02162058 | 0.1635611 |  |  | 0.05483289 | 0.1618383 | 0.06169837 | 0.1601269 | 0.02162058 | 0.1635611