## 1
Общество с ограниченной ответственностью "Инженерная геология" (ООО "ИнжГео") | [11 empty] | Общество с ограниченной ответственностью "Инженерная геология" (ООО "ИнжГео")
Юр. адрес: 117279, г. Москва, ул. Миклухо-Маклая, 36 а, этаж 5, пом. XXIII к. 76-84 | [11 empty] | Юр. адрес: 117279, г. Москва, ул. Миклухо-Маклая, 36 а, этаж 5, пом. XXIII к. 76-84 | [8 empty] | нагр |  |  | X0 | Y0 | R |  | нагр |  |  |  | X0 | Y0 | R | нагр |  |  |  | X0 | Y0 | R |  | нагр |  |  |  | X0 | Y0 | R
Телефон/факс +7 (495) 132-30-00, Адрес электронной почты inbox@inj-geo.ru | [11 empty] | Телефон/факс +7 (495) 132-30-00, Адрес электронной почты inbox@inj-geo.ru | [12 empty] | 0 | [7 empty] | 0 | [6 empty] | 0 | [7 empty] | 0
[21 empty] | девиатор | [6 empty] | девиатор | [6 empty] | девиатор | [7 empty] | девиатор
Испытательная лаборатория ООО «ИнжГео» | [11 empty] | Испытательная лаборатория ООО «ИнжГео» | [8 empty] | x0 | Угол | X | Y |  |  |  | x0 |  | Угол | X | Y |  |  | x0 |  | Угол | X | Y |  |  |  | x0 |  | Угол | X | Y
Адрес места осуществления деятельности лаборатории: г. Москва, просп. Вернадского, д. 51, стр. 1 | [11 empty] | Адрес места осуществления деятельности лаборатории: г. Москва, просп. Вернадского, д. 51, стр. 1 | [9 empty] | 0 | [7 empty] | 0 | [6 empty] | 0 | [7 empty] | 0
Телефон +7(910)4557682, E-mail: slg85@mail.ru | [11 empty] | Телефон +7(910)4557682, E-mail: slg85@mail.ru | [9 empty] | 5 | [7 empty] | 5 | [6 empty] | 5 | [7 empty] | 5
[22 empty] | 10 | [7 empty] | 10 | [6 empty] | 10 | [7 empty] | 10
[12 empty] | Протокол испытаний № 13-63/128 от 06-03-2023 | [9 empty] | 15 | [7 empty] | 15 | [6 empty] | 15 | [7 empty] | 15
[22 empty] | 20 | [7 empty] | 20 | [6 empty] | 20 | [7 empty] | 20
[12 empty] | Наименование и адрес заказчика: Переход трубопровода через р. Енисей | [9 empty] | 25 | [7 empty] | 25 | [6 empty] | 25 | [7 empty] | 25
[12 empty] | Наименование объекта: ООО Регионстрой | [9 empty] | 30 | [7 empty] | 30 | [6 empty] | 30 | [7 empty] | 30
Наименование используемого метода/методики: ГОСТ 12248.4-2020 | [11 empty] | Наименование используемого метода/методики: ГОСТ 12248.3-2020 | [9 empty] | 35 | [7 empty] | 35 | [6 empty] | 35 | [7 empty] | 35
Условия проведения испытания: температура окружающей среды (18 - 25)0С, влажность воздуха (40 - 75)% | [11 empty] | Условия проведения испытания: температура окружающей среды (18 - 25)0С, влажность воздуха (40 - 75)% | [9 empty] | 40 | [7 empty] | 40 | [6 empty] | 40 | [7 empty] | 40
[12 empty] | Дата получение объекта подлежащего испытаниям: 07-02-2023 | [9 empty] | 45 | [7 empty] | 45 | [6 empty] | 45 | [7 empty] | 45
[12 empty] | Дата испытания: 25.10.2022-19.11.2128 | [9 empty] | 50 | [7 empty] | 50 | [6 empty] | 50 | [7 empty] | 50
[22 empty] | 55 | [7 empty] | 55 | [6 empty] | 55 | [7 empty] | 55
Испытание грунтов методом трехосного сжатия | [11 empty] | Испытание грунтов методом трехосного сжатия | [9 empty] | 60 | [7 empty] | 60 | [6 empty] | 60 | [7 empty] | 60
[22 empty] | 65 | [7 empty] | 65 | [6 empty] | 65 | [7 empty] | 65
Лабораторный номер: | [6 empty] | We, д.е. = |  |  |  |  | Лабораторный номер: |  | 1163 |  |  |  | We, д.е. = | 0.6754203 |  |  | 70 | [7 empty] | 70 | [6 empty] | 70 | [7 empty] | 70
Номер скважины: | [6 empty] | ρ, г/см3 = |  |  |  |  | Номер скважины: |  | BH-062 |  |  |  | ρ, г/см3 = | 1.6 |  |  | 75 | [7 empty] | 75 | [6 empty] | 75 | [7 empty] | 75
Глубина отбора, м: | [6 empty] | ρs, г/см3 = |  |  |  |  | Глубина отбора, м: |  | 1.7 |  |  |  | ρs, г/см3 = | 2.72 |  |  | 80 | [7 empty] | 80 | [6 empty] | 80 | [7 empty] | 80
Наименование грунта: | [6 empty] | e, д.е. = |  |  |  |  | Наименование грунта: |  | Суглинок, после оттаивания текучий, легкий пылеватый |  |  |  | e, д.е. = | 1.84821451 |  |  | 85 | [7 empty] | 85 | [6 empty] | 85 | [7 empty] | 85
Схема проведения опыта: | [6 empty] | IL, д.е. = |  |  |  |  | Схема проведения опыта: |  | КД |  |  |  | IL, д.е. = | 3.935 |  |  | 90 | [7 empty] | 90 | [6 empty] | 90 | [7 empty] | 90
[22 empty] | 95 | [7 empty] | 95 | [6 empty] | 95 | [7 empty] | 95
[22 empty] | 100 | [7 empty] | 100 | [6 empty] | 100 | [7 empty] | 100
Результаты испытаний | [11 empty] | Результаты испытаний | [9 empty] | 105 | [7 empty] | 105 | [6 empty] | 105 | [7 empty] | 105
[22 empty] | 110 | [7 empty] | 110 | [6 empty] | 110 | [7 empty] | 110
[22 empty] | 115 | [7 empty] | 115 | [6 empty] | 115 | [7 empty] | 115
[22 empty] | 120 | [7 empty] | 120 | [6 empty] | 120 | [7 empty] | 120
[22 empty] | 125 | [7 empty] | 125 | [6 empty] | 125 | [7 empty] | 125
[22 empty] | 130 | [7 empty] | 130 | [6 empty] | 130 | [7 empty] | 130
[22 empty] | 135 | [7 empty] | 135 | [6 empty] | 135 | [7 empty] | 135
[22 empty] | 140 | [7 empty] | 140 | [6 empty] | 140 | [7 empty] | 140
[22 empty] | 145 | [7 empty] | 145 | [6 empty] | 145 | [7 empty] | 145
[22 empty] | 150 | [7 empty] | 150 | [6 empty] | 150 | [7 empty] | 150
[22 empty] | 155 | [7 empty] | 155 | [6 empty] | 155 | [7 empty] | 155
[22 empty] | 160 | [7 empty] | 160 | [6 empty] | 160 | [7 empty] | 160
[22 empty] | 165 | [7 empty] | 165 | [6 empty] | 165 | [7 empty] | 165
[22 empty] | 170 | [7 empty] | 170 | [6 empty] | 170 | [7 empty] | 170
[22 empty] | 175 | [7 empty] | 175 | [6 empty] | 175 | [7 empty] | 175
[22 empty] | 180 | [7 empty] | 180 | [6 empty] | 180 | [7 empty] | 180
[13 empty] | Давление в камере, Мпа σ3 | Вертикальная нагрузка, Мпа σ1 | Поровое давление, Мпа u
[7 empty] | Коэфф. Точки | [5 empty] | 0.05 | 0.0808588 | [5 empty] | 1 | [6 empty] | σ3,кПа | σ1,кПа | u, кПа |  |  |  | 4
[13 empty] | 0.15 | 0.2280192 | [27 empty] | δ3, Мпа | δ1-δ3, МПа | δ1, МПа | δ1, КПа
|  |  | Модуль деформации, МПа: | [9 empty] | 0.25 | 0.3751797 | [21 empty] | С, МПа:
|  |  | Е0= | [32 empty] | φ, град:
|  |  | E50 = | [32 empty] | E, Мпа
|  |  | Коэф. Поперечной деформации, ϑ = | [9 empty] | Эффективные значения угла внутреннего трения и удельного сцепления ϕ', С' | [13 empty] | x | 0
[13 empty] | ϕ', град. = | 11 | [12 empty] | y |  |  |  | С, кПа | φ,°
[13 empty] | С', МПа = | 0.003
| Исполнитель: | [6 empty] | Морозов Д.С. |  |  |  |  | Исполнитель: |  |  |  |  | Морозов Д.С.
| Начальник исп. лаборатории: | [6 empty] | Семиколенова Л.Г. |  |  |  |  | Начальник исп. лаборатории: |  |  |  |  | Семиколенова Л.Г.
Лист 1 , всего листов 2 | [11 empty] | Лист 2 , всего листов 2
Частичное воспроизведение протокола испытаний без письменного разрешения ООО «ИнжГео» ЗАПРЕЩАЕТСЯ | [11 empty] | Частичное воспроизведение протокола испытаний без письменного разрешения ООО «ИнжГео» ЗАПРЕЩАЕТСЯ
[5 empty] | второй график |  | первый график | [9 empty] | К Пуассона
dev50 | epsE50 | ind | devE0 | epsE0 | dev | eps | sigma |  | dev1 | eps1 | dev2 | eps2 | dev3 | eps3 |  | Глины
0.0154294 | 0.01159235 |  |  |  | 0 | 0 |  |  | 0 | 0 | 0 | 0 | 0 | 0 |  | < 0 | 0,20-0,30
ind |  |  |  |  | 0.001495219 | 0.0007844027 |  |  | 0.005 | 0.0008510049 | 0.009856232 | 0.0007751995 | 0.001495219 | 0.0007844027 |  | 0-0,25 | 0,30-0,38
2 |  |  |  |  | 0.002900752 | 0.001568805 |  |  | 0.007899495 | 0.001555551 | 0.02022383 | 0.001550399 | 0.002900752 | 0.001568805 |  | 0,25< | 0,38-0,45
E0 |  |  |  |  | 0.004 | 0.002103684 |  |  | 0.01221237 | 0.002333326 | 0.02942252 | 0.002325598 | 0.004 | 0.002103684 |  | Суглинки | 0,35-0,37
epsE0 | devE0 |  |  |  | 0.005373558 | 0.003137611 |  |  | 0.01573954 | 0.003111102 | 0.03687202 | 0.003100798 | 0.005373558 | 0.003137611 |  | Пески и супеси | 0,30-0,35
0.002103684 | 0.004 |  |  |  | 0.006427373 | 0.003922014 |  |  | 0.01924707 | 0.003888877 | 0.04349207 | 0.003875997 | 0.006427373 | 0.003922014
[5 empty] | 0.007742719 | 0.004706416 |  |  | 0.02290103 | 0.004666653 | 0.05 | 0.004824964 | 0.007742719 | 0.004706416
График E50 |  | График E |  |  | 0.008716008 | 0.005490819 |  |  | 0.02596747 | 0.005444428 | 0.05203828 | 0.005426396 | 0.008716008 | 0.005490819
eps | q | sigma |  |  | 0.009843653 | 0.006275222 |  |  | 0.02931246 | 0.006222203 | 0.05480512 | 0.006201596 | 0.009843653 | 0.006275222
Горизонтальная линия E50 |  | Касательная |  |  | 0.01092206 | 0.007059625 |  |  | 0.03150207 | 0.006999979 | 0.05778653 | 0.006976795 | 0.01092206 | 0.007059625
0 |  | a | b |  | 0.01154765 | 0.007844027 |  |  | 0.03470237 | 0.007777754 | 0.06034268 | 0.007751995 | 0.01154765 | 0.007844027
|  |  | 0 |  | 0.01241683 | 0.00862843 |  |  | 0.03677941 | 0.00855553 | 0.06258983 | 0.008628391 | 0.01241683 | 0.00862843
Вертикальная линия E50 |  | p1 и p2 |  |  | 0.01352601 | 0.009412833 |  |  | 0.03900962 | 0.009484965 | 0.06330031 | 0.009302394 | 0.01352601 | 0.009412833
| 0 | 0 |  |  | 0.0142716 | 0.01019724 |  |  | 0.03975347 | 0.01011108 | 0.06557629 | 0.01007759 | 0.0142716 | 0.01019724
[5 empty] | 0.01475002 | 0.01098164 |  |  | 0.04168052 | 0.01088886 | 0.06775923 | 0.01085279 | 0.01475002 | 0.01098164
Касательная линия E50 |  |  |  |  | 0.0154294 | 0.01159235 |  |  | 0.04318682 | 0.01166663 | 0.06954666 | 0.01162799 | 0.0154294 | 0.01159235
0 | 0 | Горизонтальная 1 |  |  | 0.01594549 | 0.01255044 |  |  | 0.04417163 | 0.01244441 | 0.07133611 | 0.01240319 | 0.01594549 | 0.01255044
[5 empty] | 0.0165291 | 0.01333485 |  |  | 0.04593421 | 0.01322218 | 0.07312512 | 0.01317839 | 0.0165291 | 0.01333485
Горизонтальная линия qкр |  |  |  |  | 0.01710964 | 0.01411925 |  |  | 0.0475738 | 0.01399996 | 0.07531122 | 0.01395359 | 0.01710964 | 0.01411925
Горизонтальная линия q |  | Горизонтальная 2 |  |  | 0.01788647 | 0.01490365 |  |  | 0.04908968 | 0.01477773 | 0.07789195 | 0.01472879 | 0.01788647 | 0.01490365
0 |  | 0 |  |  | 0.01815897 | 0.01568805 |  |  | 0.0501811 | 0.01555551 | 0.08006485 | 0.01550399 | 0.01815897 | 0.01568805
[5 empty] | 0.01872649 | 0.01647246 |  |  | 0.05174732 | 0.01633328 | 0.08142744 | 0.01627919 | 0.01872649 | 0.01647246
Вертикальная линия q |  |  |  |  | 0.01958842 | 0.01725686 |  |  | 0.05318759 | 0.01711106 | 0.08357727 | 0.01705439 | 0.01958842 | 0.01725686
| 0 |  |  |  | 0.02014412 | 0.01804126 |  |  | 0.05420117 | 0.01788883 | 0.08571187 | 0.01782959 | 0.02014412 | 0.01804126
[5 empty] | 0.02039295 | 0.01882567 |  |  | 0.05518732 | 0.01866661 | 0.08782878 | 0.01860479 | 0.02039295 | 0.01882567
[5 empty] | 0.02103429 | 0.01961007 |  |  | 0.0563453 | 0.01944439 | 0.08952553 | 0.01937999 | 0.02103429 | 0.01961007
[5 empty] | 0.02176751 | 0.02039447 |  |  | 0.05767436 | 0.02022216 | 0.09109965 | 0.02015519 | 0.02176751 | 0.02039447
[5 empty] | 0.02219196 | 0.02117887 |  |  | 0.05877377 | 0.02099994 | 0.09234869 | 0.02093039 | 0.02219196 | 0.02117887
[5 empty] | 0.02250703 | 0.02196328 |  |  | 0.06064277 | 0.02177771 | 0.09507018 | 0.02170559 | 0.02250703 | 0.02196328
[5 empty] | 0.02301208 | 0.02274768 |  |  | 0.06148063 | 0.02255549 | 0.09646165 | 0.02248079 | 0.02301208 | 0.02274768
[5 empty] | 0.02350647 | 0.02353208 |  |  | 0.06268661 | 0.02333326 | 0.09802064 | 0.02325598 | 0.02350647 | 0.02353208
[5 empty] | 0.02428959 | 0.02431649 |  |  | 0.06385996 | 0.02411104 | 0.1001447 | 0.02403118 | 0.02428959 | 0.02431649
[5 empty] | 0.02466078 | 0.02510089 |  |  | 0.06429994 | 0.02488881 | 0.1020313 | 0.02480638 | 0.02466078 | 0.02510089
[5 empty] | 0.02501943 | 0.02588529 |  |  | 0.06530581 | 0.02566659 | 0.1027781 | 0.02558158 | 0.02501943 | 0.02588529
[5 empty] | 0.0256649 | 0.02666969 |  |  | 0.06637682 | 0.02644436 | 0.1053825 | 0.02635678 | 0.0256649 | 0.02666969
[5 empty] | 0.02589657 | 0.0274541 |  |  | 0.06791224 | 0.02722214 | 0.1060421 | 0.02713198 | 0.02589657 | 0.0274541
[5 empty] | 0.02641379 | 0.0282385 |  |  | 0.06861132 | 0.02799992 | 0.1081545 | 0.02790718 | 0.02641379 | 0.0282385
[5 empty] | 0.02681593 | 0.0290229 |  |  | 0.06957332 | 0.02877769 | 0.1090171 | 0.02868238 | 0.02681593 | 0.0290229
[5 empty] | 0.02700238 | 0.0298073 |  |  | 0.06989749 | 0.02955547 | 0.1114275 | 0.02945758 | 0.02700238 | 0.0298073
[5 empty] | 0.02757248 | 0.03059171 |  |  | 0.07118309 | 0.03033324 | 0.1123832 | 0.03023278 | 0.02757248 | 0.03059171
[5 empty] | 0.02772562 | 0.03137611 |  |  | 0.07162939 | 0.03111102 | 0.1133819 | 0.03100798 | 0.02772562 | 0.03137611
[5 empty] | 0.02816116 | 0.03216051 |  |  | 0.07233564 | 0.03188879 | 0.1142209 | 0.03178318 | 0.02816116 | 0.03216051
[5 empty] | 0.02837847 | 0.03294492 |  |  | 0.07340109 | 0.03266657 | 0.1163979 | 0.03255838 | 0.02837847 | 0.03294492
[5 empty] | 0.02887692 | 0.03372932 |  |  | 0.07382501 | 0.03344434 | 0.1172104 | 0.03333358 | 0.02887692 | 0.03372932
[5 empty] | 0.02905588 | 0.03451372 |  |  | 0.07420665 | 0.03422212 | 0.1181558 | 0.03410878 | 0.02905588 | 0.03451372
[5 empty] | 0.02941471 | 0.03529812 |  |  | 0.07454526 | 0.03499989 | 0.1190319 | 0.03488398 | 0.02941471 | 0.03529812
[5 empty] | 0.02965278 | 0.03608253 |  |  | 0.07534012 | 0.03577767 | 0.120436 | 0.03565918 | 0.02965278 | 0.03608253
[5 empty] | 0.02996946 | 0.03686693 |  |  | 0.07589047 | 0.03655545 | 0.1213657 | 0.03643438 | 0.02996946 | 0.03686693
[5 empty] | 0.03006413 | 0.03765133 |  |  | 0.07649557 | 0.03733322 | 0.1220186 | 0.03720958 | 0.03006413 | 0.03765133
[5 empty] | 0.03003614 | 0.03843573 |  |  | 0.07665468 | 0.038111 | 0.1222922 | 0.03798478 | 0.03003614 | 0.03843573
[5 empty] | 0.03048487 | 0.03922014 |  |  | 0.07656706 | 0.03888877 | 0.122784 | 0.03875997 | 0.03048487 | 0.03922014
[5 empty] | 0.03050968 | 0.04000454 |  |  | 0.07683196 | 0.03966655 | 0.1236916 | 0.03953517 | 0.03050968 | 0.04000454
[5 empty] | 0.03050995 | 0.04078894 |  |  | 0.07734865 | 0.04044432 | 0.1244125 | 0.04031037 | 0.03050995 | 0.04078894
[5 empty] | 0.03058504 | 0.04157335 |  |  | 0.07781638 | 0.0412221 | 0.1246442 | 0.04108557 | 0.03058504 | 0.04157335
[5 empty] | 0.0308588 | 0.04235775 |  |  | 0.0776344 | 0.04199987 | 0.1239843 | 0.04186077 | 0.0308588 | 0.04235775
[5 empty] | 0.03065717 | 0.04314215 |  |  | 0.07801923 | 0.04277765 | 0.1251797 | 0.04263597 | 0.03065717 | 0.04314215
[5 empty] | 0.03075471 | 0.04392655 |  |  | 0.07801824 | 0.04355542 | 0.1250797 | 0.04341117 | 0.03075471 | 0.04392655
[5 empty] | 0.03053307 | 0.04471096 |  |  | 0.07757825 | 0.0443332 | 0.124438 | 0.04418637 | 0.03053307 | 0.04471096
[5 empty] | 0.03049369 | 0.04549536 |  |  | 0.07758244 | 0.04511098 | 0.1239152 | 0.04496157 | 0.03049369 | 0.04549536
[5 empty] | 0.03063754 | 0.04627976 |  |  | 0.07723438 | 0.04588875 | 0.1243158 | 0.04573677 | 0.03063754 | 0.04627976
[5 empty] | 0.0306656 | 0.04706416 |  |  | 0.07723763 | 0.04666653 | 0.1239442 | 0.04651197 | 0.0306656 | 0.04706416
[5 empty] | 0.03047883 | 0.04784857 |  |  | 0.07709579 | 0.0474443 | 0.1230046 | 0.04728717 | 0.03047883 | 0.04784857
[5 empty] | 0.0302782 | 0.04863297 |  |  | 0.07651242 | 0.04822208 | 0.1237015 | 0.04806237 | 0.0302782 | 0.04863297
[5 empty] | 0.0302647 | 0.04941737 |  |  | 0.0759911 | 0.04899985 | 0.1227394 | 0.04883757 | 0.0302647 | 0.04941737
[5 empty] | 0.03003928 | 0.05020178 |  |  | 0.0762354 | 0.04977763 | 0.1219224 | 0.04961277 | 0.03003928 | 0.05020178
[5 empty] | 0.03010293 | 0.05098618 |  |  | 0.0759489 | 0.0505554 | 0.1219552 | 0.05038797 | 0.03010293 | 0.05098618
[5 empty] | 0.02965661 | 0.05177058 |  |  | 0.07503517 | 0.05133318 | 0.120842 | 0.05116317 | 0.02965661 | 0.05177058
[5 empty] | 0.0295013 | 0.05255498 |  |  | 0.07509779 | 0.05211095 | 0.1205872 | 0.05193837 | 0.0295013 | 0.05255498
[5 empty] | 0.02953797 | 0.05333939 |  |  | 0.07404033 | 0.05288873 | 0.1201952 | 0.05271357 | 0.02953797 | 0.05333939
[5 empty] | 0.02916759 | 0.05412379 |  |  | 0.07376637 | 0.0536665 | 0.1184704 | 0.05348877 | 0.02916759 | 0.05412379
[5 empty] | 0.02899114 | 0.05490819 |  |  | 0.07347949 | 0.05444428 | 0.1183172 | 0.05426396 | 0.02899114 | 0.05490819
[5 empty] | 0.02880958 | 0.05569259 |  |  | 0.07248325 | 0.05522206 | 0.1178399 | 0.05503916 | 0.02880958 | 0.05569259
[5 empty] | 0.02862389 | 0.056477 |  |  | 0.07248124 | 0.05599983 | 0.116943 | 0.05581436 | 0.02862389 | 0.056477
[5 empty] | 0.02863504 | 0.0572614 |  |  | 0.07177702 | 0.05677761 | 0.1164308 | 0.05658956 | 0.02863504 | 0.0572614
[5 empty] | 0.028544 | 0.0580458 |  |  | 0.07117417 | 0.05755538 | 0.1154078 | 0.05736476 | 0.028544 | 0.0580458
[5 empty] | 0.02815174 | 0.05883021 |  |  | 0.07057628 | 0.05833316 | 0.1140782 | 0.05813996 | 0.02815174 | 0.05883021
[5 empty] | 0.02785924 | 0.05961461 |  |  | 0.0702869 | 0.05911093 | 0.1139466 | 0.05891516 | 0.02785924 | 0.05961461
[5 empty] | 0.02786747 | 0.06039901 |  |  | 0.06950963 | 0.05988871 | 0.1122172 | 0.05969036 | 0.02786747 | 0.06039901
[5 empty] | 0.0277774 | 0.06118341 |  |  | 0.06934802 | 0.06066648 | 0.1112945 | 0.06046556 | 0.0277774 | 0.06118341
[5 empty] | 0.02729 | 0.06196782 |  |  | 0.06930567 | 0.06144426 | 0.1110828 | 0.06124076 | 0.02729 | 0.06196782
[5 empty] | 0.02730625 | 0.06275222 |  |  | 0.06868613 | 0.06222203 | 0.1101865 | 0.06201596 | 0.02730625 | 0.06275222
[5 empty] | 0.02722711 | 0.06353662 |  |  | 0.067793 | 0.06299981 | 0.1095101 | 0.06279116 | 0.02722711 | 0.06353662
[5 empty] | 0.02695356 | 0.06432102 |  |  | 0.06752983 | 0.06377759 | 0.1084578 | 0.06356636 | 0.02695356 | 0.06432102
[5 empty] | 0.02688657 | 0.06510543 |  |  | 0.06730022 | 0.06455536 | 0.1081342 | 0.06434156 | 0.02688657 | 0.06510543
[5 empty] | 0.02652712 | 0.06588983 |  |  | 0.06720043 | 0.06533314 | 0.1065435 | 0.06511676 | 0.02652712 | 0.06588983
[5 empty] | 0.02637605 | 0.06667423 |  |  | 0.06661191 | 0.06611091 | 0.1063693 | 0.06589196 | 0.02637605 | 0.06667423
[5 empty] | 0.02622714 | 0.06745864 |  |  | 0.06673302 | 0.06688869 | 0.1055808 | 0.06666716 | 0.02622714 | 0.06745864
[5 empty] | 0.02617653 | 0.06824304 |  |  | 0.06596324 | 0.06766646 | 0.1050784 | 0.06744236 | 0.02617653 | 0.06824304
[5 empty] | 0.02612433 | 0.06902744 |  |  | 0.06600203 | 0.06844424 | 0.104563 | 0.06821756 | 0.02612433 | 0.06902744
[5 empty] | 0.02597067 | 0.06981184 |  |  | 0.06574887 | 0.06922201 | 0.1036357 | 0.06899276 | 0.02597067 | 0.06981184
[5 empty] | 0.02571568 | 0.07059625 |  |  | 0.06580324 | 0.06999979 | 0.1031972 | 0.06976795 | 0.02571568 | 0.07059625
[5 empty] | 0.0255595 | 0.07138065 |  |  | 0.0655646 | 0.07077756 | 0.1020486 | 0.07054315 | 0.0255595 | 0.07138065
[5 empty] | 0.02530223 | 0.07216505 |  |  | 0.06503242 | 0.07155534 | 0.1018909 | 0.07131835 | 0.02530223 | 0.07216505
[5 empty] | 0.02504402 | 0.07294946 |  |  | 0.06450618 | 0.07233312 | 0.1009248 | 0.07209355 | 0.02504402 | 0.07294946
[5 empty] | 0.02518499 | 0.07373386 |  |  | 0.06458536 | 0.07311089 | 0.1002514 | 0.07286875 | 0.02518499 | 0.07373386
[5 empty] | 0.02482527 | 0.07451826 |  |  | 0.06406942 | 0.07388867 | 0.09957159 | 0.07364395 | 0.02482527 | 0.07451826
[5 empty] | 0.02456498 | 0.07530266 |  |  | 0.06415783 | 0.07466644 | 0.09768631 | 0.07441915 | 0.02456498 | 0.07530266
[5 empty] | 0.02440425 | 0.07608707 |  |  | 0.06415008 | 0.07544422 | 0.0978965 | 0.07519435 | 0.02440425 | 0.07608707
[5 empty] | 0.02444321 | 0.07687147 |  |  | 0.06354563 | 0.07622199 | 0.09710308 | 0.07596955 | 0.02444321 | 0.07687147
[5 empty] | 0.02408199 | 0.07765587 |  |  | 0.06364395 | 0.07699977 | 0.095407 | 0.07674475 | 0.02408199 | 0.07765587
[5 empty] | 0.02412071 | 0.07844027 |  |  | 0.06324451 | 0.07777754 | 0.09520918 | 0.07751995 | 0.02412071 | 0.07844027
[5 empty] | 0.0238595 | 0.07922468 |  |  | 0.0629468 | 0.07855532 | 0.09431056 | 0.07829515 | 0.0238595 | 0.07922468
[5 empty] | 0.02359849 | 0.08000908 |  |  | 0.06295027 | 0.07933309 | 0.09311207 | 0.07907035 | 0.02359849 | 0.08000908
[5 empty] | 0.0237378 | 0.08079348 |  |  | 0.06295441 | 0.08011087 | 0.09241466 | 0.07984555 | 0.0237378 | 0.08079348
[5 empty] | 0.02347756 | 0.08157789 |  |  | 0.06245869 | 0.08088865 | 0.09231924 | 0.08062075 | 0.02347756 | 0.08157789
[5 empty] | 0.0234179 | 0.08236229 |  |  | 0.06206257 | 0.08166642 | 0.09052676 | 0.08139595 | 0.0234179 | 0.08236229
[5 empty] | 0.02305895 | 0.08314669 |  |  | 0.06246554 | 0.0824442 | 0.08973816 | 0.08217115 | 0.02305895 | 0.08314669
[5 empty] | 0.02310083 | 0.08393109 |  |  | 0.06236706 | 0.08322197 | 0.08915435 | 0.08294635 | 0.02310083 | 0.08393109
[5 empty] | 0.02294368 | 0.0847155 |  |  | 0.0617666 | 0.08399975 | 0.08857629 | 0.08372155 | 0.02294368 | 0.0847155
[5 empty] | 0.02248761 | 0.0854999 |  |  | 0.06166365 | 0.08477752 | 0.08850489 | 0.08449675 | 0.02248761 | 0.0854999
[5 empty] | 0.02253275 | 0.0862843 |  |  | 0.06105766 | 0.0855553 | 0.08664111 | 0.08527194 | 0.02253275 | 0.0862843
[5 empty] | 0.02227924 | 0.0870687 |  |  | 0.06144812 | 0.08633307 | 0.08628586 | 0.08604714 | 0.02227924 | 0.0870687
[5 empty] | 0.0221272 | 0.08785311 |  |  | 0.0611345 | 0.08711085 | 0.08594009 | 0.08682234 | 0.0221272 | 0.08785311
[5 empty] | 0.02207675 | 0.08863751 |  |  | 0.06081626 | 0.08788862 | 0.08520473 | 0.08759754 | 0.02207675 | 0.08863751
[5 empty] | 0.02192803 | 0.08942191 |  |  | 0.06029288 | 0.0886664 | 0.08458072 | 0.08837274 | 0.02192803 | 0.08942191
[5 empty] | 0.02188116 | 0.09020632 |  |  | 0.06036384 | 0.08944417 | 0.08406898 | 0.08914794 | 0.02188116 | 0.09020632
[5 empty] | 0.02143626 | 0.09099072 |  |  | 0.0603286 | 0.09022195 | 0.08307045 | 0.08992314 | 0.02143626 | 0.09099072
[5 empty] | 0.02139347 | 0.09177512 |  |  | 0.05988664 | 0.09099973 | 0.08228607 | 0.09069834 | 0.02139347 | 0.09177512
[5 empty] | 0.02135292 | 0.09255952 |  |  | 0.05963743 | 0.0917775 | 0.08181676 | 0.09147354 | 0.02135292 | 0.09255952
[5 empty] | 0.02111472 | 0.09334393 |  |  | 0.05948044 | 0.09255528 | 0.08096347 | 0.09224874 | 0.02111472 | 0.09334393
[5 empty] | 0.02107901 | 0.09412833 |  |  | 0.05911515 | 0.09333305 | 0.08062713 | 0.09302394 | 0.02107901 | 0.09412833
[5 empty] | 0.02084592 | 0.09491273 |  |  | 0.05894103 | 0.09411083 | 0.07960867 | 0.09379914 | 0.02084592 | 0.09491273
[5 empty] | 0.02061557 | 0.09569713 |  |  | 0.05845755 | 0.0948886 | 0.07850903 | 0.09457434 | 0.02061557 | 0.09569713
[5 empty] | 0.02048808 | 0.09648154 |  |  | 0.05836418 | 0.09566638 | 0.07852913 | 0.09534954 | 0.02048808 | 0.09648154
[5 empty] | 0.02036359 | 0.09726594 |  |  | 0.0577604 | 0.09644415 | 0.07816993 | 0.09612474 | 0.02036359 | 0.09726594
[5 empty] | 0.02054251 | 0.09805034 |  |  | 0.05754567 | 0.09722193 | 0.07673233 | 0.09689994 | 0.02054251 | 0.09805034
[5 empty] | 0.02012501 | 0.09883475 |  |  | 0.05711947 | 0.0979997 | 0.07650995 | 0.09767514 | 0.02012501 | 0.09883475
[5 empty] | 0.02031084 | 0.09961915 |  |  | 0.05688128 | 0.09877748 | 0.07649622 | 0.09845034 | 0.02031084 | 0.09961915
[5 empty] | 0.01999974 | 0.1004036 |  |  | 0.05623056 | 0.09955526 | 0.07539092 | 0.09922554 | 0.01999974 | 0.1004036
[5 empty] | 0.01979146 | 0.101188 |  |  | 0.05626679 | 0.100333 | 0.07539379 | 0.1000007 | 0.01979146 | 0.101188
[5 empty] | 0.01988575 | 0.1019724 |  |  | 0.05606868 | 0.1011108 | 0.0750046 | 0.1007759 | 0.01988575 | 0.1019724
[5 empty] | 0.01958236 | 0.1027568 |  |  | 0.05511667 | 0.1018886 | 0.07452312 | 0.1015511 | 0.01958236 | 0.1027568
[5 empty] | 0.01958103 | 0.1035412 |  |  | 0.05501433 | 0.1026664 | 0.07424911 | 0.1023263 | 0.01958103 | 0.1035412
[5 empty] | 0.01958152 | 0.1043256 |  |  | 0.05396521 | 0.1034441 | 0.07318233 | 0.1031015 | 0.01958152 | 0.1043256
[5 empty] | 0.01928357 | 0.10511 |  |  | 0.05357287 | 0.1042219 | 0.07302255 | 0.1038767 | 0.01928357 | 0.10511
[5 empty] | 0.01938692 | 0.1058944 |  |  | 0.05314089 | 0.1049997 | 0.07266953 | 0.1046519 | 0.01938692 | 0.1058944
[5 empty] | 0.01929134 | 0.1066788 |  |  | 0.0525728 | 0.1057775 | 0.07152302 | 0.1054271 | 0.01929134 | 0.1066788
[5 empty] | 0.01909656 | 0.1074632 |  |  | 0.05197219 | 0.1065552 | 0.0720828 | 0.1062023 | 0.01909656 | 0.1074632
[5 empty] | 0.01910233 | 0.1082476 |  |  | 0.0508426 | 0.107333 | 0.07084863 | 0.1069775 | 0.01910233 | 0.1082476
[5 empty] | 0.0188084 | 0.109032 |  |  | 0.0504876 | 0.1081108 | 0.07042027 | 0.1077527 | 0.0188084 | 0.109032
[5 empty] | 0.01871451 | 0.1098164 |  |  | 0.04931075 | 0.1088886 | 0.07079748 | 0.1085279 | 0.01871451 | 0.1098164
[5 empty] | 0.01882043 | 0.1106008 |  |  | 0.0490156 | 0.1096663 | 0.06988003 | 0.1093031 | 0.01882043 | 0.1106008
[5 empty] | 0.01872588 | 0.1113852 |  |  | 0.04780572 | 0.1104441 | 0.06986768 | 0.1100783 | 0.01872588 | 0.1113852
[5 empty] | 0.01843063 | 0.1121696 |  |  | 0.04678468 | 0.1112219 | 0.06936019 | 0.1108535 | 0.01843063 | 0.1121696
[5 empty] | 0.01863442 | 0.112954 |  |  | 0.04585602 | 0.1119997 | 0.06835733 | 0.1116287 | 0.01863442 | 0.112954
[5 empty] | 0.01833699 | 0.1137384 |  |  | 0.04562331 | 0.1127774 | 0.06885885 | 0.1124039 | 0.01833699 | 0.1137384
[5 empty] | 0.0183381 | 0.1145228 |  |  | 0.04479011 | 0.1135552 | 0.06726453 | 0.1131791 | 0.0183381 | 0.1145228
[5 empty] | 0.01813749 | 0.1153072 |  |  | 0.04395998 | 0.114333 | 0.06747412 | 0.1139543 | 0.01813749 | 0.1153072
[5 empty] | 0.0182349 | 0.1160916 |  |  | 0.04303648 | 0.1151108 | 0.06678739 | 0.1147295 | 0.0182349 | 0.1160916
[5 empty] | 0.0181301 | 0.116876 |  |  | 0.04192317 | 0.1158885 | 0.0664041 | 0.1155047 | 0.0181301 | 0.116876
[5 empty] | 0.01802282 | 0.1176604 |  |  | 0.04142362 | 0.1166663 | 0.06572401 | 0.1162799 | 0.01802282 | 0.1176604
[5 empty] | 0.01771282 | 0.1184448 |  |  | 0.04054137 | 0.1174441 | 0.06554689 | 0.1170551 | 0.01771282 | 0.1184448
[5 empty] | 0.01749983 | 0.1192292 |  |  | 0.03998 | 0.1182219 | 0.0651725 | 0.1178303 | 0.01749983 | 0.1192292
[5 empty] | 0.01768362 | 0.1200136 |  |  | 0.03864306 | 0.1189996 | 0.0649006 | 0.1186055 | 0.01768362 | 0.1200136
[5 empty] | 0.01746392 | 0.120798 |  |  | 0.03863411 | 0.1197774 | 0.06443095 | 0.1193807 | 0.01746392 | 0.120798
[5 empty] | 0.01724049 | 0.1215824 |  |  | 0.03765672 | 0.1205552 | 0.06496333 | 0.1201559 | 0.01724049 | 0.1215824
[5 empty] | 0.01711313 | 0.1223668 |  |  | 0.03711444 | 0.121333 | 0.06369749 | 0.1209311 | 0.01711313 | 0.1223668
[5 empty] | 0.01698305 | 0.1231512 |  |  | 0.03601084 | 0.1221107 | 0.06333319 | 0.1217063 | 0.01698305 | 0.1231512
[5 empty] | 0.01705076 | 0.1239356 |  |  | 0.03614947 | 0.1228885 | 0.0634702 | 0.1224815 | 0.01705076 | 0.1239356
[5 empty] | 0.01671627 | 0.12472 |  |  | 0.03553389 | 0.1236663 | 0.06280828 | 0.1232567 | 0.01671627 | 0.12472
[5 empty] | 0.0166796 | 0.1255044 |  |  | 0.03506767 | 0.1244441 | 0.0626472 | 0.1240319 | 0.0166796 | 0.1255044
[5 empty] | 0.01634077 | 0.1262888 |  |  | 0.03434814 | 0.1252218 | 0.06218671 | 0.1248071 | 0.01634077 | 0.1262888
[5 empty] | 0.01629979 | 0.1270732 |  |  | 0.03403736 | 0.1259996 | 0.06212658 | 0.1255823 | 0.01629979 | 0.1270732
[5 empty] | 0.01605667 | 0.1278576 |  |  | 0.03322862 | 0.1267774 | 0.0610668 | 0.1263575 | 0.01605667 | 0.1278576
[5 empty] | 0.01611143 | 0.128642 |  |  | 0.03292231 | 0.1275552 | 0.06090874 | 0.1271327 | 0.01611143 | 0.128642
[5 empty] | 0.01586409 | 0.1294265 |  |  | 0.0324188 | 0.1283329 | 0.06125271 | 0.1279079 | 0.01586409 | 0.1294265
[5 empty] | 0.01581466 | 0.1302109 |  |  | 0.0324185 | 0.1291107 | 0.05989872 | 0.1286831 | 0.01581466 | 0.1302109
[5 empty] | 0.01566315 | 0.1309953 |  |  | 0.03182177 | 0.1298885 | 0.06024681 | 0.1294583 | 0.01566315 | 0.1309953
[5 empty] | 0.01540959 | 0.1317797 |  |  | 0.031429 | 0.1306663 | 0.059697 | 0.1302335 | 0.01540959 | 0.1317797
[5 empty] | 0.01545397 | 0.1325641 |  |  | 0.03144059 | 0.131444 | 0.05984932 | 0.1310087 | 0.01545397 | 0.1325641
[5 empty] | 0.01509633 | 0.1333485 |  |  | 0.03045691 | 0.1322218 | 0.05880379 | 0.1317839 | 0.01509633 | 0.1333485
[5 empty] | 0.01503667 | 0.1341329 |  |  | 0.03057835 | 0.1329996 | 0.05876045 | 0.1325591 | 0.01503667 | 0.1341329
[5 empty] | 0.01487501 | 0.1349173 |  |  | 0.02990529 | 0.1337774 | 0.05791932 | 0.1333343 | 0.01487501 | 0.1349173
[5 empty] | 0.01461137 | 0.1357017 |  |  | 0.02983812 | 0.1345552 | 0.05838043 | 0.1341095 | 0.01461137 | 0.1357017
[5 empty] | 0.01454575 | 0.1364861 |  |  | 0.02907722 | 0.1353329 | 0.0576438 | 0.1348847 | 0.01454575 | 0.1364861
[5 empty] | 0.01447818 | 0.1372705 |  |  | 0.02882298 | 0.1361107 | 0.05760946 | 0.1356599 | 0.01447818 | 0.1372705
[5 empty] | 0.01430866 | 0.1380549 |  |  | 0.02847579 | 0.1368885 | 0.05747745 | 0.1364351 | 0.01430866 | 0.1380549
[5 empty] | 0.01393722 | 0.1388393 |  |  | 0.02793602 | 0.1376663 | 0.05634778 | 0.1372103 | 0.01393722 | 0.1388393
[5 empty] | 0.01386387 | 0.1396237 |  |  | 0.02800406 | 0.138444 | 0.05642049 | 0.1379855 | 0.01386387 | 0.1396237
[5 empty] | 0.01358862 | 0.1404081 |  |  | 0.0272803 | 0.1392218 | 0.05569559 | 0.1387607 | 0.01358862 | 0.1404081
[5 empty] | 0.01341149 | 0.1411925 |  |  | 0.02696513 | 0.1399996 | 0.05607313 | 0.1395359 | 0.01341149 | 0.1411925
[5 empty] | 0.01323249 | 0.1419769 |  |  | 0.02735892 | 0.1407774 | 0.05505312 | 0.1403111 | 0.01323249 | 0.1419769
[5 empty] | 0.01305164 | 0.1427613 |  |  | 0.02686206 | 0.1415551 | 0.0548356 | 0.1410863 | 0.01305164 | 0.1427613
[5 empty] | 0.01276896 | 0.1435457 |  |  | 0.02667493 | 0.1423329 | 0.05512058 | 0.1418615 | 0.01276896 | 0.1435457
[5 empty] | 0.01278445 | 0.1443301 |  |  | 0.02619793 | 0.1431107 | 0.05510811 | 0.1426367 | 0.01278445 | 0.1443301
[5 empty] | 0.01239813 | 0.1451145 |  |  | 0.02573143 | 0.1438885 | 0.05409819 | 0.1434119 | 0.01239813 | 0.1451145
[5 empty] | 0.01251002 | 0.1458989 |  |  | 0.02557583 | 0.1446662 | 0.05439087 | 0.1441871 | 0.01251002 | 0.1458989
[5 empty] | 0.01202014 | 0.1466833 |  |  | 0.0257315 | 0.145444 | 0.05408617 | 0.1449623 | 0.01202014 | 0.1466833
[5 empty] | 0.01192849 | 0.1474677 |  |  | 0.02509883 | 0.1462218 | 0.05308412 | 0.1457375 | 0.01192849 | 0.1474677
[5 empty] | 0.01183509 | 0.1482521 |  |  | 0.0252782 | 0.1469996 | 0.05288474 | 0.1465127 | 0.01183509 | 0.1482521
[5 empty] | 0.01143997 | 0.1490365 |  |  | 0.02467 | 0.1477773 | 0.05288807 | 0.1472879 | 0.01143997 | 0.1490365
[5 empty] | 0.01154312 | 0.1498209 |  |  | 0.02487462 | 0.1485551 | 0.05209412 | 0.1480631 | 0.01154312 | 0.1498209
[5 empty] | 0.01104457 | 0.1506053 |  |  | 0.02399244 | 0.1493329 | 0.05180292 | 0.1488383 | 0.01104457 | 0.1506053
[5 empty] | 0.01084433 | 0.1513897 |  |  | 0.02452384 | 0.1501107 | 0.05241451 | 0.1496135 | 0.01084433 | 0.1513897
[5 empty] | 0.01084242 | 0.1521741 |  |  | 0.02396921 | 0.1508884 | 0.05152891 | 0.1503887 | 0.01084242 | 0.1521741
[5 empty] | 0.01053885 | 0.1529585 |  |  | 0.02422893 | 0.1516662 | 0.05104615 | 0.1511639 | 0.01053885 | 0.1529585
[5 empty] | 0.01023364 | 0.1537429 |  |  | 0.0237034 | 0.152444 | 0.05126625 | 0.1519391 | 0.01023364 | 0.1537429
[5 empty] | 0.01012679 | 0.1545273 |  |  | 0.02399298 | 0.1532218 | 0.05018925 | 0.1527143 | 0.01012679 | 0.1545273
[5 empty] | 0.01001834 | 0.1553117 |  |  | 0.02369808 | 0.1539995 | 0.05091516 | 0.1534895 | 0.01001834 | 0.1553117
[5 empty] | 0.009808284 | 0.1560961 |  |  | 0.02381906 | 0.1547773 | 0.04984402 | 0.1542647 | 0.009808284 | 0.1560961