## 1
Общество с ограниченной ответственностью "Инженерная геология" (ООО "ИнжГео") | [11 empty] | Общество с ограниченной ответственностью "Инженерная геология" (ООО "ИнжГео")
Юр. адрес: 117279, г. Москва, ул. Миклухо-Маклая, 36 а, этаж 5, пом. XXIII к. 76-84 | [11 empty] | Юр. адрес: 117279, г. Москва, ул. Миклухо-Маклая, 36 а, этаж 5, пом. XXIII к. 76-84 | [8 empty] | нагр |  |  | X0 | Y0 | R |  | нагр |  |  |  | X0 | Y0 | R | нагр |  |  |  | X0 | Y0 | R |  | нагр |  |  |  | X0 | Y0 | R
Телефон/факс +7 (495) 132-30-00, Адрес электронной почты inbox@inj-geo.ru | [11 empty] | Телефон/факс +7 (495) 132-30-00, Адрес электронной почты inbox@inj-geo.ru | [12 empty] | 0 | [7 empty] | 0 | [6 empty] | 0 | [7 empty] | 0
[21 empty] | девиатор | [6 empty] | девиатор | [6 empty] | девиатор | [7 empty] | девиатор
Испытательная лаборатория ООО «ИнжГео» | [11 empty] | Испытательная лаборатория ООО «ИнжГео» | [8 empty] | x0 | Угол | X | Y |  |  |  | x0 |  | Угол | X | Y |  |  | x0 |  | Угол | X | Y |  |  |  | x0 |  | Угол | X | Y
Адрес места осуществления деятельности лаборатории: г. Москва, просп. Вернадского, д. 51, стр. 1 | [11 empty] | Адрес места осуществления деятельности лаборатории: г. Москва, просп. Вернадского, д. 51, стр. 1 | [9 empty] | 0 | [7 empty] | 0 | [6 empty] | 0 | [7 empty] | 0
Телефон +7(910)4557682, E-mail: slg85@mail.ru | [11 empty] | Телефон +7(910)4557682, E-mail: slg85@mail.ru | [9 empty] | 5 | [7 empty] | 5 | [6 empty] | 5 | [7 empty] | 5
[22 empty] | 10 | [7 empty] | 10 | [6 empty] | 10 | [7 empty] | 10
[12 empty] | Протокол испытаний № 13-63/130 от 08-03-2023 | [9 empty] | 15 | [7 empty] | 15 | [6 empty] | 15 | [7 empty] | 15
[22 empty] | 20 | [7 empty] | 20 | [6 empty] | 20 | [7 empty] | 20
[12 empty] | Наименование и адрес заказчика: Переход трубопровода через р. Енисей | [9 empty] | 25 | [7 empty] | 25 | [6 empty] | 25 | [7 empty] | 25
[12 empty] | Наименование объекта: ООО Регионстрой | [9 empty] | 30 | [7 empty] | 30 | [6 empty] | 30 | [7 empty] | 30
Наименование используемого метода/методики: ГОСТ 12248.4-2020 | [11 empty] | Наименование используемого метода/методики: ГОСТ 12248.3-2020 | [9 empty] | 35 | [7 empty] | 35 | [6 empty] | 35 | [7 empty] | 35
Условия проведения испытания: температура окружающей среды (18 - 25)0С, влажность воздуха (40 - 75)% | [11 empty] | Условия проведения испытания: температура окружающей среды (18 - 25)0С, влажность воздуха (40 - 75)% | [9 empty] | 40 | [7 empty] | 40 | [6 empty] | 40 | [7 empty] | 40
[12 empty] | Дата получение объекта подлежащего испытаниям: 09-02-2023 | [9 empty] | 45 | [7 empty] | 45 | [6 empty] | 45 | [7 empty] | 45
[12 empty] | Дата испытания: 25.10.2022-19.11.2130 | [9 empty] | 50 | [7 empty] | 50 | [6 empty] | 50 | [7 empty] | 50
[22 empty] | 55 | [7 empty] | 55 | [6 empty] | 55 | [7 empty] | 55
Испытание грунтов методом трехосного сжатия | [11 empty] | Испытание грунтов методом трехосного сжатия | [9 empty] | 60 | [7 empty] | 60 | [6 empty] | 60 | [7 empty] | 60
[22 empty] | 65 | [7 empty] | 65 | [6 empty] | 65 | [7 empty] | 65
Лабораторный номер: | [6 empty] | We, д.е. = |  |  |  |  | Лабораторный номер: |  | 1165 |  |  |  | We, д.е. = | 0.690095484 |  |  | 70 | [7 empty] | 70 | [6 empty] | 70 | [7 empty] | 70
Номер скважины: | [6 empty] | ρ, г/см3 = |  |  |  |  | Номер скважины: |  | BH-063 |  |  |  | ρ, г/см3 = | 1.56 |  |  | 75 | [7 empty] | 75 | [6 empty] | 75 | [7 empty] | 75
Глубина отбора, м: | [6 empty] | ρs, г/см3 = |  |  |  |  | Глубина отбора, м: |  | 1.2 |  |  |  | ρs, г/см3 = | 2.72 |  |  | 80 | [7 empty] | 80 | [6 empty] | 80 | [7 empty] | 80
Наименование грунта: | [6 empty] | e, д.е. = |  |  |  |  | Наименование грунта: |  | Суглинок, после оттаивания текучий, тяжелый песчанистый |  |  |  | e, д.е. = | 1.946833 |  |  | 85 | [7 empty] | 85 | [6 empty] | 85 | [7 empty] | 85
Схема проведения опыта: | [6 empty] | IL, д.е. = |  |  |  |  | Схема проведения опыта: |  | КД |  |  |  | IL, д.е. = | 3.646 |  |  | 90 | [7 empty] | 90 | [6 empty] | 90 | [7 empty] | 90
[22 empty] | 95 | [7 empty] | 95 | [6 empty] | 95 | [7 empty] | 95
[22 empty] | 100 | [7 empty] | 100 | [6 empty] | 100 | [7 empty] | 100
Результаты испытаний | [11 empty] | Результаты испытаний | [9 empty] | 105 | [7 empty] | 105 | [6 empty] | 105 | [7 empty] | 105
[22 empty] | 110 | [7 empty] | 110 | [6 empty] | 110 | [7 empty] | 110
[22 empty] | 115 | [7 empty] | 115 | [6 empty] | 115 | [7 empty] | 115
[22 empty] | 120 | [7 empty] | 120 | [6 empty] | 120 | [7 empty] | 120
[22 empty] | 125 | [7 empty] | 125 | [6 empty] | 125 | [7 empty] | 125
[22 empty] | 130 | [7 empty] | 130 | [6 empty] | 130 | [7 empty] | 130
[22 empty] | 135 | [7 empty] | 135 | [6 empty] | 135 | [7 empty] | 135
[22 empty] | 140 | [7 empty] | 140 | [6 empty] | 140 | [7 empty] | 140
[22 empty] | 145 | [7 empty] | 145 | [6 empty] | 145 | [7 empty] | 145
[22 empty] | 150 | [7 empty] | 150 | [6 empty] | 150 | [7 empty] | 150
[22 empty] | 155 | [7 empty] | 155 | [6 empty] | 155 | [7 empty] | 155
[22 empty] | 160 | [7 empty] | 160 | [6 empty] | 160 | [7 empty] | 160
[22 empty] | 165 | [7 empty] | 165 | [6 empty] | 165 | [7 empty] | 165
[22 empty] | 170 | [7 empty] | 170 | [6 empty] | 170 | [7 empty] | 170
[22 empty] | 175 | [7 empty] | 175 | [6 empty] | 175 | [7 empty] | 175
[22 empty] | 180 | [7 empty] | 180 | [6 empty] | 180 | [7 empty] | 180
[13 empty] | Давление в камере, Мпа σ3 | Вертикальная нагрузка, Мпа σ1 | Поровое давление, Мпа u
[7 empty] | Коэфф. Точки | [5 empty] | 0.05 | 0.08054786 | [5 empty] | 1 | [6 empty] | σ3,кПа | σ1,кПа | u, кПа |  |  |  | 4
[13 empty] | 0.15 | 0.2225755 | [27 empty] | δ3, Мпа | δ1-δ3, МПа | δ1, МПа | δ1, КПа
|  |  | Модуль деформации, МПа: | [9 empty] | 0.25 | 0.3646032 | [21 empty] | С, МПа:
|  |  | Е0= | [32 empty] | φ, град:
|  |  | E50 = | [32 empty] | E, Мпа
|  |  | Коэф. Поперечной деформации, ϑ = | [9 empty] | Эффективные значения угла внутреннего трения и удельного сцепления ϕ', С' | [13 empty] | x | 0
[13 empty] | ϕ', град. = | 10 | [12 empty] | y |  |  |  | С, кПа | φ,°
[13 empty] | С', МПа = | 0.004
| Исполнитель: | [6 empty] | Морозов Д.С. |  |  |  |  | Исполнитель: |  |  |  |  | Морозов Д.С.
| Начальник исп. лаборатории: | [6 empty] | Семиколенова Л.Г. |  |  |  |  | Начальник исп. лаборатории: |  |  |  |  | Семиколенова Л.Г.
Лист 1 , всего листов 2 | [11 empty] | Лист 2 , всего листов 2
Частичное воспроизведение протокола испытаний без письменного разрешения ООО «ИнжГео» ЗАПРЕЩАЕТСЯ | [11 empty] | Частичное воспроизведение протокола испытаний без письменного разрешения ООО «ИнжГео» ЗАПРЕЩАЕТСЯ
[5 empty] | второй график |  | первый график | [9 empty] | К Пуассона
dev50 | epsE50 | ind | devE0 | epsE0 | dev | eps | sigma |  | dev1 | eps1 | dev2 | eps2 | dev3 | eps3 |  | Глины
0.01527393 | 0.01017498 |  |  |  | 0 | 0 |  |  | 0 | 0 | 0 | 0 | 0 | 0 |  | < 0 | 0,20-0,30
ind |  |  |  |  | 0.002153748 | 0.0007799285 |  |  | 0.005834858 | 0.0007758728 | 0.01280586 | 0.0007718022 | 0.002153748 | 0.0007799285 |  | 0-0,25 | 0,30-0,38
2 |  |  |  |  | 0.004110344 | 0.001559857 |  |  | 0.012 | 0.001756923 | 0.02414146 | 0.001543604 | 0.004110344 | 0.001559857 |  | 0,25< | 0,38-0,45
E0 |  |  |  |  | 0.005 | 0.0019985 |  |  | 0.01432709 | 0.002327619 | 0.03380726 | 0.002315407 | 0.005 | 0.0019985 |  | Суглинки | 0,35-0,37
epsE0 | devE0 |  |  |  | 0.006624979 | 0.003119714 |  |  | 0.01783401 | 0.003103491 | 0.04110371 | 0.003087209 | 0.006624979 | 0.003119714 |  | Пески и супеси | 0,30-0,35
0.0019985 | 0.005 |  |  |  | 0.008064124 | 0.003899642 |  |  | 0.02120271 | 0.003879364 | 0.045 | 0.003526765 | 0.008064124 | 0.003899642
[5 empty] | 0.009022411 | 0.004679571 |  |  | 0.02382547 | 0.004655237 | 0.04942853 | 0.004630813 | 0.009022411 | 0.004679571
График E50 |  | График E |  |  | 0.0101008 | 0.005459499 |  |  | 0.02699458 | 0.00543111 | 0.05221721 | 0.005402616 | 0.0101008 | 0.005459499
eps | q | sigma |  |  | 0.01140026 | 0.006239428 |  |  | 0.02970232 | 0.006206983 | 0.05326481 | 0.006174418 | 0.01140026 | 0.006239428
Горизонтальная линия E50 |  | Касательная |  |  | 0.01212174 | 0.007019356 |  |  | 0.03204098 | 0.006982856 | 0.05507343 | 0.00694622 | 0.01212174 | 0.007019356
0 |  | a | b |  | 0.01306622 | 0.007799285 |  |  | 0.03400285 | 0.007758728 | 0.05730159 | 0.007484786 | 0.01306622 | 0.007799285
|  |  | 0 |  | 0.01393464 | 0.008579213 |  |  | 0.03628776 | 0.008854834 | 0.05852362 | 0.008489825 | 0.01393464 | 0.008579213
Вертикальная линия E50 |  | p1 и p2 |  |  | 0.01452798 | 0.009359142 |  |  | 0.03691359 | 0.009310474 | 0.06051074 | 0.009261627 | 0.01452798 | 0.009359142
| 0 | 0 |  |  | 0.01527393 | 0.01017498 |  |  | 0.03830595 | 0.01008635 | 0.06249921 | 0.01003343 | 0.01527393 | 0.01017498
[5 empty] | 0.01572453 | 0.010919 |  |  | 0.03988028 | 0.01086222 | 0.06418716 | 0.01080523 | 0.01572453 | 0.010919
Касательная линия E50 |  |  |  |  | 0.01619746 | 0.01169893 |  |  | 0.04063591 | 0.01163809 | 0.06677269 | 0.01157703 | 0.01619746 | 0.01169893
0 | 0 | Горизонтальная 1 |  |  | 0.01696561 | 0.01247886 |  |  | 0.04197218 | 0.01241397 | 0.06815392 | 0.01234884 | 0.01696561 | 0.01247886
[5 empty] | 0.01732852 | 0.01325878 |  |  | 0.04338842 | 0.01318984 | 0.07032895 | 0.01312064 | 0.01732852 | 0.01325878
Горизонтальная линия qкр |  |  |  |  | 0.01798574 | 0.01403871 |  |  | 0.04458399 | 0.01396571 | 0.0711959 | 0.01389244 | 0.01798574 | 0.01403871
Горизонтальная линия q |  | Горизонтальная 2 |  |  | 0.01853681 | 0.01481864 |  |  | 0.04635822 | 0.01474158 | 0.07375289 | 0.01466424 | 0.01853681 | 0.01481864
0 |  | 0 |  |  | 0.01908127 | 0.01559857 |  |  | 0.04741046 | 0.01551746 | 0.07519801 | 0.01543604 | 0.01908127 | 0.01559857
[5 empty] | 0.01971868 | 0.0163785 |  |  | 0.04884003 | 0.01629333 | 0.0767294 | 0.01620785 | 0.01971868 | 0.0163785
Вертикальная линия q |  |  |  |  | 0.01994857 | 0.01715843 |  |  | 0.05004629 | 0.0170692 | 0.07794515 | 0.01697965 | 0.01994857 | 0.01715843
| 0 |  |  |  | 0.02077049 | 0.01793836 |  |  | 0.05092857 | 0.01784508 | 0.08064338 | 0.01775145 | 0.02077049 | 0.01793836
[5 empty] | 0.02108399 | 0.01871828 |  |  | 0.05188621 | 0.01862095 | 0.08202221 | 0.01852325 | 0.02108399 | 0.01871828
[5 empty] | 0.02148861 | 0.01949821 |  |  | 0.05321856 | 0.01939682 | 0.08317973 | 0.01929506 | 0.02148861 | 0.01949821
[5 empty] | 0.0222839 | 0.02027814 |  |  | 0.05462495 | 0.02017269 | 0.08481408 | 0.02006686 | 0.0222839 | 0.02027814
[5 empty] | 0.0227694 | 0.02105807 |  |  | 0.05530472 | 0.02094857 | 0.08652336 | 0.02083866 | 0.0227694 | 0.02105807
[5 empty] | 0.02314465 | 0.021838 |  |  | 0.05665722 | 0.02172444 | 0.08870567 | 0.02161046 | 0.02314465 | 0.021838
[5 empty] | 0.02340921 | 0.02261793 |  |  | 0.05738179 | 0.02250031 | 0.09025914 | 0.02238226 | 0.02340921 | 0.02261793
[5 empty] | 0.02386262 | 0.02339785 |  |  | 0.05837776 | 0.02327619 | 0.09098188 | 0.02315407 | 0.02386262 | 0.02339785
[5 empty] | 0.02460442 | 0.02417778 |  |  | 0.05934448 | 0.02405206 | 0.09327199 | 0.02392587 | 0.02460442 | 0.02417778
[5 empty] | 0.02473416 | 0.02495771 |  |  | 0.06058128 | 0.02482793 | 0.09382759 | 0.02469767 | 0.02473416 | 0.02495771
[5 empty] | 0.02525138 | 0.02573764 |  |  | 0.06148751 | 0.0256038 | 0.09584679 | 0.02546947 | 0.02525138 | 0.02573764
[5 empty] | 0.02565562 | 0.02651757 |  |  | 0.06216251 | 0.02637968 | 0.09752771 | 0.02624128 | 0.02565562 | 0.02651757
[5 empty] | 0.02594644 | 0.0272975 |  |  | 0.06320562 | 0.02715555 | 0.09796846 | 0.02701308 | 0.02594644 | 0.0272975
[5 empty] | 0.02652338 | 0.02807743 |  |  | 0.06351617 | 0.02793142 | 0.1002671 | 0.02778488 | 0.02652338 | 0.02807743
[5 empty] | 0.02688599 | 0.02885735 |  |  | 0.06499351 | 0.0287073 | 0.1012219 | 0.02855668 | 0.02688599 | 0.02885735
[5 empty] | 0.0270338 | 0.02963728 |  |  | 0.06523698 | 0.02948317 | 0.1018308 | 0.02932849 | 0.0270338 | 0.02963728
[5 empty] | 0.02766636 | 0.03041721 |  |  | 0.06594592 | 0.03025904 | 0.1036919 | 0.03010029 | 0.02766636 | 0.03041721
[5 empty] | 0.02768323 | 0.03119714 |  |  | 0.06641967 | 0.03103491 | 0.1050035 | 0.03087209 | 0.02768323 | 0.03119714
[5 empty] | 0.02818393 | 0.03197707 |  |  | 0.06775757 | 0.03181079 | 0.1050636 | 0.03164389 | 0.02818393 | 0.03197707
[5 empty] | 0.02856803 | 0.032757 |  |  | 0.06815896 | 0.03258666 | 0.1070702 | 0.03241569 | 0.02856803 | 0.032757
[5 empty] | 0.02883506 | 0.03353692 |  |  | 0.06872318 | 0.03336253 | 0.1075216 | 0.0331875 | 0.02883506 | 0.03353692
[5 empty] | 0.02908457 | 0.03431685 |  |  | 0.06894957 | 0.03413841 | 0.1090159 | 0.0339593 | 0.02908457 | 0.03431685
[5 empty] | 0.02901611 | 0.03509678 |  |  | 0.06943747 | 0.03491428 | 0.109851 | 0.0347311 | 0.02901611 | 0.03509678
[5 empty] | 0.02932921 | 0.03587671 |  |  | 0.07018622 | 0.03569015 | 0.1098253 | 0.0355029 | 0.02932921 | 0.03587671
[5 empty] | 0.02972343 | 0.03665664 |  |  | 0.07069517 | 0.03646602 | 0.1102367 | 0.03627471 | 0.02972343 | 0.03665664
[5 empty] | 0.02989832 | 0.03743657 |  |  | 0.07056364 | 0.0372419 | 0.1114834 | 0.03704651 | 0.02989832 | 0.03743657
[5 empty] | 0.0300534 | 0.0382165 |  |  | 0.07089099 | 0.03801777 | 0.1119635 | 0.03781831 | 0.0300534 | 0.0382165
[5 empty] | 0.03018824 | 0.03899642 |  |  | 0.07137656 | 0.03879364 | 0.1120751 | 0.03859011 | 0.03018824 | 0.03899642
[5 empty] | 0.03010237 | 0.03977635 |  |  | 0.07131967 | 0.03956952 | 0.1133163 | 0.03936191 | 0.03010237 | 0.03977635
[5 empty] | 0.03009534 | 0.04055628 |  |  | 0.07151968 | 0.04034539 | 0.1127852 | 0.04013372 | 0.03009534 | 0.04055628
[5 empty] | 0.0303667 | 0.04133621 |  |  | 0.07187593 | 0.04112126 | 0.11408 | 0.04090552 | 0.0303667 | 0.04133621
[5 empty] | 0.03051599 | 0.04211614 |  |  | 0.07238775 | 0.04189713 | 0.1142988 | 0.04167732 | 0.03051599 | 0.04211614
[5 empty] | 0.03054786 | 0.04289607 |  |  | 0.07257552 | 0.04267301 | 0.1146032 | 0.04244912 | 0.03054786 | 0.04289607
[5 empty] | 0.03034697 | 0.043676 |  |  | 0.07237551 | 0.04344888 | 0.1139006 | 0.04322093 | 0.03034697 | 0.043676
[5 empty] | 0.03023406 | 0.04445592 |  |  | 0.07236749 | 0.04422475 | 0.1142813 | 0.04399273 | 0.03023406 | 0.04445592
[5 empty] | 0.03030641 | 0.04523585 |  |  | 0.07194502 | 0.04500063 | 0.1144861 | 0.04476453 | 0.03030641 | 0.04523585
[5 empty] | 0.03026482 | 0.04601578 |  |  | 0.07210851 | 0.0457765 | 0.1135191 | 0.04553633 | 0.03026482 | 0.04601578
[5 empty] | 0.03041009 | 0.04679571 |  |  | 0.07205834 | 0.04655237 | 0.1129841 | 0.04630813 | 0.03041009 | 0.04679571
[5 empty] | 0.03024301 | 0.04757564 |  |  | 0.0720949 | 0.04732824 | 0.113285 | 0.04707994 | 0.03024301 | 0.04757564
[5 empty] | 0.03006439 | 0.04835557 |  |  | 0.07171857 | 0.04810412 | 0.1134257 | 0.04785174 | 0.03006439 | 0.04835557
[5 empty] | 0.02987503 | 0.04913549 |  |  | 0.07212976 | 0.04887999 | 0.1130102 | 0.04862354 | 0.02987503 | 0.04913549
[5 empty] | 0.02997573 | 0.04991542 |  |  | 0.07142885 | 0.04965586 | 0.1117422 | 0.04939534 | 0.02997573 | 0.04991542
[5 empty] | 0.02986728 | 0.05069535 |  |  | 0.07181622 | 0.05043174 | 0.1118258 | 0.05016715 | 0.02986728 | 0.05069535
[5 empty] | 0.0295505 | 0.05147528 |  |  | 0.07169228 | 0.05120761 | 0.1113647 | 0.05093895 | 0.0295505 | 0.05147528
[5 empty] | 0.02952616 | 0.05225521 |  |  | 0.07175741 | 0.05198348 | 0.110763 | 0.05171075 | 0.02952616 | 0.05225521
[5 empty] | 0.02939509 | 0.05303514 |  |  | 0.07141199 | 0.05275935 | 0.1091244 | 0.05248255 | 0.02939509 | 0.05303514
[5 empty] | 0.02935806 | 0.05381507 |  |  | 0.07145643 | 0.05353523 | 0.108653 | 0.05325435 | 0.02935806 | 0.05381507
[5 empty] | 0.0293159 | 0.05459499 |  |  | 0.0710911 | 0.0543111 | 0.1078525 | 0.05402616 | 0.0293159 | 0.05459499
[5 empty] | 0.02886939 | 0.05537492 |  |  | 0.07101641 | 0.05508697 | 0.1076269 | 0.05479796 | 0.02886939 | 0.05537492
[5 empty] | 0.02891934 | 0.05615485 |  |  | 0.07043274 | 0.05586285 | 0.10668 | 0.05556976 | 0.02891934 | 0.05615485
[5 empty] | 0.02886654 | 0.05693478 |  |  | 0.07024047 | 0.05663872 | 0.1055159 | 0.05634156 | 0.02886654 | 0.05693478
[5 empty] | 0.02851179 | 0.05771471 |  |  | 0.07024001 | 0.05741459 | 0.1047383 | 0.05711337 | 0.02851179 | 0.05771471
[5 empty] | 0.0284559 | 0.05849464 |  |  | 0.07013173 | 0.05819046 | 0.1039512 | 0.05788517 | 0.0284559 | 0.05849464
[5 empty] | 0.02819967 | 0.05927456 |  |  | 0.07011604 | 0.05896634 | 0.1038584 | 0.05865697 | 0.02819967 | 0.05927456
[5 empty] | 0.02794389 | 0.06005449 |  |  | 0.06979331 | 0.05974221 | 0.1034639 | 0.05942877 | 0.02794389 | 0.06005449
[5 empty] | 0.02798936 | 0.06083442 |  |  | 0.06896394 | 0.06051808 | 0.1018715 | 0.06020057 | 0.02798936 | 0.06083442
[5 empty] | 0.02763689 | 0.06161435 |  |  | 0.06942833 | 0.06129396 | 0.1009852 | 0.06097238 | 0.02763689 | 0.06161435
[5 empty] | 0.02748727 | 0.06239428 |  |  | 0.06878685 | 0.06206983 | 0.1001088 | 0.06174418 | 0.02748727 | 0.06239428
[5 empty] | 0.0276413 | 0.06317421 |  |  | 0.0684399 | 0.0628457 | 0.09974623 | 0.06251598 | 0.0276413 | 0.06317421
[5 empty] | 0.02729979 | 0.06395414 |  |  | 0.06858788 | 0.06362157 | 0.09930141 | 0.06328778 | 0.02729979 | 0.06395414
[5 empty] | 0.02736353 | 0.06473406 |  |  | 0.06823116 | 0.06439745 | 0.09787822 | 0.06405959 | 0.02736353 | 0.06473406
[5 empty] | 0.02703332 | 0.06551399 |  |  | 0.06817014 | 0.06517332 | 0.09808055 | 0.06483139 | 0.02703332 | 0.06551399
[5 empty] | 0.02700979 | 0.06629392 |  |  | 0.06770521 | 0.06594919 | 0.0969123 | 0.06560319 | 0.02700979 | 0.06629392
[5 empty] | 0.02678992 | 0.06707385 |  |  | 0.06723677 | 0.06672507 | 0.09677737 | 0.06637499 | 0.02678992 | 0.06707385
[5 empty] | 0.02687218 | 0.06785378 |  |  | 0.06676519 | 0.06750094 | 0.09547202 | 0.06714679 | 0.02687218 | 0.06785378
[5 empty] | 0.02655642 | 0.06863371 |  |  | 0.06709087 | 0.06827681 | 0.09467674 | 0.0679186 | 0.02655642 | 0.06863371
[5 empty] | 0.02634248 | 0.06941364 |  |  | 0.0663142 | 0.06905268 | 0.09428978 | 0.0686904 | 0.02634248 | 0.06941364
[5 empty] | 0.02633021 | 0.07019356 |  |  | 0.06633557 | 0.06982856 | 0.09361057 | 0.0694622 | 0.02633021 | 0.07019356
[5 empty] | 0.02611944 | 0.07097349 |  |  | 0.06575537 | 0.07060443 | 0.09363853 | 0.070234 | 0.02611944 | 0.07097349
[5 empty] | 0.02611002 | 0.07175342 |  |  | 0.06557399 | 0.0713803 | 0.09247311 | 0.07100581 | 0.02611002 | 0.07175342
[5 empty] | 0.02600179 | 0.07253335 |  |  | 0.06539182 | 0.07215617 | 0.09171374 | 0.07177761 | 0.02600179 | 0.07253335
[5 empty] | 0.0259946 | 0.07331328 |  |  | 0.06540924 | 0.07293205 | 0.09175984 | 0.07254941 | 0.0259946 | 0.07331328
[5 empty] | 0.02598828 | 0.07409321 |  |  | 0.06502666 | 0.07370792 | 0.09131085 | 0.07332121 | 0.02598828 | 0.07409321
[5 empty] | 0.02568267 | 0.07487313 |  |  | 0.06434446 | 0.07448379 | 0.09026621 | 0.07409301 | 0.02568267 | 0.07487313
[5 empty] | 0.02577763 | 0.07565306 |  |  | 0.06456303 | 0.07525967 | 0.08972533 | 0.07486482 | 0.02577763 | 0.07565306
[5 empty] | 0.02547299 | 0.07643299 |  |  | 0.06418275 | 0.07603554 | 0.08978766 | 0.07563662 | 0.02547299 | 0.07643299
[5 empty] | 0.0252686 | 0.07721292 |  |  | 0.06350403 | 0.07681141 | 0.08915263 | 0.07640842 | 0.0252686 | 0.07721292
[5 empty] | 0.02516429 | 0.07799285 |  |  | 0.06312724 | 0.07758728 | 0.08831966 | 0.07718022 | 0.02516429 | 0.07799285
[5 empty] | 0.02535991 | 0.07877278 |  |  | 0.06275279 | 0.07836316 | 0.0883882 | 0.07795203 | 0.02535991 | 0.07877278
[5 empty] | 0.0251553 | 0.07955271 |  |  | 0.06288106 | 0.07913903 | 0.08785767 | 0.07872383 | 0.0251553 | 0.07955271
[5 empty] | 0.0248503 | 0.08033263 |  |  | 0.06281229 | 0.0799149 | 0.0871275 | 0.07949563 | 0.0248503 | 0.08033263
[5 empty] | 0.02474476 | 0.08111256 |  |  | 0.06264581 | 0.08069078 | 0.08619714 | 0.08026743 | 0.02474476 | 0.08111256
[5 empty] | 0.02463852 | 0.08189249 |  |  | 0.06168074 | 0.08146665 | 0.085666 | 0.08103924 | 0.02463852 | 0.08189249
[5 empty] | 0.02453142 | 0.08267242 |  |  | 0.06191623 | 0.08224252 | 0.08543352 | 0.08181104 | 0.02453142 | 0.08267242
[5 empty] | 0.02442331 | 0.08345235 |  |  | 0.06165139 | 0.08301839 | 0.08439913 | 0.08258284 | 0.02442331 | 0.08345235
[5 empty] | 0.02431402 | 0.08423228 |  |  | 0.06108537 | 0.08379427 | 0.08426227 | 0.08335464 | 0.02431402 | 0.08423228
[5 empty] | 0.02430339 | 0.08501221 |  |  | 0.0609173 | 0.08457014 | 0.08402237 | 0.08412644 | 0.02430339 | 0.08501221
[5 empty] | 0.02429128 | 0.08579213 |  |  | 0.06064632 | 0.08534601 | 0.08307886 | 0.08489825 | 0.02429128 | 0.08579213
[5 empty] | 0.02417752 | 0.08657206 |  |  | 0.06067155 | 0.08612189 | 0.08273116 | 0.08567005 | 0.02417752 | 0.08657206
[5 empty] | 0.02416195 | 0.08735199 |  |  | 0.05989214 | 0.08689776 | 0.08227873 | 0.08644185 | 0.02416195 | 0.08735199
[5 empty] | 0.02394442 | 0.08813192 |  |  | 0.06000721 | 0.08767363 | 0.08132097 | 0.08721365 | 0.02394442 | 0.08813192
[5 empty] | 0.02372476 | 0.08891185 |  |  | 0.0592159 | 0.0884495 | 0.08045733 | 0.08798546 | 0.02372476 | 0.08891185
[5 empty] | 0.02380283 | 0.08969178 |  |  | 0.05931734 | 0.08922538 | 0.07988725 | 0.08875726 | 0.02380283 | 0.08969178
[5 empty] | 0.02357847 | 0.0904717 |  |  | 0.05871067 | 0.09000125 | 0.07991014 | 0.08952906 | 0.02357847 | 0.0904717
[5 empty] | 0.02345151 | 0.09125163 |  |  | 0.05839501 | 0.09077712 | 0.07872545 | 0.09030086 | 0.02345151 | 0.09125163
[5 empty] | 0.02342179 | 0.09203156 |  |  | 0.05806951 | 0.091553 | 0.0785326 | 0.09107266 | 0.02342179 | 0.09203156
[5 empty] | 0.02298917 | 0.09281149 |  |  | 0.0583333 | 0.09232887 | 0.07753103 | 0.09184447 | 0.02298917 | 0.09281149
[5 empty] | 0.02315348 | 0.09359142 |  |  | 0.0577855 | 0.09310474 | 0.07792017 | 0.09261627 | 0.02315348 | 0.09359142
[5 empty] | 0.02301457 | 0.09437135 |  |  | 0.05742527 | 0.09388061 | 0.07729945 | 0.09338807 | 0.02301457 | 0.09437135
[5 empty] | 0.02277227 | 0.09515128 |  |  | 0.05665171 | 0.09465649 | 0.0762683 | 0.09415987 | 0.02277227 | 0.09515128
[5 empty] | 0.02242643 | 0.0959312 |  |  | 0.05626398 | 0.09543236 | 0.07552616 | 0.09493168 | 0.02242643 | 0.0959312
[5 empty] | 0.0222769 | 0.09671113 |  |  | 0.05636121 | 0.09620823 | 0.07457246 | 0.09570348 | 0.0222769 | 0.09671113
[5 empty] | 0.02242351 | 0.09749106 |  |  | 0.05574252063 | 0.09698411 | 0.07450663 | 0.09647528 | 0.02242351 | 0.09749106
[5 empty] | 0.0219661 | 0.09827099 |  |  | 0.05530706 | 0.09775998 | 0.0730281 | 0.09724708 | 0.0219661 | 0.09827099
[5 empty] | 0.02200453 | 0.09905092 |  |  | 0.05475395 | 0.09853585 | 0.0731363 | 0.09801888 | 0.02200453 | 0.09905092
[5 empty] | 0.02173862 | 0.09983085 |  |  | 0.05468233 | 0.09931172 | 0.07223067 | 0.09879069 | 0.02173862 | 0.09983085
[5 empty] | 0.02156823 | 0.1006108 |  |  | 0.05399133 | 0.1000876 | 0.07121063 | 0.09956249 | 0.02156823 | 0.1006108
[5 empty] | 0.0212932 | 0.1013907 |  |  | 0.05348009 | 0.1008635 | 0.07087562 | 0.1003343 | 0.0212932 | 0.1013907
[5 empty] | 0.02121336 | 0.1021706 |  |  | 0.05264774 | 0.1016393 | 0.06932508 | 0.1011061 | 0.02121336 | 0.1021706
[5 empty] | 0.02122856 | 0.1029506 |  |  | 0.05189342 | 0.1024152 | 0.06875843 | 0.1018779 | 0.02122856 | 0.1029506
[5 empty] | 0.02073865 | 0.1037305 |  |  | 0.05181625 | 0.1031911 | 0.06787511 | 0.1026497 | 0.02073865 | 0.1037305
[5 empty] | 0.02053973 | 0.1045104 |  |  | 0.05121537 | 0.103967 | 0.06717454 | 0.1034215 | 0.02053973 | 0.1045104
[5 empty] | 0.02049966 | 0.1052903 |  |  | 0.05058992 | 0.1047428 | 0.06705616 | 0.1041933 | 0.02049966 | 0.1052903
[5 empty] | 0.02021681 | 0.1060703 |  |  | 0.05003903 | 0.1055187 | 0.06551941 | 0.1049651 | 0.02021681 | 0.1060703
[5 empty] | 0.01979831 | 0.1068502 |  |  | 0.0488404 | 0.1062946 | 0.0652637 | 0.1057369 | 0.01979831 | 0.1068502
[5 empty] | 0.01965128 | 0.1076301 |  |  | 0.04779312 | 0.1070705 | 0.06378804 | 0.1065087 | 0.01965128 | 0.1076301
[5 empty] | 0.01918284 | 0.1084101 |  |  | 0.04636531 | 0.1078463 | 0.06292135 | 0.1072805 | 0.01918284 | 0.1084101
[5 empty] | 0.01870011 | 0.10919 |  |  | 0.04454123 | 0.1086222 | 0.06212541 | 0.1080523 | 0.01870011 | 0.10919
[5 empty] | 0.01831022 | 0.1099699 |  |  | 0.04270513 | 0.1093981 | 0.06061893 | 0.1088241 | 0.01831022 | 0.1099699
[5 empty] | 0.0180203 | 0.1107498 |  |  | 0.04064125 | 0.1101739 | 0.05922061 | 0.1095959 | 0.0180203 | 0.1107498
[5 empty] | 0.01753746 | 0.1115298 |  |  | 0.03903384 | 0.1109498 | 0.05774914 | 0.1103677 | 0.01753746 | 0.1115298
[5 empty] | 0.01726884 | 0.1123097 |  |  | 0.03686716 | 0.1117257 | 0.05692322 | 0.1111395 | 0.01726884 | 0.1123097
[5 empty] | 0.01702155 | 0.1130896 |  |  | 0.03472545 | 0.1125016 | 0.05536154 | 0.1119113 | 0.01702155 | 0.1130896
[5 empty] | 0.01650272 | 0.1138696 |  |  | 0.03269296 | 0.1132774 | 0.05378281 | 0.1126831 | 0.01650272 | 0.1138696
[5 empty] | 0.01631948 | 0.1146495 |  |  | 0.03145394 | 0.1140533 | 0.05290571 | 0.1134549 | 0.01631948 | 0.1146495
[5 empty] | 0.01617894 | 0.1154294 |  |  | 0.03029263 | 0.1148292 | 0.05034895 | 0.1142267 | 0.01617894 | 0.1154294
[5 empty] | 0.01578823 | 0.1162093 |  |  | 0.02959329 | 0.1156051 | 0.04963122 | 0.1149985 | 0.01578823 | 0.1162093
[5 empty] | 0.01554356 | 0.1169893 |  |  | 0.03004847 | 0.1163809 | 0.04847122 | 0.1157703 | 0.01554356 | 0.1169893
[5 empty] | 0.01540515 | 0.1177692 |  |  | 0.02956274 | 0.1171568 | 0.04738764 | 0.1165421 | 0.01540515 | 0.1177692
[5 empty] | 0.01526862 | 0.1185491 |  |  | 0.02957965 | 0.1179327 | 0.04519918 | 0.1173139 | 0.01526862 | 0.1185491
[5 empty] | 0.01533402 | 0.1193291 |  |  | 0.02939915 | 0.1187085 | 0.04462455 | 0.1180857 | 0.01533402 | 0.1193291
[5 empty] | 0.01530138 | 0.120109 |  |  | 0.0293212 | 0.1194844 | 0.04418243 | 0.1188575 | 0.01530138 | 0.120109
[5 empty] | 0.01487075 | 0.1208889 |  |  | 0.02904578 | 0.1202603 | 0.04316793 | 0.1196293 | 0.01487075 | 0.1208889
[5 empty] | 0.01504217 | 0.1216688 |  |  | 0.02897285 | 0.1210362 | 0.04257078 | 0.1204011 | 0.01504217 | 0.1216688
[5 empty] | 0.01491569 | 0.1224488 |  |  | 0.02890236 | 0.121812 | 0.04077504 | 0.121173 | 0.01491569 | 0.1224488
[5 empty] | 0.01459133 | 0.1232287 |  |  | 0.02883429 | 0.1225879 | 0.04088152 | 0.1219448 | 0.01459133 | 0.1232287
[5 empty] | 0.01456914 | 0.1240086 |  |  | 0.02876859 | 0.1233638 | 0.03909099 | 0.1227166 | 0.01456914 | 0.1240086
[5 empty] | 0.01444916 | 0.1247886 |  |  | 0.02910523 | 0.1241397 | 0.03850427 | 0.1234884 | 0.01444916 | 0.1247886
[5 empty] | 0.01413144 | 0.1255685 |  |  | 0.02914418 | 0.1249155 | 0.03772214 | 0.1242602 | 0.01413144 | 0.1255685
[5 empty] | 0.01401601 | 0.1263484 |  |  | 0.02868539 | 0.1256914 | 0.03754541 | 0.125032 | 0.01401601 | 0.1263484
[5 empty] | 0.01390291 | 0.1271283 |  |  | 0.02872884 | 0.1264673 | 0.03597486 | 0.1258038 | 0.01390291 | 0.1271283
[5 empty] | 0.01409219 | 0.1279083 |  |  | 0.02877448 | 0.1272431 | 0.0353113 | 0.1265756 | 0.01409219 | 0.1279083
[5 empty] | 0.01388388 | 0.1286882 |  |  | 0.02882228 | 0.128019 | 0.03475552 | 0.1273474 | 0.01388388 | 0.1286882
[5 empty] | 0.01367803 | 0.1294681 |  |  | 0.0289722 | 0.1287949 | 0.03420831 | 0.1281192 | 0.01367803 | 0.1294681
[5 empty] | 0.01377468 | 0.1302481 |  |  | 0.0290242 | 0.1295708 | 0.03387048 | 0.128891 | 0.01377468 | 0.1302481
[5 empty] | 0.01337387 | 0.131028 |  |  | 0.02897825 | 0.1303466 | 0.03264282 | 0.1296628 | 0.01337387 | 0.131028
[5 empty] | 0.01337563 | 0.1318079 |  |  | 0.02853432 | 0.1311225 | 0.03242611 | 0.1304346 | 0.01337563 | 0.1318079
[5 empty] | 0.01318002 | 0.1325878 |  |  | 0.02879237 | 0.1318984 | 0.03162117 | 0.1312064 | 0.01318002 | 0.1325878
[5 empty] | 0.01318706 | 0.1333678 |  |  | 0.02865235 | 0.1326743 | 0.03052878 | 0.1319782 | 0.01318706 | 0.1333678
[5 empty] | 0.01329681 | 0.1341477 |  |  | 0.02821424 | 0.1334501 | 0.02974975 | 0.13275 | 0.01329681 | 0.1341477
[5 empty] | 0.01310929 | 0.1349276 |  |  | 0.02867799 | 0.134226 | 0.02898486 | 0.1335218 | 0.01310929 | 0.1349276
[5 empty] | 0.01302456 | 0.1357076 |  |  | 0.02824358 | 0.1350019 | 0.02893491 | 0.1342936 | 0.01302456 | 0.1357076
[5 empty] | 0.01304266 | 0.1364875 |  |  | 0.02831096 | 0.1357777 | 0.02840071 | 0.1350654 | 0.01304266 | 0.1364875
[5 empty] | 0.01296361 | 0.1372674 |  |  | 0.0286801 | 0.1365536 | 0.02798304 | 0.1358372 | 0.01296361 | 0.1372674
[5 empty] | 0.01258748 | 0.1380473 |  |  | 0.02845096 | 0.1373295 | 0.0270827 | 0.136609 | 0.01258748 | 0.1380473
[5 empty] | 0.01271428 | 0.1388273 |  |  | 0.02832351 | 0.1381054 | 0.02630049 | 0.1373808 | 0.01271428 | 0.1388273
[5 empty] | 0.01244408 | 0.1396072 |  |  | 0.0278977 | 0.1388812 | 0.0253372 | 0.1381526 | 0.01244408 | 0.1396072
[5 empty] | 0.0126769 | 0.1403871 |  |  | 0.02797351 | 0.1396571 | 0.02549363 | 0.1389244 | 0.0126769 | 0.1403871
[5 empty] | 0.01241279 | 0.1411671 |  |  | 0.0279509 | 0.140433 | 0.02517057 | 0.1396962 | 0.01241279 | 0.1411671
[5 empty] | 0.01245179 | 0.141947 |  |  | 0.02852982 | 0.1412089 | 0.02396883 | 0.140468 | 0.01245179 | 0.141947
[5 empty] | 0.01249393 | 0.1427269 |  |  | 0.02811025 | 0.1419847 | 0.02338919 | 0.1412398 | 0.01249393 | 0.1427269
[5 empty] | 0.01213927 | 0.1435068 |  |  | 0.02829215 | 0.1427606 | 0.02373245 | 0.1420116 | 0.01213927 | 0.1435068
[5 empty] | 0.01228784 | 0.1442868 |  |  | 0.02837548 | 0.1435365 | 0.02329942 | 0.1427834 | 0.01228784 | 0.1442868
[5 empty] | 0.01233968 | 0.1450667 |  |  | 0.02806021 | 0.1443123 | 0.02189088 | 0.1435552 | 0.01233968 | 0.1450667
[5 empty] | 0.01209484 | 0.1458466 |  |  | 0.02824629 | 0.1450882 | 0.02240762 | 0.144327 | 0.01209484 | 0.1458466
[5 empty] | 0.01215334 | 0.1466266 |  |  | 0.02823369 | 0.1458641 | 0.02145046 | 0.1450988 | 0.01215334 | 0.1466266
[5 empty] | 0.01211524 | 0.1474065 |  |  | 0.02832239 | 0.14664 | 0.02142017 | 0.1458706 | 0.01211524 | 0.1474065
[5 empty] | 0.01198058 | 0.1481864 |  |  | 0.02811233 | 0.1474158 | 0.02041757 | 0.1466424 | 0.01198058 | 0.1481864
[5 empty] | 0.01184939 | 0.1489663 |  |  | 0.02790348 | 0.1481917 | 0.02044344 | 0.1474142 | 0.01184939 | 0.1489663
[5 empty] | 0.01212172 | 0.1497463 |  |  | 0.02829581 | 0.1489676 | 0.02069857 | 0.148186 | 0.01212172 | 0.1497463
[5 empty] | 0.01179761 | 0.1505262 |  |  | 0.02838928 | 0.1497435 | 0.01998378 | 0.1489578 | 0.01179761 | 0.1505262
[5 empty] | 0.01197709 | 0.1513061 |  |  | 0.02818386 | 0.1505193 | 0.02059985 | 0.1497296 | 0.01197709 | 0.1513061
[5 empty] | 0.01176021 | 0.1520861 |  |  | 0.0276795 | 0.1512952 | 0.01994757 | 0.1505014 | 0.01176021 | 0.1520861
[5 empty] | 0.01204702 | 0.152866 |  |  | 0.02767617 | 0.1520711 | 0.02022775 | 0.1512732 | 0.01204702 | 0.152866
[5 empty] | 0.01173754 | 0.1536459 |  |  | 0.02767384 | 0.152847 | 0.01994117 | 0.152045 | 0.01173754 | 0.1536459
[5 empty] | 0.01203182 | 0.1544258 |  |  | 0.02817247 | 0.1536228 | 0.01968865 | 0.1528168 | 0.01203182 | 0.1544258
[5 empty] | 0.01192991 | 0.1552058 |  |  | 0.02797202 | 0.1543987 | 0.01957096 | 0.1535886 | 0.01192991 | 0.1552058