## 1
Общество с ограниченной ответственностью "Инженерная геология" (ООО "ИнжГео") | [11 empty] | Общество с ограниченной ответственностью "Инженерная геология" (ООО "ИнжГео")
Юр. адрес: 117279, г. Москва, ул. Миклухо-Маклая, 36 а, этаж 5, пом. XXIII к. 76-84 | [11 empty] | Юр. адрес: 117279, г. Москва, ул. Миклухо-Маклая, 36 а, этаж 5, пом. XXIII к. 76-84 | [8 empty] | нагр |  |  | X0 | Y0 | R |  | нагр |  |  |  | X0 | Y0 | R | нагр |  |  |  | X0 | Y0 | R |  | нагр |  |  |  | X0 | Y0 | R
Телефон/факс +7 (495) 132-30-00, Адрес электронной почты inbox@inj-geo.ru | [11 empty] | Телефон/факс +7 (495) 132-30-00, Адрес электронной почты inbox@inj-geo.ru | [12 empty] | 0 | [7 empty] | 0 | [6 empty] | 0 | [7 empty] | 0
[21 empty] | девиатор | [6 empty] | девиатор | [6 empty] | девиатор | [7 empty] | девиатор
Испытательная лаборатория ООО «ИнжГео» | [11 empty] | Испытательная лаборатория ООО «ИнжГео» | [8 empty] | x0 | Угол | X | Y |  |  |  | x0 |  | Угол | X | Y |  |  | x0 |  | Угол | X | Y |  |  |  | x0 |  | Угол | X | Y
Адрес места осуществления деятельности лаборатории: г. Москва, просп. Вернадского, д. 51, стр. 1 | [11 empty] | Адрес места осуществления деятельности лаборатории: г. Москва, просп. Вернадского, д. 51, стр. 1 | [9 empty] | 0 | [7 empty] | 0 | [6 empty] | 0 | [7 empty] | 0
Телефон +7(910)4557682, E-mail: slg85@mail.ru | [11 empty] | Телефон +7(910)4557682, E-mail: slg85@mail.ru | [9 empty] | 5 | [7 empty] | 5 | [6 empty] | 5 | [7 empty] | 5
[22 empty] | 10 | [7 empty] | 10 | [6 empty] | 10 | [7 empty] | 10
[12 empty] | Протокол испытаний № 13-63/136 от 14-03-2023 | [9 empty] | 15 | [7 empty] | 15 | [6 empty] | 15 | [7 empty] | 15
[22 empty] | 20 | [7 empty] | 20 | [6 empty] | 20 | [7 empty] | 20
[12 empty] | Наименование и адрес заказчика: Переход трубопровода через р. Енисей | [9 empty] | 25 | [7 empty] | 25 | [6 empty] | 25 | [7 empty] | 25
[12 empty] | Наименование объекта: ООО Регионстрой | [9 empty] | 30 | [7 empty] | 30 | [6 empty] | 30 | [7 empty] | 30
Наименование используемого метода/методики: ГОСТ 12248.4-2020 | [11 empty] | Наименование используемого метода/методики: ГОСТ 12248.3-2020 | [9 empty] | 35 | [7 empty] | 35 | [6 empty] | 35 | [7 empty] | 35
Условия проведения испытания: температура окружающей среды (18 - 25)0С, влажность воздуха (40 - 75)% | [11 empty] | Условия проведения испытания: температура окружающей среды (18 - 25)0С, влажность воздуха (40 - 75)% | [9 empty] | 40 | [7 empty] | 40 | [6 empty] | 40 | [7 empty] | 40
[12 empty] | Дата получение объекта подлежащего испытаниям: 15-02-2023 | [9 empty] | 45 | [7 empty] | 45 | [6 empty] | 45 | [7 empty] | 45
[12 empty] | Дата испытания: 25.10.2022-19.11.2136 | [9 empty] | 50 | [7 empty] | 50 | [6 empty] | 50 | [7 empty] | 50
[22 empty] | 55 | [7 empty] | 55 | [6 empty] | 55 | [7 empty] | 55
Испытание грунтов методом трехосного сжатия | [11 empty] | Испытание грунтов методом трехосного сжатия | [9 empty] | 60 | [7 empty] | 60 | [6 empty] | 60 | [7 empty] | 60
[22 empty] | 65 | [7 empty] | 65 | [6 empty] | 65 | [7 empty] | 65
Лабораторный номер: | [6 empty] | We, д.е. = |  |  |  |  | Лабораторный номер: |  | 1171 |  |  |  | We, д.е. = | 0.547310251 |  |  | 70 | [7 empty] | 70 | [6 empty] | 70 | [7 empty] | 70
Номер скважины: | [6 empty] | ρ, г/см3 = |  |  |  |  | Номер скважины: |  | BH-066 |  |  |  | ρ, г/см3 = | 1.62 |  |  | 75 | [7 empty] | 75 | [6 empty] | 75 | [7 empty] | 75
Глубина отбора, м: | [6 empty] | ρs, г/см3 = |  |  |  |  | Глубина отбора, м: |  | 0.8 |  |  |  | ρs, г/см3 = | 2.73 |  |  | 80 | [7 empty] | 80 | [6 empty] | 80 | [7 empty] | 80
Наименование грунта: | [6 empty] | e, д.е. = |  |  |  |  | Наименование грунта: |  | Суглинок, после оттаивания текучий, легкий пылеватый |  |  |  | e, д.е. = | 1.607504 |  |  | 85 | [7 empty] | 85 | [6 empty] | 85 | [7 empty] | 85
Схема проведения опыта: | [6 empty] | IL, д.е. = |  |  |  |  | Схема проведения опыта: |  | КД |  |  |  | IL, д.е. = | 2.777 |  |  | 90 | [7 empty] | 90 | [6 empty] | 90 | [7 empty] | 90
[22 empty] | 95 | [7 empty] | 95 | [6 empty] | 95 | [7 empty] | 95
[22 empty] | 100 | [7 empty] | 100 | [6 empty] | 100 | [7 empty] | 100
Результаты испытаний | [11 empty] | Результаты испытаний | [9 empty] | 105 | [7 empty] | 105 | [6 empty] | 105 | [7 empty] | 105
[22 empty] | 110 | [7 empty] | 110 | [6 empty] | 110 | [7 empty] | 110
[22 empty] | 115 | [7 empty] | 115 | [6 empty] | 115 | [7 empty] | 115
[22 empty] | 120 | [7 empty] | 120 | [6 empty] | 120 | [7 empty] | 120
[22 empty] | 125 | [7 empty] | 125 | [6 empty] | 125 | [7 empty] | 125
[22 empty] | 130 | [7 empty] | 130 | [6 empty] | 130 | [7 empty] | 130
[22 empty] | 135 | [7 empty] | 135 | [6 empty] | 135 | [7 empty] | 135
[22 empty] | 140 | [7 empty] | 140 | [6 empty] | 140 | [7 empty] | 140
[22 empty] | 145 | [7 empty] | 145 | [6 empty] | 145 | [7 empty] | 145
[22 empty] | 150 | [7 empty] | 150 | [6 empty] | 150 | [7 empty] | 150
[22 empty] | 155 | [7 empty] | 155 | [6 empty] | 155 | [7 empty] | 155
[22 empty] | 160 | [7 empty] | 160 | [6 empty] | 160 | [7 empty] | 160
[22 empty] | 165 | [7 empty] | 165 | [6 empty] | 165 | [7 empty] | 165
[22 empty] | 170 | [7 empty] | 170 | [6 empty] | 170 | [7 empty] | 170
[22 empty] | 175 | [7 empty] | 175 | [6 empty] | 175 | [7 empty] | 175
[22 empty] | 180 | [7 empty] | 180 | [6 empty] | 180 | [7 empty] | 180
[13 empty] | Давление в камере, Мпа σ3 | Вертикальная нагрузка, Мпа σ1 | Поровое давление, Мпа u
[7 empty] | Коэфф. Точки | [5 empty] | 0.05 | 0.07767106 | [5 empty] | 1 | [6 empty] | σ3,кПа | σ1,кПа | u, кПа |  |  |  | 4
[13 empty] | 0.15 | 0.2100058 | [27 empty] | δ3, Мпа | δ1-δ3, МПа | δ1, МПа | δ1, КПа
|  |  | Модуль деформации, МПа: | [9 empty] | 0.25 | 0.3423406 | [21 empty] | С, МПа:
|  |  | Е0= | [32 empty] | φ, град:
|  |  | E50 = | [32 empty] | E, Мпа
|  |  | Коэф. Поперечной деформации, ϑ = | [9 empty] | Эффективные значения угла внутреннего трения и удельного сцепления ϕ', С' | [13 empty] | x | 0
[13 empty] | ϕ', град. = | 8 | [12 empty] | y |  |  |  | С, кПа | φ,°
[13 empty] | С', МПа = | 0.005
| Исполнитель: | [6 empty] | Морозов Д.С. |  |  |  |  | Исполнитель: |  |  |  |  | Морозов Д.С.
| Начальник исп. лаборатории: | [6 empty] | Семиколенова Л.Г. |  |  |  |  | Начальник исп. лаборатории: |  |  |  |  | Семиколенова Л.Г.
Лист 1 , всего листов 2 | [11 empty] | Лист 2 , всего листов 2
Частичное воспроизведение протокола испытаний без письменного разрешения ООО «ИнжГео» ЗАПРЕЩАЕТСЯ | [11 empty] | Частичное воспроизведение протокола испытаний без письменного разрешения ООО «ИнжГео» ЗАПРЕЩАЕТСЯ
[5 empty] | второй график |  | первый график | [9 empty] | К Пуассона
dev50 | epsE50 | ind | devE0 | epsE0 | dev | eps | sigma |  | dev1 | eps1 | dev2 | eps2 | dev3 | eps3 |  | Глины
0.01383553 | 0.01234389 |  |  |  | 0 | 0 |  |  | 0 | 0 | 0 | 0 | 0 | 0 |  | < 0 | 0,20-0,30
ind |  |  |  |  | 0.001414334 | 0.0007867842 |  |  | 0.005 | 0.001062128 | 0.007508545 | 0.0007761733 | 0.001414334 | 0.0007867842 |  | 0-0,25 | 0,30-0,38
2 |  |  |  |  | 0.002682336 | 0.001573568 |  |  | 0.00683557 | 0.001553245 | 0.01505929 | 0.001552347 | 0.002682336 | 0.001573568 |  | 0,25< | 0,38-0,45
E0 |  |  |  |  | 0.00386512 | 0.002360353 |  |  | 0.009662318 | 0.002329868 | 0.0215341 | 0.00232852 | 0.00386512 | 0.002360353 |  | Суглинки | 0,35-0,37
epsE0 | devE0 |  |  |  | 0.005223802 | 0.003147137 |  |  | 0.01241982 | 0.003106491 | 0.02741482 | 0.003104693 | 0.005223802 | 0.003147137 |  | Пески и супеси | 0,30-0,35
0.0037471875 | 0.006 |  |  |  | 0.006 | 0.0037471875 |  |  | 0.0153767 | 0.003883113 | 0.03148331 | 0.003880867 | 0.006 | 0.0037471875
[5 empty] | 0.007038569 | 0.004720705 |  |  | 0.01850156 | 0.004659736 | 0.03552143 | 0.00465704 | 0.007038569 | 0.004720705
График E50 |  | График E |  |  | 0.008009054 | 0.00550749 |  |  | 0.02066304 | 0.005436359 | 0.038 | 0.005159171 | 0.008009054 | 0.00550749
eps | q | sigma |  |  | 0.008836053 | 0.006294274 |  |  | 0.02332973 | 0.006212981 | 0.0402411 | 0.006209386 | 0.008836053 | 0.006294274
Горизонтальная линия E50 |  | Касательная |  |  | 0.00942043 | 0.007081058 |  |  | 0.02497027 | 0.006989604 | 0.04244504 | 0.00698556 | 0.00942043 | 0.007081058
0 |  | a | b |  | 0.01036305 | 0.007867842 |  |  | 0.02685327 | 0.007766226 | 0.04370153 | 0.007761733 | 0.01036305 | 0.007867842
|  |  | 0 |  | 0.01086478 | 0.008654627 |  |  | 0.02904734 | 0.008542849 | 0.04504641 | 0.008537906 | 0.01086478 | 0.008654627
Вертикальная линия E50 |  | p1 и p2 |  |  | 0.01152648 | 0.009441411 |  |  | 0.0300029 | 0.009104835 | 0.04617028 | 0.008954901 | 0.01152648 | 0.009441411
| 0 | 0 |  |  | 0.01234903 | 0.0102282 |  |  | 0.03131999 | 0.01009609 | 0.04798725 | 0.01009025 | 0.01234903 | 0.0102282
[5 empty] | 0.01293327 | 0.01101498 |  |  | 0.03238933 | 0.01087272 | 0.04908405 | 0.01086643 | 0.01293327 | 0.01101498
Касательная линия E50 |  |  |  |  | 0.01338008 | 0.01180176 |  |  | 0.03384121 | 0.01164934 | 0.05059289 | 0.0116426 | 0.01338008 | 0.01180176
0 | 0 | Горизонтальная 1 |  |  | 0.01383553 | 0.01234389 |  |  | 0.03497516 | 0.01242596 | 0.05191161 | 0.01241877 | 0.01383553 | 0.01234389
[5 empty] | 0.01449711 | 0.01337533 |  |  | 0.03609068 | 0.01320258 | 0.05303804 | 0.01319495 | 0.01449711 | 0.01337533
Горизонтальная линия qкр |  |  |  |  | 0.01480329 | 0.01416212 |  |  | 0.03668728 | 0.01397921 | 0.05457 | 0.01397112 | 0.01480329 | 0.01416212
Горизонтальная линия q |  | Горизонтальная 2 |  |  | 0.01540996 | 0.0149489 |  |  | 0.03766448 | 0.01475583 | 0.05660532 | 0.01474729 | 0.01540996 | 0.0149489
0 |  | 0 |  |  | 0.01601636 | 0.01573568 |  |  | 0.03892178 | 0.01553245 | 0.05754183 | 0.01552347 | 0.01601636 | 0.01573568
[5 empty] | 0.01642172 | 0.01652247 |  |  | 0.04035869 | 0.01630908 | 0.05907737 | 0.01629964 | 0.01642172 | 0.01652247
Вертикальная линия q |  |  |  |  | 0.0168253 | 0.01730925 |  |  | 0.04137472 | 0.0170857 | 0.06050976 | 0.01707581 | 0.0168253 | 0.01730925
| 0 |  |  |  | 0.01732633 | 0.01809604 |  |  | 0.0423694 | 0.01786232 | 0.06173683 | 0.01785199 | 0.01732633 | 0.01809604
[5 empty] | 0.01782406 | 0.01888282 |  |  | 0.04274222 | 0.01863894 | 0.06325641 | 0.01862816 | 0.01782406 | 0.01888282
[5 empty] | 0.01831771 | 0.01966961 |  |  | 0.04429269 | 0.01941557 | 0.06506632 | 0.01940433 | 0.01831771 | 0.01966961
[5 empty] | 0.01890654 | 0.02045639 |  |  | 0.04482033 | 0.02019219 | 0.06576441 | 0.02018051 | 0.01890654 | 0.02045639
[5 empty] | 0.01938979 | 0.02124317 |  |  | 0.04592465 | 0.02096881 | 0.0678485 | 0.02095668 | 0.01938979 | 0.02124317
[5 empty] | 0.01986669 | 0.02202996 |  |  | 0.04660516 | 0.02174543 | 0.06931642 | 0.02173285 | 0.01986669 | 0.02202996
[5 empty] | 0.02043648 | 0.02281674 |  |  | 0.04736137 | 0.02252206 | 0.069966 | 0.02250903 | 0.02043648 | 0.02281674
[5 empty] | 0.02089841 | 0.02360353 |  |  | 0.04849279 | 0.02329868 | 0.07179506 | 0.0232852 | 0.02089841 | 0.02360353
[5 empty] | 0.02115173 | 0.02439031 |  |  | 0.04939893 | 0.0240753 | 0.07310144 | 0.02406137 | 0.02115173 | 0.02439031
[5 empty] | 0.02159565 | 0.0251771 |  |  | 0.05027931 | 0.02485192 | 0.07438297 | 0.02483755 | 0.02159565 | 0.0251771
[5 empty] | 0.02212944 | 0.02596388 |  |  | 0.05063342 | 0.02562855 | 0.07543747 | 0.02561372 | 0.02212944 | 0.02596388
[5 empty] | 0.02245233 | 0.02675066 |  |  | 0.05176079 | 0.02640517 | 0.07656278 | 0.02638989 | 0.02245233 | 0.02675066
[5 empty] | 0.02286356 | 0.02753745 |  |  | 0.05226092 | 0.02718179 | 0.07755672 | 0.02716607 | 0.02286356 | 0.02753745
[5 empty] | 0.02346237 | 0.02832423 |  |  | 0.05303333 | 0.02795842 | 0.07881713 | 0.02794224 | 0.02346237 | 0.02832423
[5 empty] | 0.02364801 | 0.02911102 |  |  | 0.05327752 | 0.02873504 | 0.07974184 | 0.02871841 | 0.02364801 | 0.02911102
[5 empty] | 0.02411971 | 0.0298978 |  |  | 0.05389301 | 0.02951166 | 0.08152866 | 0.02949459 | 0.02411971 | 0.0298978
[5 empty] | 0.02447671 | 0.03068459 |  |  | 0.0544793 | 0.03028828 | 0.08187544 | 0.03027076 | 0.02447671 | 0.03068459
[5 empty] | 0.02481826 | 0.03147137 |  |  | 0.05523592 | 0.03106491 | 0.08368001 | 0.03104693 | 0.02481826 | 0.03147137
[5 empty] | 0.02524359 | 0.03225815 |  |  | 0.05576236 | 0.03184153 | 0.08434018 | 0.03182311 | 0.02524359 | 0.03225815
[5 empty] | 0.02535195 | 0.03304494 |  |  | 0.05655814 | 0.03261815 | 0.0852538 | 0.03259928 | 0.02535195 | 0.03304494
[5 empty] | 0.02584258 | 0.03383172 |  |  | 0.05652277 | 0.03339477 | 0.08631869 | 0.03337545 | 0.02584258 | 0.03383172
[5 empty] | 0.02601471 | 0.03461851 |  |  | 0.05735575 | 0.0341714 | 0.08703268 | 0.03415163 | 0.02601471 | 0.03461851
[5 empty] | 0.0261676 | 0.03540529 |  |  | 0.05755661 | 0.03494802 | 0.0876936 | 0.0349278 | 0.0261676 | 0.03540529
[5 empty] | 0.02660047 | 0.03619208 |  |  | 0.05782486 | 0.03572464 | 0.08859928 | 0.03570397 | 0.02660047 | 0.03619208
[5 empty] | 0.02671258 | 0.03697886 |  |  | 0.05805999 | 0.03650126 | 0.08904755 | 0.03648015 | 0.02671258 | 0.03697886
[5 empty] | 0.02680315 | 0.03776564 |  |  | 0.05876153 | 0.03727789 | 0.08983624 | 0.03725632 | 0.02680315 | 0.03776564
[5 empty] | 0.02697144 | 0.03855243 |  |  | 0.05902898 | 0.03805451 | 0.09036318 | 0.03803249 | 0.02697144 | 0.03855243
[5 empty] | 0.02731668 | 0.03933921 |  |  | 0.05936185 | 0.03883113 | 0.09082619 | 0.03880867 | 0.02731668 | 0.03933921
[5 empty] | 0.02743812 | 0.040126 |  |  | 0.05955966 | 0.03960775 | 0.09092312 | 0.03958484 | 0.02743812 | 0.040126
[5 empty] | 0.02743499 | 0.04091278 |  |  | 0.05962192 | 0.04038438 | 0.09135178 | 0.04036101 | 0.02743499 | 0.04091278
[5 empty] | 0.02750653 | 0.04169956 |  |  | 0.05954813 | 0.041161 | 0.09201 | 0.04113719 | 0.02750653 | 0.04169956
[5 empty] | 0.02767106 | 0.04248635 |  |  | 0.05973781 | 0.04193762 | 0.09159562 | 0.04191336 | 0.02767106 | 0.04248635
[5 empty] | 0.02757062 | 0.04327313 |  |  | 0.0600058 | 0.04271425 | 0.09234055 | 0.04268953 | 0.02757062 | 0.04327313
[5 empty] | 0.02767006 | 0.04405992 |  |  | 0.05980567 | 0.04349087 | 0.09174049 | 0.04346571 | 0.02767006 | 0.04405992
[5 empty] | 0.02766618 | 0.0448467 |  |  | 0.05989007 | 0.04426749 | 0.09182462 | 0.04424188 | 0.02766618 | 0.0448467
[5 empty] | 0.02745941 | 0.04563349 |  |  | 0.05934927 | 0.04504411 | 0.09158136 | 0.04501805 | 0.02745941 | 0.04563349
[5 empty] | 0.02764978 | 0.04642027 |  |  | 0.05988443 | 0.04582074 | 0.09201157 | 0.04579423 | 0.02764978 | 0.04642027
[5 empty] | 0.02743733 | 0.04720705 |  |  | 0.0595967 | 0.04659736 | 0.09141609 | 0.0465704 | 0.02743733 | 0.04720705
[5 empty] | 0.02762208 | 0.04799384 |  |  | 0.05908725 | 0.04737398 | 0.09169579 | 0.04734657 | 0.02762208 | 0.04799384
[5 empty] | 0.02760409 | 0.04878062 |  |  | 0.05905723 | 0.0481506 | 0.0913515 | 0.04812275 | 0.02760409 | 0.04878062
[5 empty] | 0.02758339 | 0.04956741 |  |  | 0.0593078 | 0.04892723 | 0.09158409 | 0.04889892 | 0.02758339 | 0.04956741
[5 empty] | 0.02746 | 0.05035419 |  |  | 0.05864012 | 0.04970385 | 0.09109441 | 0.04967509 | 0.02746 | 0.05035419
[5 empty] | 0.02753398 | 0.05114098 |  |  | 0.05865533 | 0.05048047 | 0.0906833 | 0.05045127 | 0.02753398 | 0.05114098
[5 empty] | 0.02730534 | 0.05192776 |  |  | 0.0585546 | 0.05125709 | 0.09075163 | 0.05122744 | 0.02730534 | 0.05192776
[5 empty] | 0.02727414 | 0.05271454 |  |  | 0.05823908 | 0.05203372 | 0.09080024 | 0.05200361 | 0.02727414 | 0.05271454
[5 empty] | 0.0274404 | 0.05350133 |  |  | 0.05800993 | 0.05281034 | 0.09052999 | 0.05277978 | 0.0274404 | 0.05350133
[5 empty] | 0.02720416 | 0.05428811 |  |  | 0.0578683 | 0.05358696 | 0.08994172 | 0.05355596 | 0.02720416 | 0.05428811
[5 empty] | 0.02736546 | 0.0550749 |  |  | 0.05771536 | 0.05436359 | 0.08943629 | 0.05433213 | 0.02736546 | 0.0550749
[5 empty] | 0.02712433 | 0.05586168 |  |  | 0.05715226 | 0.05514021 | 0.08871456 | 0.0551083 | 0.02712433 | 0.05586168
[5 empty] | 0.02728082 | 0.05664847 |  |  | 0.05698016 | 0.05591683 | 0.08917737 | 0.05588448 | 0.02728082 | 0.05664847
[5 empty] | 0.02723494 | 0.05743525 |  |  | 0.0568002 | 0.05669345 | 0.08892557 | 0.05666065 | 0.02723494 | 0.05743525
[5 empty] | 0.02718675 | 0.05822203 |  |  | 0.05641356 | 0.05747008 | 0.08796003 | 0.05743682 | 0.02718675 | 0.05822203
[5 empty] | 0.02703628 | 0.05900882 |  |  | 0.05652137 | 0.0582467 | 0.08728159 | 0.058213 | 0.02703628 | 0.05900882
[5 empty] | 0.02708356 | 0.0597956 |  |  | 0.05592481 | 0.05902332 | 0.0869911 | 0.05898917 | 0.02708356 | 0.0597956
[5 empty] | 0.02702863 | 0.06058239 |  |  | 0.05532503 | 0.05979994 | 0.08728941 | 0.05976534 | 0.02702863 | 0.06058239
[5 empty] | 0.02687153 | 0.06136917 |  |  | 0.05522318 | 0.06057657 | 0.08617739 | 0.06054152 | 0.02687153 | 0.06136917
[5 empty] | 0.02691228 | 0.06215596 |  |  | 0.05482043 | 0.06135319 | 0.08635587 | 0.06131769 | 0.02691228 | 0.06215596
[5 empty] | 0.02675094 | 0.06294274 |  |  | 0.05501792 | 0.06212981 | 0.08542572 | 0.06209386 | 0.02675094 | 0.06294274
[5 empty] | 0.02668752 | 0.06372952 |  |  | 0.05451681 | 0.06290643 | 0.08478778 | 0.06287004 | 0.02668752 | 0.06372952
[5 empty] | 0.02662208 | 0.06451631 |  |  | 0.05391827 | 0.06368306 | 0.08434291 | 0.06364621 | 0.02662208 | 0.06451631
[5 empty] | 0.02655464 | 0.06530309 |  |  | 0.05382344 | 0.06445968 | 0.08409196 | 0.06442238 | 0.02655464 | 0.06530309
[5 empty] | 0.02648525 | 0.06608988 |  |  | 0.05353349 | 0.0652363 | 0.08413578 | 0.06519856 | 0.02648525 | 0.06608988
[5 empty] | 0.02651393 | 0.06687666 |  |  | 0.05324956 | 0.06601292 | 0.08377523 | 0.06597473 | 0.02651393 | 0.06687666
[5 empty] | 0.02624072 | 0.06766344 |  |  | 0.05307282 | 0.06678955 | 0.08331115 | 0.0667509 | 0.02624072 | 0.06766344
[5 empty] | 0.02626566 | 0.06845023 |  |  | 0.05260442 | 0.06756617 | 0.0822444 | 0.06752708 | 0.02626566 | 0.06845023
[5 empty] | 0.02628879 | 0.06923701 |  |  | 0.05244553 | 0.06834279 | 0.08167583 | 0.06830325 | 0.02628879 | 0.06923701
[5 empty] | 0.02611014 | 0.0700238 |  |  | 0.05249729 | 0.06911942 | 0.0818063 | 0.06907942 | 0.02611014 | 0.0700238
[5 empty] | 0.02602975 | 0.07081058 |  |  | 0.05226086 | 0.06989604 | 0.08073665 | 0.0698556 | 0.02602975 | 0.07081058
[5 empty] | 0.02594765 | 0.07159737 |  |  | 0.05153544 | 0.07067266 | 0.08046774 | 0.07063177 | 0.02594765 | 0.07159737
[5 empty] | 0.02586388 | 0.07238415 |  |  | 0.05171725 | 0.07144928 | 0.08040041 | 0.07140794 | 0.02586388 | 0.07238415
[5 empty] | 0.02587848 | 0.07317093 |  |  | 0.05130566 | 0.07222591 | 0.07973553 | 0.07218412 | 0.02587848 | 0.07317093
[5 empty] | 0.02559148 | 0.07395772 |  |  | 0.05120017 | 0.07300253 | 0.07937395 | 0.07296029 | 0.02559148 | 0.07395772
[5 empty] | 0.02550291 | 0.0747445 |  |  | 0.05080028 | 0.07377915 | 0.07921651 | 0.07373646 | 0.02550291 | 0.0747445
[5 empty] | 0.02541282 | 0.07553129 |  |  | 0.0509055 | 0.07455577 | 0.07846407 | 0.07451264 | 0.02541282 | 0.07553129
[5 empty] | 0.02552124 | 0.07631807 |  |  | 0.05051532 | 0.0753324 | 0.07781748 | 0.07528881 | 0.02552124 | 0.07631807
[5 empty] | 0.0252282 | 0.07710486 |  |  | 0.05012924 | 0.07610902 | 0.07697759 | 0.07606498 | 0.0252282 | 0.07710486
[5 empty] | 0.02523375 | 0.07789164 |  |  | 0.05044675 | 0.07688564 | 0.07684413 | 0.07684116 | 0.02523375 | 0.07789164
[5 empty] | 0.02523791 | 0.07867842 |  |  | 0.05026737 | 0.07766226 | 0.07640259 | 0.07761733 | 0.02523791 | 0.07867842
[5 empty] | 0.02504072 | 0.07946521 |  |  | 0.04949059 | 0.07843889 | 0.07604867 | 0.0783935 | 0.02504072 | 0.07946521
[5 empty] | 0.02484223 | 0.08025199 |  |  | 0.0497159 | 0.07921551 | 0.07548287 | 0.07916968 | 0.02484223 | 0.08025199
[5 empty] | 0.02484246 | 0.08103878 |  |  | 0.04924281 | 0.07999213 | 0.07530567 | 0.07994585 | 0.02484246 | 0.08103878
[5 empty] | 0.02474145 | 0.08182556 |  |  | 0.04947082 | 0.08076876 | 0.07501756 | 0.08072202 | 0.02474145 | 0.08182556
[5 empty] | 0.02453924 | 0.08261235 |  |  | 0.04939942 | 0.08154538 | 0.07371902 | 0.0814982 | 0.02453924 | 0.08261235
[5 empty] | 0.02443586 | 0.08339913 |  |  | 0.04892811 | 0.082322 | 0.07331055 | 0.08227437 | 0.02443586 | 0.08339913
[5 empty] | 0.02443063 | 0.08418591 |  |  | 0.04885641 | 0.08309862 | 0.07319262 | 0.08305054 | 0.02443063 | 0.08418591
[5 empty] | 0.0243066 | 0.0849727 |  |  | 0.04838379 | 0.08387525 | 0.07236572 | 0.08382672 | 0.0243066 | 0.0849727
[5 empty] | 0.02405799 | 0.08575948 |  |  | 0.04810977 | 0.08465187 | 0.07203035 | 0.08460289 | 0.02405799 | 0.08575948
[5 empty] | 0.02388655 | 0.08654627 |  |  | 0.04813384 | 0.08542849 | 0.07198698 | 0.08537906 | 0.02388655 | 0.08654627
[5 empty] | 0.02369405 | 0.08733305 |  |  | 0.0483555 | 0.08620511 | 0.07093611 | 0.08615524 | 0.02369405 | 0.08733305
[5 empty] | 0.02348224 | 0.08811984 |  |  | 0.04797425 | 0.08698174 | 0.07057821 | 0.08693141 | 0.02348224 | 0.08811984
[5 empty] | 0.02325288 | 0.08890662 |  |  | 0.04738959 | 0.08775836 | 0.06991379 | 0.08770758 | 0.02325288 | 0.08890662
[5 empty] | 0.02300773 | 0.0896934 |  |  | 0.04730102 | 0.08853498 | 0.06904331 | 0.08848376 | 0.02300773 | 0.0896934
[5 empty] | 0.02294855 | 0.09048019 |  |  | 0.04700804 | 0.0893116 | 0.06836727 | 0.08925993 | 0.02294855 | 0.09048019
[5 empty] | 0.02267709 | 0.09126697 |  |  | 0.04721015 | 0.09008823 | 0.06808616 | 0.0900361 | 0.02267709 | 0.09126697
[5 empty] | 0.02219512 | 0.09205376 |  |  | 0.04690684 | 0.09086485 | 0.06710046 | 0.09081228 | 0.02219512 | 0.09205376
[5 empty] | 0.02190439 | 0.09284054 |  |  | 0.04659762 | 0.09164147 | 0.06651066 | 0.09158845 | 0.02190439 | 0.09284054
[5 empty] | 0.02180666 | 0.09362732 |  |  | 0.04668199 | 0.09241809 | 0.06641725 | 0.09236462 | 0.02180666 | 0.09362732
[5 empty] | 0.02130369 | 0.09441411 |  |  | 0.04635944 | 0.09319472 | 0.0660207 | 0.0931408 | 0.02130369 | 0.09441411
[5 empty] | 0.02119723 | 0.09520089 |  |  | 0.04612948 | 0.09397134 | 0.06502152 | 0.09391697 | 0.02119723 | 0.09520089
[5 empty] | 0.02088906 | 0.09598768 |  |  | 0.0454916 | 0.09474796 | 0.06442017 | 0.09469314 | 0.02088906 | 0.09598768
[5 empty] | 0.02048091 | 0.09677446 |  |  | 0.0456453 | 0.09552459 | 0.06411716 | 0.09546932 | 0.02048091 | 0.09677446
[5 empty] | 0.02017456 | 0.09756125 |  |  | 0.04499009 | 0.09630121 | 0.06351297 | 0.09624549 | 0.02017456 | 0.09756125
[5 empty] | 0.01997177 | 0.09834803 |  |  | 0.04512546 | 0.09707783 | 0.06280808 | 0.09702166 | 0.01997177 | 0.09834803
[5 empty] | 0.01967428 | 0.09913481 |  |  | 0.04505091 | 0.09785445 | 0.06180297 | 0.09779784 | 0.01967428 | 0.09913481
[5 empty] | 0.01918386 | 0.0999216 |  |  | 0.04436593 | 0.09863108 | 0.06149815 | 0.09857401 | 0.01918386 | 0.0999216
[5 empty] | 0.01900227 | 0.1007084 |  |  | 0.04447004 | 0.0994077 | 0.06119364 | 0.09935018 | 0.01900227 | 0.1007084
[5 empty] | 0.01883126 | 0.1014952 |  |  | 0.04366273 | 0.1001843 | 0.06068646 | 0.1001264 | 0.01883126 | 0.1014952
[5 empty] | 0.0185726 | 0.102282 |  |  | 0.0432435 | 0.1009609 | 0.05957587 | 0.1009025 | 0.0185726 | 0.102282
[5 empty] | 0.01832804 | 0.1030687 |  |  | 0.04331184 | 0.1017376 | 0.05916174 | 0.1016787 | 0.01832804 | 0.1030687
[5 empty] | 0.01789934 | 0.1038555 |  |  | 0.04316726 | 0.1025142 | 0.05844394 | 0.1024549 | 0.01789934 | 0.1038555
[5 empty] | 0.01778676 | 0.1046423 |  |  | 0.04270926 | 0.1032908 | 0.05742236 | 0.103231 | 0.01778676 | 0.1046423
[5 empty] | 0.01757751 | 0.1054291 |  |  | 0.04223733 | 0.1040674 | 0.05769686 | 0.1040072 | 0.01757751 | 0.1054291
[5 empty] | 0.01746862 | 0.1062159 |  |  | 0.04145098 | 0.1048441 | 0.05626733 | 0.1047834 | 0.01746862 | 0.1062159
[5 empty] | 0.01706051 | 0.1070027 |  |  | 0.04110864 | 0.1056207 | 0.05563364 | 0.1055596 | 0.01706051 | 0.1070027
[5 empty] | 0.01695357 | 0.1077894 |  |  | 0.04091554 | 0.1063973 | 0.05559567 | 0.1063357 | 0.01695357 | 0.1077894
[5 empty] | 0.01684822 | 0.1085762 |  |  | 0.03988947 | 0.1071739 | 0.05485329 | 0.1071119 | 0.01684822 | 0.1085762
[5 empty] | 0.01664485 | 0.109363 |  |  | 0.03905398 | 0.1079505 | 0.05400638 | 0.1078881 | 0.01664485 | 0.109363
[5 empty] | 0.01634389 | 0.1101498 |  |  | 0.0385326 | 0.1087272 | 0.05375482 | 0.1086643 | 0.01634389 | 0.1101498
[5 empty] | 0.01624573 | 0.1109366 |  |  | 0.03754888 | 0.1095038 | 0.05309848 | 0.1094404 | 0.01624573 | 0.1109366
[5 empty] | 0.01585077 | 0.1117234 |  |  | 0.03592636 | 0.1102804 | 0.05233724 | 0.1102166 | 0.01585077 | 0.1117234
[5 empty] | 0.01575944 | 0.1125101 |  |  | 0.03518857 | 0.111057 | 0.05097097 | 0.1109928 | 0.01575944 | 0.1125101
[5 empty] | 0.01547212 | 0.1132969 |  |  | 0.03425905 | 0.1118337 | 0.05089956 | 0.111769 | 0.01547212 | 0.1132969
[5 empty] | 0.01548924 | 0.1140837 |  |  | 0.03296135 | 0.1126103 | 0.05042287 | 0.1125451 | 0.01548924 | 0.1140837
[5 empty] | 0.01531119 | 0.1148705 |  |  | 0.03221901 | 0.1133869 | 0.04964079 | 0.1133213 | 0.01531119 | 0.1148705
[5 empty] | 0.01513838 | 0.1156573 |  |  | 0.03155557 | 0.1141635 | 0.04885319 | 0.1140975 | 0.01513838 | 0.1156573
[5 empty] | 0.01487122 | 0.1164441 |  |  | 0.03069456 | 0.1149402 | 0.04775994 | 0.1148736 | 0.01487122 | 0.1164441
[5 empty] | 0.01461012 | 0.1172309 |  |  | 0.02965953 | 0.1157168 | 0.04746093 | 0.1156498 | 0.01461012 | 0.1172309
[5 empty] | 0.01455548 | 0.1180176 |  |  | 0.02965713 | 0.1164934 | 0.04685602 | 0.116426 | 0.01455548 | 0.1180176
[5 empty] | 0.01440771 | 0.1188044 |  |  | 0.0286808 | 0.11727 | 0.0456451 | 0.1172022 | 0.01440771 | 0.1188044
[5 empty] | 0.01436721 | 0.1195912 |  |  | 0.02880777 | 0.1180466 | 0.04502805 | 0.1179783 | 0.01436721 | 0.1195912
[5 empty] | 0.0142344 | 0.120378 |  |  | 0.02773832 | 0.1188233 | 0.04400473 | 0.1187545 | 0.0142344 | 0.120378
[5 empty] | 0.01400967 | 0.1211648 |  |  | 0.02777273 | 0.1195999 | 0.04327502 | 0.1195307 | 0.01400967 | 0.1211648
[5 empty] | 0.01399247 | 0.1219516 |  |  | 0.02741126 | 0.1203765 | 0.04343881 | 0.1203069 | 0.01399247 | 0.1219516
[5 empty] | 0.01387671 | 0.1227383 |  |  | 0.0263542 | 0.1211531 | 0.04219596 | 0.121083 | 0.01387671 | 0.1227383
[5 empty] | 0.01376132 | 0.1235251 |  |  | 0.02620181 | 0.1219298 | 0.04144657 | 0.1218592 | 0.01376132 | 0.1235251
[5 empty] | 0.01344638 | 0.1243119 |  |  | 0.02555437 | 0.1227064 | 0.04109145 | 0.1226354 | 0.01344638 | 0.1243119
[5 empty] | 0.013532 | 0.1250987 |  |  | 0.02501216 | 0.123483 | 0.0400307 | 0.1234116 | 0.013532 | 0.1250987
[5 empty] | 0.01321826 | 0.1258855 |  |  | 0.02457545 | 0.1242596 | 0.03926431 | 0.1241877 | 0.01321826 | 0.1258855
[5 empty] | 0.01330526 | 0.1266723 |  |  | 0.02414451 | 0.1250362 | 0.0385923 | 0.1249639 | 0.01330526 | 0.1266723
[5 empty] | 0.01319308 | 0.127459 |  |  | 0.02431962 | 0.1258129 | 0.03731465 | 0.1257401 | 0.01319308 | 0.127459
[5 empty] | 0.01308182 | 0.1282458 |  |  | 0.02340105 | 0.1265895 | 0.03693138 | 0.1265162 | 0.01308182 | 0.1282458
[5 empty] | 0.01277157 | 0.1290326 |  |  | 0.02338908 | 0.1273661 | 0.03614247 | 0.1272924 | 0.01277157 | 0.1290326
[5 empty] | 0.01276243 | 0.1298194 |  |  | 0.02268399 | 0.1281427 | 0.03564794 | 0.1280686 | 0.01276243 | 0.1298194
[5 empty] | 0.01255449 | 0.1306062 |  |  | 0.02208604 | 0.1289194 | 0.03414777 | 0.1288448 | 0.01255449 | 0.1306062
[5 empty] | 0.01264783 | 0.131393 |  |  | 0.02189551 | 0.129696 | 0.03404197 | 0.1296209 | 0.01264783 | 0.131393
[5 empty] | 0.01244256 | 0.1321798 |  |  | 0.02191267 | 0.1304726 | 0.03333055 | 0.1303971 | 0.01244256 | 0.1321798
[5 empty] | 0.01233875 | 0.1329665 |  |  | 0.0210378 | 0.1312492 | 0.0322135 | 0.1311733 | 0.01233875 | 0.1329665
[5 empty] | 0.01223652 | 0.1337533 |  |  | 0.02067118 | 0.1320258 | 0.03099081 | 0.1319495 | 0.01223652 | 0.1337533
[5 empty] | 0.01213594 | 0.1345401 |  |  | 0.02041308 | 0.1328025 | 0.0305625 | 0.1327256 | 0.01213594 | 0.1345401
[5 empty] | 0.01213711 | 0.1353269 |  |  | 0.02026377 | 0.1335791 | 0.02922857 | 0.1335018 | 0.01213711 | 0.1353269
[5 empty] | 0.01194012 | 0.1361137 |  |  | 0.01982352 | 0.1343557 | 0.028589 | 0.134278 | 0.01194012 | 0.1361137
[5 empty] | 0.01174506 | 0.1369005 |  |  | 0.01959262 | 0.1351323 | 0.02774381 | 0.1350542 | 0.01174506 | 0.1369005
[5 empty] | 0.01165203 | 0.1376872 |  |  | 0.01897133 | 0.135909 | 0.02749299 | 0.1358303 | 0.01165203 | 0.1376872
[5 empty] | 0.01166112 | 0.138474 |  |  | 0.01865993 | 0.1366856 | 0.02663654 | 0.1366065 | 0.01166112 | 0.138474
[5 empty] | 0.01157242 | 0.1392608 |  |  | 0.0182587 | 0.1374622 | 0.02497447 | 0.1373827 | 0.01157242 | 0.1392608
[5 empty] | 0.01158603 | 0.1400476 |  |  | 0.01856791 | 0.1382388 | 0.02420677 | 0.1381588 | 0.01158603 | 0.1400476
[5 empty] | 0.01150202 | 0.1408344 |  |  | 0.01798783 | 0.1390155 | 0.02373345 | 0.138935 | 0.01150202 | 0.1408344
[5 empty] | 0.01132051 | 0.1416212 |  |  | 0.01741873 | 0.1397921 | 0.0231545 | 0.1397112 | 0.01132051 | 0.1416212
[5 empty] | 0.01134157 | 0.1424079 |  |  | 0.0176609 | 0.1405687 | 0.02136992 | 0.1404874 | 0.01134157 | 0.1424079
[5 empty] | 0.01106531 | 0.1431947 |  |  | 0.01691461 | 0.1413453 | 0.02057972 | 0.1412635 | 0.01106531 | 0.1431947
[5 empty] | 0.01119181 | 0.1439815 |  |  | 0.01728012 | 0.1421219 | 0.0196839 | 0.1420397 | 0.01119181 | 0.1439815
[5 empty] | 0.01112117 | 0.1447683 |  |  | 0.01665773 | 0.1428986 | 0.01958245 | 0.1428159 | 0.01112117 | 0.1447683
[5 empty] | 0.01085347 | 0.1455551 |  |  | 0.01664769 | 0.1436752 | 0.01807538 | 0.1435921 | 0.01085347 | 0.1455551
[5 empty] | 0.01088882 | 0.1463419 |  |  | 0.01645028 | 0.1444518 | 0.01696268 | 0.1443682 | 0.01088882 | 0.1463419
[5 empty] | 0.01092729 | 0.1471287 |  |  | 0.01626579 | 0.1452284 | 0.01604437 | 0.1451444 | 0.01092729 | 0.1471287
[5 empty] | 0.01066899 | 0.1479154 |  |  | 0.01619447 | 0.1460051 | 0.01512042 | 0.1459206 | 0.01066899 | 0.1479154
[5 empty] | 0.01061401 | 0.1487022 |  |  | 0.01583662 | 0.1467817 | 0.01459086 | 0.1466968 | 0.01061401 | 0.1487022
[5 empty] | 0.01066244 | 0.149489 |  |  | 0.01569249 | 0.1475583 | 0.01385568 | 0.1474729 | 0.01066244 | 0.149489
[5 empty] | 0.01071437 | 0.1502758 |  |  | 0.01536237 | 0.1483349 | 0.01241487 | 0.1482491 | 0.01071437 | 0.1502758
[5 empty] | 0.01046989 | 0.1510626 |  |  | 0.01524654 | 0.1491115 | 0.01166844 | 0.1490253 | 0.01046989 | 0.1510626
[5 empty] | 0.0104291 | 0.1518494 |  |  | 0.01564525 | 0.1498882 | 0.01121639 | 0.1498014 | 0.0104291 | 0.1518494
[5 empty] | 0.01049209 | 0.1526361 |  |  | 0.0150588 | 0.1506648 | 0.009958715 | 0.1505776 | 0.01049209 | 0.1526361
[5 empty] | 0.01055895 | 0.1534229 |  |  | 0.01528745 | 0.1514414 | 0.008695422 | 0.1513538 | 0.01055895 | 0.1534229
[5 empty] | 0.01032976 | 0.1542097 |  |  | 0.01503148 | 0.152218 | 0.00792651 | 0.15213 | 0.01032976 | 0.1542097
[5 empty] | 0.01050464 | 0.1549965 |  |  | 0.01539116 | 0.1529947 | 0.007051977 | 0.1529061 | 0.01050464 | 0.1549965
[5 empty] | 0.01028366 | 0.1557833 |  |  | 0.01526676 | 0.1537713 | 0.005671824 | 0.1536823 | 0.01028366 | 0.1557833
[5 empty] | 0.01046692 | 0.1565701 |  |  | 0.01495857 | 0.1545479 | 0.005186052 | 0.1544585 | 0.01046692 | 0.1565701