## 1
Общество с ограниченной ответственностью "Инженерная геология" (ООО "ИнжГео") | [11 empty] | Общество с ограниченной ответственностью "Инженерная геология" (ООО "ИнжГео")
Юр. адрес: 117279, г. Москва, ул. Миклухо-Маклая, 36 а, этаж 5, пом. XXIII к. 76-84 | [11 empty] | Юр. адрес: 117279, г. Москва, ул. Миклухо-Маклая, 36 а, этаж 5, пом. XXIII к. 76-84 | [8 empty] | нагр |  |  | X0 | Y0 | R |  | нагр |  |  |  | X0 | Y0 | R | нагр |  |  |  | X0 | Y0 | R |  | нагр |  |  |  | X0 | Y0 | R
Телефон/факс +7 (495) 132-30-00, Адрес электронной почты inbox@inj-geo.ru | [11 empty] | Телефон/факс +7 (495) 132-30-00, Адрес электронной почты inbox@inj-geo.ru | [12 empty] | 0 | [7 empty] | 0 | [6 empty] | 0 | [7 empty] | 0
[21 empty] | девиатор | [6 empty] | девиатор | [6 empty] | девиатор | [7 empty] | девиатор
Испытательная лаборатория ООО «ИнжГео» | [11 empty] | Испытательная лаборатория ООО «ИнжГео» | [8 empty] | x0 | Угол | X | Y |  |  |  | x0 |  | Угол | X | Y |  |  | x0 |  | Угол | X | Y |  |  |  | x0 |  | Угол | X | Y
Адрес места осуществления деятельности лаборатории: г. Москва, просп. Вернадского, д. 51, стр. 1 | [11 empty] | Адрес места осуществления деятельности лаборатории: г. Москва, просп. Вернадского, д. 51, стр. 1 | [9 empty] | 0 | [7 empty] | 0 | [6 empty] | 0 | [7 empty] | 0
Телефон +7(910)4557682, E-mail: slg85@mail.ru | [11 empty] | Телефон +7(910)4557682, E-mail: slg85@mail.ru | [9 empty] | 5 | [7 empty] | 5 | [6 empty] | 5 | [7 empty] | 5
[22 empty] | 10 | [7 empty] | 10 | [6 empty] | 10 | [7 empty] | 10
[12 empty] | Протокол испытаний № 13-63/152 от 30-03-2023 | [9 empty] | 15 | [7 empty] | 15 | [6 empty] | 15 | [7 empty] | 15
[22 empty] | 20 | [7 empty] | 20 | [6 empty] | 20 | [7 empty] | 20
[12 empty] | Наименование и адрес заказчика: Переход трубопровода через р. Енисей | [9 empty] | 25 | [7 empty] | 25 | [6 empty] | 25 | [7 empty] | 25
[12 empty] | Наименование объекта: ООО Регионстрой | [9 empty] | 30 | [7 empty] | 30 | [6 empty] | 30 | [7 empty] | 30
Наименование используемого метода/методики: ГОСТ 12248.4-2020 | [11 empty] | Наименование используемого метода/методики: ГОСТ 12248.3-2020 | [9 empty] | 35 | [7 empty] | 35 | [6 empty] | 35 | [7 empty] | 35
Условия проведения испытания: температура окружающей среды (18 - 25)0С, влажность воздуха (40 - 75)% | [11 empty] | Условия проведения испытания: температура окружающей среды (18 - 25)0С, влажность воздуха (40 - 75)% | [9 empty] | 40 | [7 empty] | 40 | [6 empty] | 40 | [7 empty] | 40
[12 empty] | Дата получение объекта подлежащего испытаниям: 03-03-2023 | [9 empty] | 45 | [7 empty] | 45 | [6 empty] | 45 | [7 empty] | 45
[12 empty] | Дата испытания: 25.10.2022-19.11.2152 | [9 empty] | 50 | [7 empty] | 50 | [6 empty] | 50 | [7 empty] | 50
[22 empty] | 55 | [7 empty] | 55 | [6 empty] | 55 | [7 empty] | 55
Испытание грунтов методом трехосного сжатия | [11 empty] | Испытание грунтов методом трехосного сжатия | [9 empty] | 60 | [7 empty] | 60 | [6 empty] | 60 | [7 empty] | 60
[22 empty] | 65 | [7 empty] | 65 | [6 empty] | 65 | [7 empty] | 65
Лабораторный номер: | [6 empty] | We, д.е. = |  |  |  |  | Лабораторный номер: |  | 1187 |  |  |  | We, д.е. = | 0.646368761 |  |  | 70 | [7 empty] | 70 | [6 empty] | 70 | [7 empty] | 70
Номер скважины: | [6 empty] | ρ, г/см3 = |  |  |  |  | Номер скважины: |  | BH-078 |  |  |  | ρ, г/см3 = | 1.52 |  |  | 75 | [7 empty] | 75 | [6 empty] | 75 | [7 empty] | 75
Глубина отбора, м: | [6 empty] | ρs, г/см3 = |  |  |  |  | Глубина отбора, м: |  | 0.9 |  |  |  | ρs, г/см3 = | 2.72 |  |  | 80 | [7 empty] | 80 | [6 empty] | 80 | [7 empty] | 80
Наименование грунта: | [6 empty] | e, д.е. = |  |  |  |  | Наименование грунта: |  | Суглинок, после оттаивания текучий, легкий песчанистый |  |  |  | e, д.е. = | 1.946134 |  |  | 85 | [7 empty] | 85 | [6 empty] | 85 | [7 empty] | 85
Схема проведения опыта: | [6 empty] | IL, д.е. = |  |  |  |  | Схема проведения опыта: |  | КД |  |  |  | IL, д.е. = | 3.609 |  |  | 90 | [7 empty] | 90 | [6 empty] | 90 | [7 empty] | 90
[22 empty] | 95 | [7 empty] | 95 | [6 empty] | 95 | [7 empty] | 95
[22 empty] | 100 | [7 empty] | 100 | [6 empty] | 100 | [7 empty] | 100
Результаты испытаний | [11 empty] | Результаты испытаний | [9 empty] | 105 | [7 empty] | 105 | [6 empty] | 105 | [7 empty] | 105
[22 empty] | 110 | [7 empty] | 110 | [6 empty] | 110 | [7 empty] | 110
[22 empty] | 115 | [7 empty] | 115 | [6 empty] | 115 | [7 empty] | 115
[22 empty] | 120 | [7 empty] | 120 | [6 empty] | 120 | [7 empty] | 120
[22 empty] | 125 | [7 empty] | 125 | [6 empty] | 125 | [7 empty] | 125
[22 empty] | 130 | [7 empty] | 130 | [6 empty] | 130 | [7 empty] | 130
[22 empty] | 135 | [7 empty] | 135 | [6 empty] | 135 | [7 empty] | 135
[22 empty] | 140 | [7 empty] | 140 | [6 empty] | 140 | [7 empty] | 140
[22 empty] | 145 | [7 empty] | 145 | [6 empty] | 145 | [7 empty] | 145
[22 empty] | 150 | [7 empty] | 150 | [6 empty] | 150 | [7 empty] | 150
[22 empty] | 155 | [7 empty] | 155 | [6 empty] | 155 | [7 empty] | 155
[22 empty] | 160 | [7 empty] | 160 | [6 empty] | 160 | [7 empty] | 160
[22 empty] | 165 | [7 empty] | 165 | [6 empty] | 165 | [7 empty] | 165
[22 empty] | 170 | [7 empty] | 170 | [6 empty] | 170 | [7 empty] | 170
[22 empty] | 175 | [7 empty] | 175 | [6 empty] | 175 | [7 empty] | 175
[22 empty] | 180 | [7 empty] | 180 | [6 empty] | 180 | [7 empty] | 180
[13 empty] | Давление в камере, Мпа σ3 | Вертикальная нагрузка, Мпа σ1 | Поровое давление, Мпа u
[7 empty] | Коэфф. Точки | [5 empty] | 0.05 | 0.07066004 | [5 empty] | 1 | [6 empty] | σ3,кПа | σ1,кПа | u, кПа |  |  |  | 4
[13 empty] | 0.15 | 0.1984166 | [27 empty] | δ3, Мпа | δ1-δ3, МПа | δ1, МПа | δ1, КПа
|  |  | Модуль деформации, МПа: | [9 empty] | 0.25 | 0.3261731 | [21 empty] | С, МПа:
|  |  | Е0= | [32 empty] | φ, град:
|  |  | E50 = | [32 empty] | E, Мпа
|  |  | Коэф. Поперечной деформации, ϑ = | [9 empty] | Эффективные значения угла внутреннего трения и удельного сцепления ϕ', С' | [13 empty] | x | 0
[13 empty] | ϕ', град. = | 7 | [12 empty] | y |  |  |  | С, кПа | φ,°
[13 empty] | С', МПа = | 0.003
| Исполнитель: | [6 empty] | Морозов Д.С. |  |  |  |  | Исполнитель: |  |  |  |  | Морозов Д.С.
| Начальник исп. лаборатории: | [6 empty] | Семиколенова Л.Г. |  |  |  |  | Начальник исп. лаборатории: |  |  |  |  | Семиколенова Л.Г.
Лист 1 , всего листов 2 | [11 empty] | Лист 2 , всего листов 2
Частичное воспроизведение протокола испытаний без письменного разрешения ООО «ИнжГео» ЗАПРЕЩАЕТСЯ | [11 empty] | Частичное воспроизведение протокола испытаний без письменного разрешения ООО «ИнжГео» ЗАПРЕЩАЕТСЯ
[5 empty] | второй график |  | первый график | [9 empty] | К Пуассона
dev50 | epsE50 | ind | devE0 | epsE0 | dev | eps | sigma |  | dev1 | eps1 | dev2 | eps2 | dev3 | eps3 |  | Глины
0.01033002 | 0.007819902 |  |  |  | 0 | 0 |  |  | 0 | 0 | 0 | 0 | 0 | 0 |  | < 0 | 0,20-0,30
ind |  |  |  |  | 0.002122638 | 0.0007727738 |  |  | 0.006 | 0.0009663926 | 0.01049834 | 0.000767748 | 0.002122638 | 0.0007727738 |  | 0-0,25 | 0,30-0,38
2 |  |  |  |  | 0.003867496 | 0.001545548 |  |  | 0.008603383 | 0.001537845 | 0.0198482 | 0.001535496 | 0.003867496 | 0.001545548 |  | 0,25< | 0,38-0,45
E0 |  |  |  |  | 0.005602969 | 0.002318322 |  |  | 0.01183379 | 0.002306768 | 0.0272153 | 0.002303244 | 0.005602969 | 0.002318322 |  | Суглинки | 0,35-0,37
epsE0 | devE0 |  |  |  | 0.007 | 0.003179432 |  |  | 0.01471416 | 0.003075691 | 0.031 | 0.002964282 | 0.007 | 0.003179432 |  | Пески и супеси | 0,30-0,35
0.003179432 | 0.007 |  |  |  | 0.007612072 | 0.003863869 |  |  | 0.01738761 | 0.003844613 | 0.03378897 | 0.00383874 | 0.007612072 | 0.003863869
[5 empty] | 0.008199813 | 0.004636643 |  |  | 0.01989726 | 0.004613536 | 0.0353753 | 0.004606488 | 0.008199813 | 0.004636643
График E50 |  | График E |  |  | 0.008982371 | 0.005409417 |  |  | 0.02178622 | 0.005382459 | 0.03637254 | 0.005374236 | 0.008982371 | 0.005409417
eps | q | sigma |  |  | 0.009278559 | 0.006182191 |  |  | 0.02420829 | 0.006498531 | 0.03808656 | 0.006069855 | 0.009278559 | 0.006182191
Горизонтальная линия E50 |  | Касательная |  |  | 0.00990719 | 0.006954965 |  |  | 0.02465729 | 0.006920304 | 0.03931156 | 0.006909732 | 0.00990719 | 0.006954965
0 |  | a | b |  | 0.01033002 | 0.007819902 |  |  | 0.025642 | 0.007689227 | 0.03991845 | 0.00767748 | 0.01033002 | 0.007819902
|  |  | 0 |  | 0.01064486 | 0.008500512 |  |  | 0.02660586 | 0.00845815 | 0.0415203 | 0.008445228 | 0.01064486 | 0.008500512
Вертикальная линия E50 |  | p1 и p2 |  |  | 0.01080033 | 0.009273286 |  |  | 0.02744887 | 0.009227072 | 0.0429162 | 0.009212976 | 0.01080033 | 0.009273286
| 0 | 0 |  |  | 0.01125341 | 0.01004606 |  |  | 0.02837101 | 0.009995995 | 0.04410526 | 0.009980724 | 0.01125341 | 0.01004606
[5 empty] | 0.01160385 | 0.01081883 |  |  | 0.02907227 | 0.01076492 | 0.04508659 | 0.01074847 | 0.01160385 | 0.01081883
Касательная линия E50 |  |  |  |  | 0.0118514 | 0.01159161 |  |  | 0.03025267 | 0.01153384 | 0.04655929 | 0.01151622 | 0.0118514 | 0.01159161
0 | 0 | Горизонтальная 1 |  |  | 0.01219579 | 0.01236438 |  |  | 0.03101218 | 0.01230276 | 0.04732247 | 0.01228397 | 0.01219579 | 0.01236438
[5 empty] | 0.01263678 | 0.01313716 |  |  | 0.03175081 | 0.01307169 | 0.04847522 | 0.01305172 | 0.01263678 | 0.01313716
Горизонтальная линия qкр |  |  |  |  | 0.01297411 | 0.01390993 |  |  | 0.03246855 | 0.01384061 | 0.04981667 | 0.01381946 | 0.01297411 | 0.01390993
Горизонтальная линия q |  | Горизонтальная 2 |  |  | 0.01340753 | 0.0146827 |  |  | 0.0333654 | 0.01460953 | 0.05054591 | 0.01458721 | 0.01340753 | 0.0146827
0 |  | 0 |  |  | 0.01373677 | 0.01545548 |  |  | 0.03434134 | 0.01537845 | 0.05176204 | 0.01535496 | 0.01373677 | 0.01545548
[5 empty] | 0.01396159 | 0.01622825 |  |  | 0.03489638 | 0.01614738 | 0.05336418 | 0.01612271 | 0.01396159 | 0.01622825
Вертикальная линия q |  |  |  |  | 0.01438172 | 0.01700102 |  |  | 0.03593052 | 0.0169163 | 0.05405142 | 0.01689046 | 0.01438172 | 0.01700102
| 0 |  |  |  | 0.01469692 | 0.0177738 |  |  | 0.03624373 | 0.01768522 | 0.05502288 | 0.0176582 | 0.01469692 | 0.0177738
[5 empty] | 0.01490693 | 0.01854657 |  |  | 0.03733603 | 0.01845414 | 0.05597765 | 0.01842595 | 0.01490693 | 0.01854657
[5 empty] | 0.0151115 | 0.01931935 |  |  | 0.0380074 | 0.01922307 | 0.05761484 | 0.0191937 | 0.0151115 | 0.01931935
[5 empty] | 0.01551036 | 0.02009212 |  |  | 0.03855785 | 0.01999199 | 0.05823356 | 0.01996145 | 0.01551036 | 0.02009212
[5 empty] | 0.01580326 | 0.02086489 |  |  | 0.03888736 | 0.02076091 | 0.05923291 | 0.0207292 | 0.01580326 | 0.02086489
[5 empty] | 0.01618996 | 0.02163767 |  |  | 0.03959593 | 0.02152984 | 0.060012 | 0.02149694 | 0.01618996 | 0.02163767
[5 empty] | 0.01647018 | 0.02241044 |  |  | 0.04038356 | 0.02229876 | 0.06126994 | 0.02226469 | 0.01647018 | 0.02241044
[5 empty] | 0.01664369 | 0.02318322 |  |  | 0.04095023 | 0.02306768 | 0.06190581 | 0.02303244 | 0.01664369 | 0.02318322
[5 empty] | 0.01681022 | 0.02395599 |  |  | 0.04159596 | 0.0238366 | 0.06321875 | 0.02380019 | 0.01681022 | 0.02395599
[5 empty] | 0.01726951 | 0.02472876 |  |  | 0.04182072 | 0.02460553 | 0.06380783 | 0.02456794 | 0.01726951 | 0.02472876
[5 empty] | 0.01752132 | 0.02550154 |  |  | 0.04232452 | 0.02537445 | 0.06457218 | 0.02533568 | 0.01752132 | 0.02550154
[5 empty] | 0.01756539 | 0.02627431 |  |  | 0.04290735 | 0.02614337 | 0.0658109 | 0.02610343 | 0.01756539 | 0.02627431
[5 empty] | 0.01800146 | 0.02704708 |  |  | 0.0431692 | 0.02691229 | 0.06672309 | 0.02687118 | 0.01800146 | 0.02704708
[5 empty] | 0.01822928 | 0.02781986 |  |  | 0.04401008 | 0.02768122 | 0.06710786 | 0.02763893 | 0.01822928 | 0.02781986
[5 empty] | 0.01824859 | 0.02859263 |  |  | 0.04412997 | 0.02845014 | 0.06826431 | 0.02840668 | 0.01824859 | 0.02859263
[5 empty] | 0.01845913 | 0.02936541 |  |  | 0.04472888 | 0.02921906 | 0.06899154 | 0.02917442 | 0.01845913 | 0.02936541
[5 empty] | 0.01886067 | 0.03013818 |  |  | 0.04480679 | 0.02998799 | 0.06968867 | 0.02994217 | 0.01886067 | 0.03013818
[5 empty] | 0.01905292 | 0.03091095 |  |  | 0.0454637 | 0.03075691 | 0.0701548 | 0.03070992 | 0.01905292 | 0.03091095
[5 empty] | 0.01903565 | 0.03168373 |  |  | 0.0458996 | 0.03152583 | 0.07108903 | 0.03147767 | 0.01903565 | 0.03168373
[5 empty] | 0.0194086 | 0.0324565 |  |  | 0.0461145 | 0.03229475 | 0.07119046 | 0.03224542 | 0.0194086 | 0.0324565
[5 empty] | 0.01937151 | 0.03322928 |  |  | 0.04620839 | 0.03306368 | 0.07185821 | 0.03301316 | 0.01937151 | 0.03322928
[5 empty] | 0.01962413 | 0.03400205 |  |  | 0.04668125 | 0.0338326 | 0.07209138 | 0.03378091 | 0.01962413 | 0.03400205
[5 empty] | 0.0196662 | 0.03477482 |  |  | 0.04663309 | 0.03460152 | 0.07308907 | 0.03454866 | 0.0196662 | 0.03477482
[5 empty] | 0.01979746 | 0.0355476 |  |  | 0.0470639 | 0.03537044 | 0.07325038 | 0.03531641 | 0.01979746 | 0.0355476
[5 empty] | 0.02011767 | 0.03632037 |  |  | 0.04747368 | 0.03613937 | 0.07387443 | 0.03608416 | 0.02011767 | 0.03632037
[5 empty] | 0.02022656 | 0.03709314 |  |  | 0.04756242 | 0.03690829 | 0.07436032 | 0.0368519 | 0.02022656 | 0.03709314
[5 empty] | 0.02012389 | 0.03786592 |  |  | 0.04743012 | 0.03767721 | 0.07440714 | 0.03761965 | 0.02012389 | 0.03786592
[5 empty] | 0.02040939 | 0.03863869 |  |  | 0.04777676 | 0.03844613 | 0.07461402 | 0.0383874 | 0.02040939 | 0.03863869
[5 empty] | 0.02038281 | 0.03941147 |  |  | 0.04800236 | 0.03921506 | 0.07498005 | 0.03915515 | 0.02038281 | 0.03941147
[5 empty] | 0.0204439 | 0.04018424 |  |  | 0.04820689 | 0.03998398 | 0.07520434 | 0.0399229 | 0.0204439 | 0.04018424
[5 empty] | 0.0205924 | 0.04095701 |  |  | 0.04829036 | 0.0407529 | 0.07558598 | 0.04069064 | 0.0205924 | 0.04095701
[5 empty] | 0.02042806 | 0.04172979 |  |  | 0.04795276 | 0.04152183 | 0.0754241 | 0.04145839 | 0.02042806 | 0.04172979
[5 empty] | 0.02066004 | 0.04250256 |  |  | 0.04841658 | 0.04229075 | 0.07617312 | 0.04222614 | 0.02066004 | 0.04250256
[5 empty] | 0.02065982 | 0.04327533 |  |  | 0.04801434 | 0.04305967 | 0.07566616 | 0.04299389 | 0.02065982 | 0.04327533
[5 empty] | 0.02045893 | 0.04404811 |  |  | 0.04811375 | 0.04382859 | 0.07616404 | 0.04376164 | 0.02045893 | 0.04404811
[5 empty] | 0.02055462 | 0.04482088 |  |  | 0.04809378 | 0.04459752 | 0.07608152 | 0.04452938 | 0.02055462 | 0.04482088
[5 empty] | 0.02054708 | 0.04559366 |  |  | 0.04815513 | 0.04536644 | 0.07571694 | 0.04529713 | 0.02054708 | 0.04559366
[5 empty] | 0.02053633 | 0.04636643 |  |  | 0.04809831 | 0.04613536 | 0.07547517 | 0.04606488 | 0.02053633 | 0.04636643
[5 empty] | 0.02042241 | 0.0471392 |  |  | 0.04822387 | 0.04690428 | 0.07506107 | 0.04683263 | 0.02042241 | 0.0471392
[5 empty] | 0.02050535 | 0.04791198 |  |  | 0.04813233 | 0.04767321 | 0.07457949 | 0.04760037 | 0.02050535 | 0.04791198
[5 empty] | 0.02038516 | 0.04868475 |  |  | 0.04772422 | 0.04844213 | 0.07443528 | 0.04836812 | 0.02038516 | 0.04868475
[5 empty] | 0.02046189 | 0.04945753 |  |  | 0.04760008 | 0.04921105 | 0.07343332 | 0.04913587 | 0.02046189 | 0.04945753
[5 empty] | 0.02053556 | 0.0502303 |  |  | 0.04736043 | 0.04997998 | 0.07307844 | 0.04990362 | 0.02053556 | 0.0502303
[5 empty] | 0.02030619 | 0.05100307 |  |  | 0.04740581 | 0.0507489 | 0.07267552 | 0.05067137 | 0.02030619 | 0.05100307
[5 empty] | 0.02047382 | 0.05177585 |  |  | 0.04723674 | 0.05151782 | 0.07202941 | 0.05143911 | 0.02047382 | 0.05177585
[5 empty] | 0.02023848 | 0.05254862 |  |  | 0.04685376 | 0.05228674 | 0.07084496 | 0.05220686 | 0.02023848 | 0.05254862
[5 empty] | 0.02020019 | 0.05332139 |  |  | 0.0470574 | 0.05305567 | 0.07012703 | 0.05297461 | 0.02020019 | 0.05332139
[5 empty] | 0.02035898 | 0.05409417 |  |  | 0.04654818 | 0.05382459 | 0.06958049 | 0.05374236 | 0.02035898 | 0.05409417
[5 empty] | 0.02011488 | 0.05486694 |  |  | 0.04642665 | 0.05459351 | 0.06871018 | 0.05451011 | 0.02011488 | 0.05486694
[5 empty] | 0.02006792 | 0.05563972 |  |  | 0.04609332 | 0.05536243 | 0.06832096 | 0.05527785 | 0.02006792 | 0.05563972
[5 empty] | 0.02011813 | 0.05641249 |  |  | 0.04614873 | 0.05613136 | 0.0673177 | 0.0560456 | 0.02011813 | 0.05641249
[5 empty] | 0.01996554 | 0.05718526 |  |  | 0.04559341 | 0.05690028 | 0.06660525 | 0.05681335 | 0.01996554 | 0.05718526
[5 empty] | 0.01991016 | 0.05795804 |  |  | 0.04552789 | 0.0576692 | 0.06558847 | 0.0575811 | 0.01991016 | 0.05795804
[5 empty] | 0.01985205 | 0.05873081 |  |  | 0.0449527 | 0.05843812 | 0.06517221 | 0.05834885 | 0.01985205 | 0.05873081
[5 empty] | 0.01989121 | 0.05950359 |  |  | 0.04466837 | 0.05920705 | 0.06376133 | 0.05911659 | 0.01989121 | 0.05950359
[5 empty] | 0.01972768 | 0.06027636 |  |  | 0.04457544 | 0.05997597 | 0.06316069 | 0.05988434 | 0.01972768 | 0.06027636
[5 empty] | 0.01976149 | 0.06104913 |  |  | 0.04427443 | 0.06074489 | 0.06237514 | 0.06065209 | 0.01976149 | 0.06104913
[5 empty] | 0.01969267 | 0.06182191 |  |  | 0.04376587 | 0.06151382 | 0.06200955 | 0.06141984 | 0.01969267 | 0.06182191
[5 empty] | 0.01972124 | 0.06259468 |  |  | 0.04375029 | 0.06228274 | 0.06116877 | 0.06218759 | 0.01972124 | 0.06259468
[5 empty] | 0.01954724 | 0.06336745 |  |  | 0.04352823 | 0.06305166 | 0.06005766 | 0.06295533 | 0.01954724 | 0.06336745
[5 empty] | 0.01947069 | 0.06414023 |  |  | 0.04300022 | 0.06382058 | 0.05938107 | 0.06372308 | 0.01947069 | 0.06414023
[5 empty] | 0.01949162 | 0.064913 |  |  | 0.04246678 | 0.06458951 | 0.05934387 | 0.06449083 | 0.01949162 | 0.064913
[5 empty] | 0.01941005 | 0.06568578 |  |  | 0.04232845 | 0.06535843 | 0.0582509 | 0.06525858 | 0.01941005 | 0.06568578
[5 empty] | 0.01932603 | 0.06645855 |  |  | 0.04198575 | 0.06612735 | 0.05790704 | 0.06602633 | 0.01932603 | 0.06645855
[5 empty] | 0.01903957 | 0.06723132 |  |  | 0.04173922 | 0.06689627 | 0.05771713 | 0.06679407 | 0.01903957 | 0.06723132
[5 empty] | 0.01905071 | 0.0680041 |  |  | 0.04128939 | 0.0676652 | 0.05668603 | 0.06756182 | 0.01905071 | 0.0680041
[5 empty] | 0.01905947 | 0.06877687 |  |  | 0.04113679 | 0.06843412 | 0.05681859 | 0.06832957 | 0.01905947 | 0.06877687
[5 empty] | 0.01886588 | 0.06954965 |  |  | 0.04048194 | 0.06920304 | 0.05609556 | 0.06909732 | 0.01886588 | 0.06954965
[5 empty] | 0.01876998 | 0.07032242 |  |  | 0.04012539 | 0.06997197 | 0.05578715 | 0.06986507 | 0.01876998 | 0.07032242
[5 empty] | 0.01877178 | 0.07109519 |  |  | 0.03966766 | 0.07074089 | 0.05579258 | 0.07063281 | 0.01877178 | 0.07109519
[5 empty] | 0.01847132 | 0.07186797 |  |  | 0.03940928 | 0.07150981 | 0.05571121 | 0.07140056 | 0.01847132 | 0.07186797
[5 empty] | 0.01856862 | 0.07264074 |  |  | 0.03905077 | 0.07227873 | 0.05514239 | 0.07216831 | 0.01856862 | 0.07264074
[5 empty] | 0.01846372 | 0.07341351 |  |  | 0.03869269 | 0.07304766 | 0.05468547 | 0.07293606 | 0.01846372 | 0.07341351
[5 empty] | 0.01815664 | 0.07418629 |  |  | 0.03823554 | 0.07381658 | 0.0544398 | 0.07370381 | 0.01815664 | 0.07418629
[5 empty] | 0.01824741 | 0.07495906 |  |  | 0.03787987 | 0.0745855 | 0.05410473 | 0.07447155 | 0.01824741 | 0.07495906
[5 empty] | 0.01793606 | 0.07573184 |  |  | 0.03752616 | 0.07535442 | 0.05417963 | 0.0752393 | 0.01793606 | 0.07573184
[5 empty] | 0.01792262 | 0.07650461 |  |  | 0.03745154 | 0.07612335 | 0.05366383 | 0.07600705 | 0.01792262 | 0.07650461
[5 empty] | 0.01770712 | 0.07727738 |  |  | 0.03673847 | 0.07689227 | 0.05345668 | 0.0767748 | 0.01770712 | 0.07727738
[5 empty] | 0.01768958 | 0.07805016 |  |  | 0.0364904 | 0.07766119 | 0.05315755 | 0.07754255 | 0.01768958 | 0.07805016
[5 empty] | 0.01747004 | 0.07882293 |  |  | 0.03601075 | 0.07843011 | 0.05336579 | 0.07831029 | 0.01747004 | 0.07882293
[5 empty] | 0.01744851 | 0.07959571 |  |  | 0.03530297 | 0.07919904 | 0.05318073 | 0.07907804 | 0.01744851 | 0.07959571
[5 empty] | 0.01732504 | 0.08036848 |  |  | 0.03517048 | 0.07996796 | 0.05280174 | 0.07984579 | 0.01732504 | 0.08036848
[5 empty] | 0.01729965 | 0.08114125 |  |  | 0.03421673 | 0.08073688 | 0.05242817 | 0.08061354 | 0.01729965 | 0.08114125
[5 empty] | 0.01707236 | 0.08191403 |  |  | 0.03394515 | 0.08150581 | 0.05295936 | 0.08138129 | 0.01707236 | 0.08191403
[5 empty] | 0.01694321 | 0.0826868 |  |  | 0.03325918 | 0.08227473 | 0.05259468 | 0.08214903 | 0.01694321 | 0.0826868
[5 empty] | 0.01681223 | 0.08345957 |  |  | 0.03246224 | 0.08304365 | 0.05213346 | 0.08291678 | 0.01681223 | 0.08345957
[5 empty] | 0.01657944 | 0.08423235 |  |  | 0.03205778 | 0.08381257 | 0.05227507 | 0.08368453 | 0.01657944 | 0.08423235
[5 empty] | 0.01654487 | 0.08500512 |  |  | 0.03154924 | 0.0845815 | 0.05221886 | 0.08445228 | 0.01654487 | 0.08500512
[5 empty] | 0.01649085 | 0.0857779 |  |  | 0.03074004 | 0.08535042 | 0.05186417 | 0.08522003 | 0.01649085 | 0.0857779
[5 empty] | 0.0162719 | 0.08655067 |  |  | 0.03003363 | 0.08611934 | 0.05131036 | 0.08598777 | 0.0162719 | 0.08655067
[5 empty] | 0.01579664 | 0.08732344 |  |  | 0.02943343 | 0.08688826 | 0.05135677 | 0.08675552 | 0.01579664 | 0.08732344
[5 empty] | 0.01547713 | 0.08809622 |  |  | 0.02914289 | 0.08765719 | 0.05100277 | 0.08752327 | 0.01547713 | 0.08809622
[5 empty] | 0.01512542 | 0.08886899 |  |  | 0.02866544 | 0.08842611 | 0.0512477 | 0.08829102 | 0.01512542 | 0.08886899
[5 empty] | 0.01495355 | 0.08964177 |  |  | 0.02790451 | 0.08919503 | 0.05099092 | 0.08905877 | 0.01495355 | 0.08964177
[5 empty] | 0.01457358 | 0.09041454 |  |  | 0.02726355 | 0.08996396 | 0.05113177 | 0.08982651 | 0.01457358 | 0.09041454
[5 empty] | 0.01399757 | 0.09118731 |  |  | 0.02704599 | 0.09073288 | 0.0506696 | 0.09059426 | 0.01399757 | 0.09118731
[5 empty] | 0.01373757 | 0.09196009 |  |  | 0.02625525 | 0.0915018 | 0.05080378 | 0.09136201 | 0.01373757 | 0.09196009
[5 empty] | 0.01340562 | 0.09273286 |  |  | 0.02609479 | 0.09227072 | 0.05053364 | 0.09212976 | 0.01340562 | 0.09273286
[5 empty] | 0.01301378 | 0.09350563 |  |  | 0.02556803 | 0.09303965 | 0.05025855 | 0.09289751 | 0.01301378 | 0.09350563
[5 empty] | 0.01277411 | 0.09427841 |  |  | 0.02527818 | 0.09380857 | 0.04987785 | 0.09366525 | 0.01277411 | 0.09427841
[5 empty] | 0.01269864 | 0.09505118 |  |  | 0.02480683 | 0.09457749 | 0.0501909 | 0.094433 | 0.01269864 | 0.09505118
[5 empty] | 0.01268395 | 0.09582396 |  |  | 0.02454062 | 0.09534641 | 0.04949704 | 0.09520075 | 0.01268395 | 0.09582396
[5 empty] | 0.01238067 | 0.09659673 |  |  | 0.02407956 | 0.09611534 | 0.04919563 | 0.0959685 | 0.01238067 | 0.09659673
[5 empty] | 0.0123837 | 0.0973695 |  |  | 0.02342362 | 0.09688426 | 0.04908602 | 0.09673625 | 0.0123837 | 0.0973695
[5 empty] | 0.01239269 | 0.09814228 |  |  | 0.0232728 | 0.09765318 | 0.04896757 | 0.09750399 | 0.01239269 | 0.09814228
[5 empty] | 0.01220732 | 0.09891505 |  |  | 0.02302709 | 0.0984221 | 0.04843961 | 0.09827174 | 0.01220732 | 0.09891505
[5 empty] | 0.01222723 | 0.09968783 |  |  | 0.02278648 | 0.09919103 | 0.04830151 | 0.09903949 | 0.01222723 | 0.09968783
[5 empty] | 0.01195209 | 0.1004606 |  |  | 0.02245095 | 0.09995995 | 0.04795261 | 0.09980724 | 0.01195209 | 0.1004606
[5 empty] | 0.01188156 | 0.1012334 |  |  | 0.02202051 | 0.1007289 | 0.04789227 | 0.100575 | 0.01188156 | 0.1012334
[5 empty] | 0.0119153 | 0.1020061 |  |  | 0.02169513 | 0.1014978 | 0.04811985 | 0.1013427 | 0.0119153 | 0.1020061
[5 empty] | 0.01175297 | 0.1027789 |  |  | 0.02117482 | 0.1022667 | 0.04743468 | 0.1021105 | 0.01175297 | 0.1027789
[5 empty] | 0.01189423 | 0.1035517 |  |  | 0.02075956 | 0.1030356 | 0.04693612 | 0.1028782 | 0.01189423 | 0.1035517
[5 empty] | 0.01173874 | 0.1043245 |  |  | 0.02054934 | 0.1038046 | 0.04662353 | 0.103646 | 0.01173874 | 0.1043245
[5 empty] | 0.01178616 | 0.1050972 |  |  | 0.02014415 | 0.1045735 | 0.04649625 | 0.1044137 | 0.01178616 | 0.1050972
[5 empty] | 0.01173616 | 0.10587 |  |  | 0.01984398 | 0.1053424 | 0.04605364 | 0.1051815 | 0.01173616 | 0.10587
[5 empty] | 0.01168838 | 0.1066428 |  |  | 0.01984883 | 0.1061113 | 0.04599478 | 0.1059492 | 0.01168838 | 0.1066428
[5 empty] | 0.01164249 | 0.1074156 |  |  | 0.01935868 | 0.1068803 | 0.0456861 | 0.106717 | 0.01164249 | 0.1074156
[5 empty] | 0.01139815 | 0.1081883 |  |  | 0.01927352 | 0.1076492 | 0.04500822 | 0.1074847 | 0.01139815 | 0.1081883
[5 empty] | 0.01145503 | 0.1089611 |  |  | 0.01879335 | 0.1084181 | 0.04446617 | 0.1082525 | 0.01145503 | 0.1089611
[5 empty] | 0.01151277 | 0.1097339 |  |  | 0.01861815 | 0.109187 | 0.04356499 | 0.1090202 | 0.01151277 | 0.1097339
[5 empty] | 0.01137105 | 0.1105067 |  |  | 0.01834791 | 0.1099559 | 0.0430097 | 0.109788 | 0.01137105 | 0.1105067
[5 empty] | 0.01142952 | 0.1112794 |  |  | 0.01828263 | 0.1107249 | 0.04270535 | 0.1105557 | 0.01142952 | 0.1112794
[5 empty] | 0.01118784 | 0.1120522 |  |  | 0.01792229 | 0.1114938 | 0.04145698 | 0.1113235 | 0.01118784 | 0.1120522
[5 empty] | 0.01134567 | 0.112825 |  |  | 0.0174669 | 0.1122627 | 0.04056961 | 0.1120912 | 0.01134567 | 0.112825
[5 empty] | 0.01130267 | 0.1135978 |  |  | 0.01711642 | 0.1130316 | 0.03974829 | 0.112859 | 0.01130267 | 0.1135978
[5 empty] | 0.01125851 | 0.1143705 |  |  | 0.01697086 | 0.1138006 | 0.03899804 | 0.1136267 | 0.01125851 | 0.1143705
[5 empty] | 0.01111284 | 0.1151433 |  |  | 0.01673022 | 0.1145695 | 0.03872391 | 0.1143944 | 0.01111284 | 0.1151433
[5 empty] | 0.01106533 | 0.1159161 |  |  | 0.01679446 | 0.1153384 | 0.03783093 | 0.1151622 | 0.01106533 | 0.1159161
[5 empty] | 0.01101562 | 0.1166888 |  |  | 0.0162636 | 0.1161073 | 0.03682414 | 0.1159299 | 0.01101562 | 0.1166888
[5 empty] | 0.01106339 | 0.1174616 |  |  | 0.01623761 | 0.1168762 | 0.03600856 | 0.1166977 | 0.01106339 | 0.1174616
[5 empty] | 0.01090829 | 0.1182344 |  |  | 0.01601649 | 0.1176452 | 0.03498925 | 0.1174654 | 0.01090829 | 0.1182344
[5 empty] | 0.01084999 | 0.1190072 |  |  | 0.01570024 | 0.1184141 | 0.03387122 | 0.1182332 | 0.01084999 | 0.1190072
[5 empty] | 0.01068814 | 0.1197799 |  |  | 0.01538883 | 0.119183 | 0.03295952 | 0.1190009 | 0.01068814 | 0.1197799
[5 empty] | 0.0106224 | 0.1205527 |  |  | 0.01538226 | 0.1199519 | 0.03185919 | 0.1197687 | 0.0106224 | 0.1205527
[5 empty] | 0.01075244 | 0.1213255 |  |  | 0.01508052 | 0.1207209 | 0.03097525 | 0.1205364 | 0.01075244 | 0.1213255
[5 empty] | 0.01067792 | 0.1220983 |  |  | 0.0149836 | 0.1214898 | 0.03001275 | 0.1213042 | 0.01067792 | 0.1220983
[5 empty] | 0.01059941 | 0.122871 |  |  | 0.01489149 | 0.1222587 | 0.02947672 | 0.1220719 | 0.01059941 | 0.122871
[5 empty] | 0.01031877 | 0.1236438 |  |  | 0.01470316 | 0.1230276 | 0.02877219 | 0.1228397 | 0.01031877 | 0.1236438
[5 empty] | 0.01043608 | 0.1244166 |  |  | 0.01421616 | 0.1237966 | 0.02760421 | 0.1236074 | 0.01043608 | 0.1244166
[5 empty] | 0.01035137 | 0.1251894 |  |  | 0.01413047 | 0.1245655 | 0.02727045 | 0.1243752 | 0.01035137 | 0.1251894
[5 empty] | 0.01006466 | 0.1259621 |  |  | 0.01394618 | 0.1253344 | 0.02614227 | 0.1251429 | 0.01006466 | 0.1259621
[5 empty] | 0.01007597 | 0.1267349 |  |  | 0.01356338 | 0.1261033 | 0.02561625 | 0.1259107 | 0.01007597 | 0.1267349
[5 empty] | 0.00998533 | 0.1275077 |  |  | 0.01348217 | 0.1268722 | 0.02499243 | 0.1266784 | 0.00998533 | 0.1275077
[5 empty] | 0.009792765 | 0.1282805 |  |  | 0.01350265 | 0.1276412 | 0.02417086 | 0.1274462 | 0.009792765 | 0.1282805
[5 empty] | 0.0096983 | 0.1290532 |  |  | 0.01342489 | 0.1284101 | 0.02355159 | 0.1282139 | 0.0096983 | 0.1290532
[5 empty] | 0.009601958 | 0.129826 |  |  | 0.01284901 | 0.129179 | 0.02293466 | 0.1289817 | 0.009601958 | 0.129826
[5 empty] | 0.009503764 | 0.1305988 |  |  | 0.01297508 | 0.1299479 | 0.02202012 | 0.1297494 | 0.009503764 | 0.1305988
[5 empty] | 0.009503744 | 0.1313716 |  |  | 0.01270321 | 0.1307169 | 0.02100802 | 0.1305172 | 0.009503744 | 0.1313716
[5 empty] | 0.009301921 | 0.1321443 |  |  | 0.01243348 | 0.1314858 | 0.02059841 | 0.1312849 | 0.009301921 | 0.1321443
[5 empty] | 0.00919832 | 0.1329171 |  |  | 0.01256599 | 0.1322547 | 0.02009132 | 0.1320527 | 0.00919832 | 0.1329171
[5 empty] | 0.009092966 | 0.1336899 |  |  | 0.01220083 | 0.1330236 | 0.01928681 | 0.1328204 | 0.009092966 | 0.1336899
[5 empty] | 0.008985884 | 0.1344626 |  |  | 0.01203809 | 0.1337925 | 0.01868492 | 0.1335881 | 0.008985884 | 0.1344626
[5 empty] | 0.009077098 | 0.1352354 |  |  | 0.01187787 | 0.1345615 | 0.01758571 | 0.1343559 | 0.009077098 | 0.1352354
[5 empty] | 0.008766633 | 0.1360082 |  |  | 0.01192026 | 0.1353304 | 0.01718921 | 0.1351236 | 0.008766633 | 0.1360082
[5 empty] | 0.008854514 | 0.136781 |  |  | 0.01176536 | 0.1360993 | 0.01649548 | 0.1358914 | 0.008854514 | 0.136781
[5 empty] | 0.008540765 | 0.1375537 |  |  | 0.01131325 | 0.1368682 | 0.01590456 | 0.1366591 | 0.008540765 | 0.1375537
[5 empty] | 0.008525411 | 0.1383265 |  |  | 0.01146403 | 0.1376372 | 0.0147165 | 0.1374269 | 0.008525411 | 0.1383265
[5 empty] | 0.008308477 | 0.1390993 |  |  | 0.01131779 | 0.1384061 | 0.01453134 | 0.1381946 | 0.008308477 | 0.1390993
[5 empty] | 0.008289987 | 0.1398721 |  |  | 0.01077462 | 0.139175 | 0.01344913 | 0.1389624 | 0.008289987 | 0.1398721
[5 empty] | 0.008069967 | 0.1406448 |  |  | 0.01063462 | 0.1399439 | 0.01316992 | 0.1397301 | 0.008069967 | 0.1406448
[5 empty] | 0.008048439 | 0.1414176 |  |  | 0.01089789 | 0.1407129 | 0.01229376 | 0.1404979 | 0.008048439 | 0.1414176
[5 empty] | 0.007925431 | 0.1421904 |  |  | 0.0106645 | 0.1414818 | 0.01192069 | 0.1412656 | 0.007925431 | 0.1421904
[5 empty] | 0.007800965 | 0.1429632 |  |  | 0.01043456 | 0.1422507 | 0.01115076 | 0.1420334 | 0.007800965 | 0.1429632
[5 empty] | 0.007775067 | 0.1437359 |  |  | 0.01040816 | 0.1430196 | 0.01028402 | 0.1428011 | 0.007775067 | 0.1437359
[5 empty] | 0.007547761 | 0.1445087 |  |  | 0.0103854 | 0.1437885 | 0.009420503 | 0.1435689 | 0.007547761 | 0.1445087
[5 empty] | 0.007319072 | 0.1452815 |  |  | 0.009966355 | 0.1445575 | 0.009360269 | 0.1443366 | 0.007319072 | 0.1452815
[5 empty] | 0.007289025 | 0.1460543 |  |  | 0.01015113 | 0.1453264 | 0.008103362 | 0.1451044 | 0.007289025 | 0.1460543
[5 empty] | 0.007257645 | 0.146827 |  |  | 0.009639816 | 0.1460953 | 0.007949828 | 0.1458721 | 0.007257645 | 0.146827
[5 empty] | 0.006924955 | 0.1475998 |  |  | 0.009932506 | 0.1468642 | 0.006999713 | 0.1466399 | 0.006924955 | 0.1475998
[5 empty] | 0.006890981 | 0.1483726 |  |  | 0.009629292 | 0.1476332 | 0.006153065 | 0.1474076 | 0.006890981 | 0.1483726
[5 empty] | 0.006755748 | 0.1491454 |  |  | 0.009430268 | 0.1484021 | 0.006009931 | 0.1481754 | 0.006755748 | 0.1491454
[5 empty] | 0.006719279 | 0.1499181 |  |  | 0.009435526 | 0.149171 | 0.005170356 | 0.1489431 | 0.006719279 | 0.1499181
[5 empty] | 0.006381601 | 0.1506909 |  |  | 0.009545159 | 0.1499399 | 0.004834388 | 0.1497109 | 0.006381601 | 0.1506909
[5 empty] | 0.006342736 | 0.1514637 |  |  | 0.00925926 | 0.1507088 | 0.003502074 | 0.1504786 | 0.006342736 | 0.1514637
[5 empty] | 0.006102711 | 0.1522364 |  |  | 0.009377923 | 0.1514778 | 0.003373461 | 0.1512464 | 0.006102711 | 0.1522364
[5 empty] | 0.00616155 | 0.1530092 |  |  | 0.009101239 | 0.1522467 | 0.002448595 | 0.1520141 | 0.00616155 | 0.1530092
[5 empty] | 0.005919277 | 0.153782 |  |  | 0.008929302 | 0.1530156 | 0.001927523 | 0.1527818 | 0.005919277 | 0.153782