## 1
Общество с ограниченной ответственностью "Инженерная геология" (ООО "ИнжГео") | [11 empty] | Общество с ограниченной ответственностью "Инженерная геология" (ООО "ИнжГео")
Юр. адрес: 117279, г. Москва, ул. Миклухо-Маклая, 36 а, этаж 5, пом. XXIII к. 76-84 | [11 empty] | Юр. адрес: 117279, г. Москва, ул. Миклухо-Маклая, 36 а, этаж 5, пом. XXIII к. 76-84 | [8 empty] | нагр |  |  | X0 | Y0 | R |  | нагр |  |  |  | X0 | Y0 | R | нагр |  |  |  | X0 | Y0 | R |  | нагр |  |  |  | X0 | Y0 | R
Телефон/факс +7 (495) 132-30-00, Адрес электронной почты inbox@inj-geo.ru | [11 empty] | Телефон/факс +7 (495) 132-30-00, Адрес электронной почты inbox@inj-geo.ru | [12 empty] | 0 | [7 empty] | 0 | [6 empty] | 0 | [7 empty] | 0
[21 empty] | девиатор | [6 empty] | девиатор | [6 empty] | девиатор | [7 empty] | девиатор
Испытательная лаборатория ООО «ИнжГео» | [11 empty] | Испытательная лаборатория ООО «ИнжГео» | [8 empty] | x0 | Угол | X | Y |  |  |  | x0 |  | Угол | X | Y |  |  | x0 |  | Угол | X | Y |  |  |  | x0 |  | Угол | X | Y
Адрес места осуществления деятельности лаборатории: г. Москва, просп. Вернадского, д. 51, стр. 1 | [11 empty] | Адрес места осуществления деятельности лаборатории: г. Москва, просп. Вернадского, д. 51, стр. 1 | [9 empty] | 0 | [7 empty] | 0 | [6 empty] | 0 | [7 empty] | 0
Телефон +7(910)4557682, E-mail: slg85@mail.ru | [11 empty] | Телефон +7(910)4557682, E-mail: slg85@mail.ru | [9 empty] | 5 | [7 empty] | 5 | [6 empty] | 5 | [7 empty] | 5
[22 empty] | 10 | [7 empty] | 10 | [6 empty] | 10 | [7 empty] | 10
[12 empty] | Протокол испытаний № 13-63/154 от 01-04-2023 | [9 empty] | 15 | [7 empty] | 15 | [6 empty] | 15 | [7 empty] | 15
[22 empty] | 20 | [7 empty] | 20 | [6 empty] | 20 | [7 empty] | 20
[12 empty] | Наименование и адрес заказчика: Переход трубопровода через р. Енисей | [9 empty] | 25 | [7 empty] | 25 | [6 empty] | 25 | [7 empty] | 25
[12 empty] | Наименование объекта: ООО Регионстрой | [9 empty] | 30 | [7 empty] | 30 | [6 empty] | 30 | [7 empty] | 30
Наименование используемого метода/методики: ГОСТ 12248.4-2020 | [11 empty] | Наименование используемого метода/методики: ГОСТ 12248.3-2020 | [9 empty] | 35 | [7 empty] | 35 | [6 empty] | 35 | [7 empty] | 35
Условия проведения испытания: температура окружающей среды (18 - 25)0С, влажность воздуха (40 - 75)% | [11 empty] | Условия проведения испытания: температура окружающей среды (18 - 25)0С, влажность воздуха (40 - 75)% | [9 empty] | 40 | [7 empty] | 40 | [6 empty] | 40 | [7 empty] | 40
[12 empty] | Дата получение объекта подлежащего испытаниям: 05-03-2023 | [9 empty] | 45 | [7 empty] | 45 | [6 empty] | 45 | [7 empty] | 45
[12 empty] | Дата испытания: 25.10.2022-19.11.2154 | [9 empty] | 50 | [7 empty] | 50 | [6 empty] | 50 | [7 empty] | 50
[22 empty] | 55 | [7 empty] | 55 | [6 empty] | 55 | [7 empty] | 55
Испытание грунтов методом трехосного сжатия | [11 empty] | Испытание грунтов методом трехосного сжатия | [9 empty] | 60 | [7 empty] | 60 | [6 empty] | 60 | [7 empty] | 60
[22 empty] | 65 | [7 empty] | 65 | [6 empty] | 65 | [7 empty] | 65
Лабораторный номер: | [6 empty] | We, д.е. = |  |  |  |  | Лабораторный номер: |  | 1189 |  |  |  | We, д.е. = | 0.605643612 |  |  | 70 | [7 empty] | 70 | [6 empty] | 70 | [7 empty] | 70
Номер скважины: | [6 empty] | ρ, г/см3 = |  |  |  |  | Номер скважины: |  | BH-079 |  |  |  | ρ, г/см3 = | 1.62 |  |  | 75 | [7 empty] | 75 | [6 empty] | 75 | [7 empty] | 75
Глубина отбора, м: | [6 empty] | ρs, г/см3 = |  |  |  |  | Глубина отбора, м: |  | 2.7 |  |  |  | ρs, г/см3 = | 2.72 |  |  | 80 | [7 empty] | 80 | [6 empty] | 80 | [7 empty] | 80
Наименование грунта: | [6 empty] | e, д.е. = |  |  |  |  | Наименование грунта: |  | Суглинок, после оттаивания текучий, тяжелый песчанистый |  |  |  | e, д.е. = | 1.695895 |  |  | 85 | [7 empty] | 85 | [6 empty] | 85 | [7 empty] | 85
Схема проведения опыта: | [6 empty] | IL, д.е. = |  |  |  |  | Схема проведения опыта: |  | КД |  |  |  | IL, д.е. = | 2.762 |  |  | 90 | [7 empty] | 90 | [6 empty] | 90 | [7 empty] | 90
[22 empty] | 95 | [7 empty] | 95 | [6 empty] | 95 | [7 empty] | 95
[22 empty] | 100 | [7 empty] | 100 | [6 empty] | 100 | [7 empty] | 100
Результаты испытаний | [11 empty] | Результаты испытаний | [9 empty] | 105 | [7 empty] | 105 | [6 empty] | 105 | [7 empty] | 105
[22 empty] | 110 | [7 empty] | 110 | [6 empty] | 110 | [7 empty] | 110
[22 empty] | 115 | [7 empty] | 115 | [6 empty] | 115 | [7 empty] | 115
[22 empty] | 120 | [7 empty] | 120 | [6 empty] | 120 | [7 empty] | 120
[22 empty] | 125 | [7 empty] | 125 | [6 empty] | 125 | [7 empty] | 125
[22 empty] | 130 | [7 empty] | 130 | [6 empty] | 130 | [7 empty] | 130
[22 empty] | 135 | [7 empty] | 135 | [6 empty] | 135 | [7 empty] | 135
[22 empty] | 140 | [7 empty] | 140 | [6 empty] | 140 | [7 empty] | 140
[22 empty] | 145 | [7 empty] | 145 | [6 empty] | 145 | [7 empty] | 145
[22 empty] | 150 | [7 empty] | 150 | [6 empty] | 150 | [7 empty] | 150
[22 empty] | 155 | [7 empty] | 155 | [6 empty] | 155 | [7 empty] | 155
[22 empty] | 160 | [7 empty] | 160 | [6 empty] | 160 | [7 empty] | 160
[22 empty] | 165 | [7 empty] | 165 | [6 empty] | 165 | [7 empty] | 165
[22 empty] | 170 | [7 empty] | 170 | [6 empty] | 170 | [7 empty] | 170
[22 empty] | 175 | [7 empty] | 175 | [6 empty] | 175 | [7 empty] | 175
[22 empty] | 180 | [7 empty] | 180 | [6 empty] | 180 | [7 empty] | 180
[13 empty] | Давление в камере, Мпа σ3 | Вертикальная нагрузка, Мпа σ1 | Поровое давление, Мпа u
[7 empty] | Коэфф. Точки | [5 empty] | 0.05 | 0.08025293 | [5 empty] | 1 | [6 empty] | σ3,кПа | σ1,кПа | u, кПа |  |  |  | 4
[13 empty] | 0.15 | 0.2173418 | [27 empty] | δ3, Мпа | δ1-δ3, МПа | δ1, МПа | δ1, КПа
|  |  | Модуль деформации, МПа: | [9 empty] | 0.25 | 0.3544307 | [21 empty] | С, МПа:
|  |  | Е0= | [32 empty] | φ, град:
|  |  | E50 = | [32 empty] | E, Мпа
|  |  | Коэф. Поперечной деформации, ϑ = | [9 empty] | Эффективные значения угла внутреннего трения и удельного сцепления ϕ', С' | [13 empty] | x | 0
[13 empty] | ϕ', град. = | 9 | [12 empty] | y |  |  |  | С, кПа | φ,°
[13 empty] | С', МПа = | 0.005
| Исполнитель: | [6 empty] | Морозов Д.С. |  |  |  |  | Исполнитель: |  |  |  |  | Морозов Д.С.
| Начальник исп. лаборатории: | [6 empty] | Семиколенова Л.Г. |  |  |  |  | Начальник исп. лаборатории: |  |  |  |  | Семиколенова Л.Г.
Лист 1 , всего листов 2 | [11 empty] | Лист 2 , всего листов 2
Частичное воспроизведение протокола испытаний без письменного разрешения ООО «ИнжГео» ЗАПРЕЩАЕТСЯ | [11 empty] | Частичное воспроизведение протокола испытаний без письменного разрешения ООО «ИнжГео» ЗАПРЕЩАЕТСЯ
[5 empty] | второй график |  | первый график | [9 empty] | К Пуассона
dev50 | epsE50 | ind | devE0 | epsE0 | dev | eps | sigma |  | dev1 | eps1 | dev2 | eps2 | dev3 | eps3 |  | Глины
0.01512647 | 0.009388274 |  |  |  | 0 | 0 |  |  | 0 | 0 | 0 | 0 | 0 | 0 |  | < 0 | 0,20-0,30
ind |  |  |  |  | 0.001770908 | 0.0007774627 |  |  | 0.004942042 | 0.0007715591 | 0.01102986 | 0.0007681823 | 0.001770908 | 0.0007774627 |  | 0-0,25 | 0,30-0,38
2 |  |  |  |  | 0.00373149 | 0.001554925 |  |  | 0.012 | 0.001848751 | 0.02148342 | 0.001536365 | 0.00373149 | 0.001554925 |  | 0,25< | 0,38-0,45
E0 |  |  |  |  | 0.005518794 | 0.002332388 |  |  | 0.01435489 | 0.002314677 | 0.02950858 | 0.002304547 | 0.005518794 | 0.002332388 |  | Суглинки | 0,35-0,37
epsE0 | devE0 |  |  |  | 0.008 | 0.003475652 |  |  | 0.01756269 | 0.003086236 | 0.036 | 0.003007776 | 0.008 | 0.003475652 |  | Пески и супеси | 0,30-0,35
0.003475652 | 0.008 |  |  |  | 0.008358842 | 0.003887314 |  |  | 0.02128349 | 0.003857795 | 0.04133265 | 0.003840911 | 0.008358842 | 0.003887314
[5 empty] | 0.009643732 | 0.004664776 |  |  | 0.02483378 | 0.004629354 | 0.04526912 | 0.004609094 | 0.009643732 | 0.004664776
График E50 |  | График E |  |  | 0.01064714 | 0.005442239 |  |  | 0.02803007 | 0.005400914 | 0.04848168 | 0.005377276 | 0.01064714 | 0.005442239
eps | q | sigma |  |  | 0.01196453 | 0.006219702 |  |  | 0.03038885 | 0.006172473 | 0.05221534 | 0.006232223 | 0.01196453 | 0.006219702
Горизонтальная линия E50 |  | Касательная |  |  | 0.01289137 | 0.006997165 |  |  | 0.03272661 | 0.006944032 | 0.05307926 | 0.006913641 | 0.01289137 | 0.006997165
0 |  | a | b |  | 0.01372315 | 0.007774627 |  |  | 0.0336709 | 0.007410609 | 0.05503745 | 0.007681823 | 0.01372315 | 0.007774627
|  |  | 0 |  | 0.01435533 | 0.00855209 |  |  | 0.03515647 | 0.00848715 | 0.05776312 | 0.008450005 | 0.01435533 | 0.00855209
Вертикальная линия E50 |  | p1 и p2 |  |  | 0.01512647 | 0.009388274 |  |  | 0.03627817 | 0.009258709 | 0.05925587 | 0.009218188 | 0.01512647 | 0.009388274
| 0 | 0 |  |  | 0.01534804 | 0.01010702 |  |  | 0.03817484 | 0.01003027 | 0.06101531 | 0.00998637 | 0.01534804 | 0.01010702
[5 empty] | 0.01620766 | 0.01088448 |  |  | 0.03904628 | 0.01080183 | 0.06244103 | 0.01075455 | 0.01620766 | 0.01088448
Касательная линия E50 |  |  |  |  | 0.01646216 | 0.01166194 |  |  | 0.04059229 | 0.01157339 | 0.06453264 | 0.01152273 | 0.01646216 | 0.01166194
0 | 0 | Горизонтальная 1 |  |  | 0.01731114 | 0.0124394 |  |  | 0.04131265 | 0.01234495 | 0.06598975 | 0.01229092 | 0.01731114 | 0.0124394
[5 empty] | 0.01765422 | 0.01321687 |  |  | 0.04260716 | 0.0131165 | 0.06841195 | 0.0130591 | 0.01765422 | 0.01321687
Горизонтальная линия qкр |  |  |  |  | 0.018191 | 0.01399433 |  |  | 0.04367562 | 0.01388806 | 0.06949885 | 0.01382728 | 0.018191 | 0.01399433
Горизонтальная линия q |  | Горизонтальная 2 |  |  | 0.01862109 | 0.01477179 |  |  | 0.04531782 | 0.01465962 | 0.07145005 | 0.01459546 | 0.01862109 | 0.01477179
0 |  | 0 |  |  | 0.01924409 | 0.01554925 |  |  | 0.04633355 | 0.01543118 | 0.07296516 | 0.01536365 | 0.01924409 | 0.01554925
[5 empty] | 0.01995963 | 0.01632672 |  |  | 0.04722261 | 0.01620274 | 0.07474378 | 0.01613183 | 0.01995963 | 0.01632672
Вертикальная линия q |  |  |  |  | 0.0202673 | 0.01710418 |  |  | 0.0483848 | 0.0169743 | 0.07618552 | 0.01690001 | 0.0202673 | 0.01710418
| 0 |  |  |  | 0.02066671 | 0.01788164 |  |  | 0.04961991 | 0.01774586 | 0.07798997 | 0.01766819 | 0.02066671 | 0.01788164
[5 empty] | 0.02115747 | 0.01865911 |  |  | 0.05062773 | 0.01851742 | 0.07935673 | 0.01843638 | 0.02115747 | 0.01865911
[5 empty] | 0.0216392 | 0.01943657 |  |  | 0.05130805 | 0.01928898 | 0.08118543 | 0.01920456 | 0.0216392 | 0.01943657
[5 empty] | 0.02241149 | 0.02021403 |  |  | 0.05216068 | 0.02006054 | 0.08197564 | 0.01997274 | 0.02241149 | 0.02021403
[5 empty] | 0.02277397 | 0.02099149 |  |  | 0.0532854 | 0.0208321 | 0.08332699 | 0.02074092 | 0.02277397 | 0.02099149
[5 empty] | 0.02312622 | 0.02176896 |  |  | 0.05398202 | 0.02160365 | 0.08423907 | 0.0215091 | 0.02312622 | 0.02176896
[5 empty] | 0.02356787 | 0.02254642 |  |  | 0.05525032 | 0.02237521 | 0.08641148 | 0.02227729 | 0.02356787 | 0.02254642
[5 empty] | 0.02409853 | 0.02332388 |  |  | 0.0558901 | 0.02314677 | 0.08694384 | 0.02304547 | 0.02409853 | 0.02332388
[5 empty] | 0.02451779 | 0.02410134 |  |  | 0.05690116 | 0.02391833 | 0.08853573 | 0.02381365 | 0.02451779 | 0.02410134
[5 empty] | 0.02492528 | 0.02487881 |  |  | 0.05728328 | 0.02468989 | 0.09008677 | 0.02458183 | 0.02492528 | 0.02487881
[5 empty] | 0.02542059 | 0.02565627 |  |  | 0.05843627 | 0.02546145 | 0.09049656 | 0.02535002 | 0.02542059 | 0.02565627
[5 empty] | 0.02560334 | 0.02643373 |  |  | 0.05905991 | 0.02623301 | 0.09186471 | 0.0261182 | 0.02560334 | 0.02643373
[5 empty] | 0.02587313 | 0.0272112 |  |  | 0.05985401 | 0.02700457 | 0.0928908 | 0.02688638 | 0.02587313 | 0.0272112
[5 empty] | 0.02622958 | 0.02798866 |  |  | 0.06051836 | 0.02777613 | 0.09397446 | 0.02765456 | 0.02622958 | 0.02798866
[5 empty] | 0.02657229 | 0.02876612 |  |  | 0.06065274 | 0.02854769 | 0.09451528 | 0.02842274 | 0.02657229 | 0.02876612
[5 empty] | 0.02720087 | 0.02954358 |  |  | 0.06175696 | 0.02931924 | 0.09551286 | 0.02919093 | 0.02720087 | 0.02954358
[5 empty] | 0.02741492 | 0.03032105 |  |  | 0.06233082 | 0.0300908 | 0.09636681 | 0.02995911 | 0.02741492 | 0.03032105
[5 empty] | 0.02761407 | 0.03109851 |  |  | 0.06297409 | 0.03086236 | 0.09727674 | 0.03072729 | 0.02761407 | 0.03109851
[5 empty] | 0.02809791 | 0.03187597 |  |  | 0.06328659 | 0.03163392 | 0.09794223 | 0.03149547 | 0.02809791 | 0.03187597
[5 empty] | 0.02826605 | 0.03265343 |  |  | 0.0633681 | 0.03240548 | 0.09896291 | 0.03226366 | 0.02826605 | 0.03265343
[5 empty] | 0.0286181 | 0.0334309 |  |  | 0.06401841 | 0.03317704 | 0.09933837 | 0.03303184 | 0.0286181 | 0.0334309
[5 empty] | 0.02875368 | 0.03420836 |  |  | 0.06463734 | 0.0339486 | 0.1004682 | 0.03380002 | 0.02875368 | 0.03420836
[5 empty] | 0.02907238 | 0.03498582 |  |  | 0.06512465 | 0.03472016 | 0.100552 | 0.0345682 | 0.02907238 | 0.03498582
[5 empty] | 0.02927383 | 0.03576329 |  |  | 0.06508016 | 0.03549172 | 0.1008895 | 0.03533639 | 0.02927383 | 0.03576329
[5 empty] | 0.02935761 | 0.03654075 |  |  | 0.06590366 | 0.03626328 | 0.1016801 | 0.03610457 | 0.02935761 | 0.03654075
[5 empty] | 0.02952336 | 0.03731821 |  |  | 0.06599493 | 0.03703484 | 0.1025235 | 0.03687275 | 0.02952336 | 0.03731821
[5 empty] | 0.02967066 | 0.03809567 |  |  | 0.06625378 | 0.03780639 | 0.1021193 | 0.03764093 | 0.02967066 | 0.03809567
[5 empty] | 0.02979914 | 0.03887314 |  |  | 0.06668 | 0.03857795 | 0.1029671 | 0.03840911 | 0.02979914 | 0.03887314
[5 empty] | 0.03000839 | 0.0396506 |  |  | 0.06627339 | 0.03934951 | 0.1029666 | 0.0391773 | 0.03000839 | 0.0396506
[5 empty] | 0.02979804 | 0.04042806 |  |  | 0.06663373 | 0.04012107 | 0.1039172 | 0.03994548 | 0.02979804 | 0.04042806
[5 empty] | 0.03016767 | 0.04120552 |  |  | 0.06656083 | 0.04089263 | 0.1035186 | 0.04071366 | 0.03016767 | 0.04120552
[5 empty] | 0.02991692 | 0.04198299 |  |  | 0.06705447 | 0.04166419 | 0.1040705 | 0.04148184 | 0.02991692 | 0.04198299
[5 empty] | 0.03025293 | 0.04276045 |  |  | 0.0673418 | 0.04243575 | 0.1043724 | 0.04225003 | 0.03025293 | 0.04276045
[5 empty] | 0.03025269 | 0.04353791 |  |  | 0.06694058 | 0.04320731 | 0.1044307 | 0.04301821 | 0.03025269 | 0.04353791
[5 empty] | 0.03024021 | 0.04431538 |  |  | 0.06683898 | 0.04397887 | 0.1038258 | 0.04378639 | 0.03024021 | 0.04431538
[5 empty] | 0.03000953 | 0.04509284 |  |  | 0.06672612 | 0.04475043 | 0.1039854 | 0.04455457 | 0.03000953 | 0.04509284
[5 empty] | 0.03016157 | 0.0458703 |  |  | 0.06690305 | 0.04552199 | 0.1040054 | 0.04532276 | 0.03016157 | 0.0458703
[5 empty] | 0.03009726 | 0.04664776 |  |  | 0.06666995 | 0.04629354 | 0.1033872 | 0.04609094 | 0.03009726 | 0.04664776
[5 empty] | 0.03001752 | 0.04742523 |  |  | 0.06692703 | 0.0470651 | 0.1031323 | 0.04685912 | 0.03001752 | 0.04742523
[5 empty] | 0.02992327 | 0.04820269 |  |  | 0.06687449 | 0.04783666 | 0.1034421 | 0.0476273 | 0.02992327 | 0.04820269
[5 empty] | 0.02971543 | 0.04898015 |  |  | 0.06661251 | 0.04860822 | 0.1031181 | 0.04839548 | 0.02971543 | 0.04898015
[5 empty] | 0.02939494 | 0.04975761 |  |  | 0.06684131 | 0.04937978 | 0.1024617 | 0.04916367 | 0.02939494 | 0.04975761
[5 empty] | 0.02936272 | 0.05053508 |  |  | 0.06656107 | 0.05015134 | 0.1029745 | 0.04993185 | 0.02936272 | 0.05053508
[5 empty] | 0.02911968 | 0.05131254 |  |  | 0.066672 | 0.0509229 | 0.1027577 | 0.05070003 | 0.02911968 | 0.05131254
[5 empty] | 0.02916676 | 0.05209 |  |  | 0.06667429 | 0.05169446 | 0.1022129 | 0.05146821 | 0.02916676 | 0.05209
[5 empty] | 0.02880488 | 0.05286747 |  |  | 0.06626815 | 0.05246602 | 0.1017416 | 0.0522364 | 0.02880488 | 0.05286747
[5 empty] | 0.02863496 | 0.05364493 |  |  | 0.06605375 | 0.05323758 | 0.1006452 | 0.05300458 | 0.02863496 | 0.05364493
[5 empty] | 0.02855792 | 0.05442239 |  |  | 0.06633132 | 0.05400914 | 0.1006251 | 0.05377276 | 0.02855792 | 0.05442239
[5 empty] | 0.0284747 | 0.05519985 |  |  | 0.06610104 | 0.05478069 | 0.1006827 | 0.05454094 | 0.0284747 | 0.05519985
[5 empty] | 0.0281862 | 0.05597732 |  |  | 0.0658631 | 0.05555225 | 0.09941964 | 0.05530913 | 0.0281862 | 0.05597732
[5 empty] | 0.02819337 | 0.05675478 |  |  | 0.06571772 | 0.05632381 | 0.09923724 | 0.05607731 | 0.02819337 | 0.05675478
[5 empty] | 0.02799712 | 0.05753224 |  |  | 0.06576508 | 0.05709537 | 0.09893698 | 0.05684549 | 0.02799712 | 0.05753224
[5 empty] | 0.02779838 | 0.0583097 |  |  | 0.06520539 | 0.05786693 | 0.09802031 | 0.05761367 | 0.02779838 | 0.0583097
[5 empty] | 0.02729807 | 0.05908717 |  |  | 0.06493883 | 0.05863849 | 0.09808868 | 0.05838185 | 0.02729807 | 0.05908717
[5 empty] | 0.02729711 | 0.05986463 |  |  | 0.06476562 | 0.05941005 | 0.09684354 | 0.05915004 | 0.02729711 | 0.05986463
[5 empty] | 0.02689643 | 0.06064209 |  |  | 0.06458594 | 0.06018161 | 0.09668634 | 0.05991822 | 0.02689643 | 0.06064209
[5 empty] | 0.02679696 | 0.06141956 |  |  | 0.06439999 | 0.06095317 | 0.09661854 | 0.0606864 | 0.02679696 | 0.06141956
[5 empty] | 0.02669961 | 0.06219702 |  |  | 0.06470798 | 0.06172473 | 0.09594158 | 0.06145458 | 0.02669961 | 0.06219702
[5 empty] | 0.02650531 | 0.06297448 |  |  | 0.06401009 | 0.06249629 | 0.09515691 | 0.06222277 | 0.02650531 | 0.06297448
[5 empty] | 0.02641499 | 0.06375194 |  |  | 0.06390654 | 0.06326784 | 0.094166 | 0.06299095 | 0.02641499 | 0.06375194
[5 empty] | 0.02592957 | 0.06452941 |  |  | 0.0641975 | 0.0640394 | 0.09407027 | 0.06375913 | 0.02592957 | 0.06452941
[5 empty] | 0.02604997 | 0.06530687 |  |  | 0.06368319 | 0.06481096 | 0.09307119 | 0.06452731 | 0.02604997 | 0.06530687
[5 empty] | 0.02587712 | 0.06608433 |  |  | 0.0635638 | 0.06558252 | 0.09277022 | 0.0652955 | 0.02587712 | 0.06608433
[5 empty] | 0.02561194 | 0.06686179 |  |  | 0.06303952 | 0.06635408 | 0.09216879 | 0.06606368 | 0.02561194 | 0.06686179
[5 empty] | 0.02525535 | 0.06763926 |  |  | 0.06301056 | 0.06712564 | 0.09126835 | 0.06683186 | 0.02525535 | 0.06763926
[5 empty] | 0.0251071 | 0.06841672 |  |  | 0.06277711 | 0.0678972 | 0.09077037 | 0.06760004 | 0.0251071 | 0.06841672
[5 empty] | 0.02516152 | 0.06919418 |  |  | 0.06263937 | 0.06866876 | 0.09017629 | 0.06836822 | 0.02516152 | 0.06919418
[5 empty] | 0.02491762 | 0.06997165 |  |  | 0.06229754 | 0.06944032 | 0.08988756 | 0.06913641 | 0.02491762 | 0.06997165
[5 empty] | 0.02487525 | 0.07074911 |  |  | 0.06185182 | 0.07021188 | 0.08890564 | 0.06990459 | 0.02487525 | 0.07074911
[5 empty] | 0.02463426 | 0.07152657 |  |  | 0.06190239 | 0.07098343 | 0.08793196 | 0.07067277 | 0.02463426 | 0.07152657
[5 empty] | 0.02469452 | 0.07230403 |  |  | 0.06124947 | 0.07175499 | 0.08736799 | 0.07144095 | 0.02469452 | 0.07230403
[5 empty] | 0.02455586 | 0.0730815 |  |  | 0.06129324 | 0.07252655 | 0.08731518 | 0.07220914 | 0.02455586 | 0.0730815
[5 empty] | 0.02411816 | 0.07385896 |  |  | 0.06113392 | 0.07329811 | 0.08717497 | 0.07297732 | 0.02411816 | 0.07385896
[5 empty] | 0.02418126 | 0.07463642 |  |  | 0.06057168 | 0.07406967 | 0.08594857 | 0.0737455 | 0.02418126 | 0.07463642
[5 empty] | 0.02404502 | 0.07541388 |  |  | 0.06040673 | 0.07484123 | 0.08562849 | 0.07451368 | 0.02404502 | 0.07541388
[5 empty] | 0.02370929 | 0.07619135 |  |  | 0.06053928 | 0.07561279 | 0.08541011 | 0.07528186 | 0.02370929 | 0.07619135
[5 empty] | 0.02357393 | 0.07696881 |  |  | 0.0596695 | 0.07638435 | 0.08429273 | 0.07605005 | 0.02357393 | 0.07696881
[5 empty] | 0.0235388 | 0.07774627 |  |  | 0.05999762 | 0.07715591 | 0.08387566 | 0.07681823 | 0.0235388 | 0.07774627
[5 empty] | 0.02340374 | 0.07852374 |  |  | 0.05922381 | 0.07792747 | 0.0833582 | 0.07758641 | 0.02340374 | 0.07852374
[5 empty] | 0.02346861 | 0.0793012 |  |  | 0.05904828 | 0.07869903 | 0.08323964 | 0.07835459 | 0.02346861 | 0.0793012
[5 empty] | 0.02323326 | 0.08007866 |  |  | 0.05875554 | 0.07947058 | 0.08221929 | 0.07912278 | 0.02323326 | 0.08007866
[5 empty] | 0.02319756 | 0.08085612 |  |  | 0.05872088 | 0.08024214 | 0.08169644 | 0.07989096 | 0.02319756 | 0.08085612
[5 empty] | 0.02306135 | 0.08163359 |  |  | 0.05844691 | 0.0810137 | 0.0811704 | 0.08065914 | 0.02306135 | 0.08163359
[5 empty] | 0.02282449 | 0.08241105 |  |  | 0.05773672 | 0.08178526 | 0.08064046 | 0.08142732 | 0.02282449 | 0.08241105
[5 empty] | 0.02248684 | 0.08318851 |  |  | 0.05709339 | 0.08255682 | 0.08000593 | 0.08219551 | 0.02248684 | 0.08318851
[5 empty] | 0.02234824 | 0.08396597 |  |  | 0.05671998 | 0.08332838 | 0.08026611 | 0.08296369 | 0.02234824 | 0.08396597
[5 empty] | 0.02250856 | 0.08474344 |  |  | 0.05631957 | 0.08409994 | 0.07992029 | 0.08373187 | 0.02250856 | 0.08474344
[5 empty] | 0.02226764 | 0.0855209 |  |  | 0.05579524 | 0.0848715 | 0.07896777 | 0.08450005 | 0.02226764 | 0.0855209
[5 empty] | 0.02192535 | 0.08629836 |  |  | 0.05545005 | 0.08564306 | 0.07810786 | 0.08526823 | 0.02192535 | 0.08629836
[5 empty] | 0.02178154 | 0.08707583 |  |  | 0.0549871 | 0.08641462 | 0.07803986 | 0.08603642 | 0.02178154 | 0.08707583
[5 empty] | 0.02193605 | 0.08785329 |  |  | 0.05400944 | 0.08718618 | 0.07686306 | 0.0868046 | 0.02193605 | 0.08785329
[5 empty] | 0.02158876 | 0.08863075 |  |  | 0.05332016 | 0.08795773 | 0.07707677 | 0.08757278 | 0.02158876 | 0.08863075
[5 empty] | 0.0214395 | 0.08940821 |  |  | 0.05272234 | 0.08872929 | 0.07628028 | 0.08834096 | 0.0214395 | 0.08940821
[5 empty] | 0.02148814 | 0.09018568 |  |  | 0.05231903 | 0.08950085 | 0.0752729 | 0.08910915 | 0.02148814 | 0.09018568
[5 empty] | 0.02103453 | 0.09096314 |  |  | 0.05161333 | 0.09027241 | 0.07495392 | 0.08987733 | 0.02103453 | 0.09096314
[5 empty] | 0.02117852 | 0.0917406 |  |  | 0.0509083 | 0.09104397 | 0.07412264 | 0.09064551 | 0.02117852 | 0.0917406
[5 empty] | 0.02071997 | 0.09251806 |  |  | 0.05030703 | 0.09181553 | 0.07357838 | 0.09141369 | 0.02071997 | 0.09251806
[5 empty] | 0.02075874 | 0.09329553 |  |  | 0.05011258 | 0.09258709 | 0.07312041 | 0.09218188 | 0.02075874 | 0.09329553
[5 empty] | 0.02049468 | 0.09407299 |  |  | 0.04942802 | 0.09335865 | 0.07184806 | 0.09295006 | 0.02049468 | 0.09407299
[5 empty] | 0.02022763 | 0.09485045 |  |  | 0.04855645 | 0.09413021 | 0.0719606 | 0.09371824 | 0.02022763 | 0.09485045
[5 empty] | 0.02025737 | 0.09562792 |  |  | 0.04830092 | 0.09490177 | 0.07075736 | 0.09448642 | 0.02025737 | 0.09562792
[5 empty] | 0.01997803 | 0.09640538 |  |  | 0.04766437 | 0.09567333 | 0.07023762 | 0.0952546 | 0.01997803 | 0.09640538
[5 empty] | 0.01998699 | 0.09718284 |  |  | 0.0471336 | 0.09644488 | 0.06890068 | 0.09602279 | 0.01998699 | 0.09718284
[5 empty] | 0.01968532 | 0.0979603 |  |  | 0.04629874 | 0.09721644 | 0.06844585 | 0.09679097 | 0.01968532 | 0.0979603
[5 empty] | 0.01937408 | 0.09873777 |  |  | 0.04626016 | 0.097988 | 0.06767242 | 0.09755915 | 0.01937408 | 0.09873777
[5 empty] | 0.01905435 | 0.09951523 |  |  | 0.04581824 | 0.09875956 | 0.0666797 | 0.09832733 | 0.01905435 | 0.09951523
[5 empty] | 0.01902718 | 0.1002927 |  |  | 0.04477334 | 0.09953112 | 0.06576698 | 0.09909552 | 0.01902718 | 0.1002927
[5 empty] | 0.01889364 | 0.1010702 |  |  | 0.04412584 | 0.1003027 | 0.06583357 | 0.0998637 | 0.01889364 | 0.1010702
[5 empty] | 0.0183548 | 0.1018476 |  |  | 0.0437761 | 0.1010742 | 0.06397821 | 0.1006319 | 0.0183548 | 0.1018476
[5 empty] | 0.01811173 | 0.1026251 |  |  | 0.04362449 | 0.1018458 | 0.06401782 | 0.1014001 | 0.01811173 | 0.1026251
[5 empty] | 0.0180655 | 0.1034025 |  |  | 0.04287139 | 0.1026174 | 0.06240409 | 0.1021682 | 0.0180655 | 0.1034025
[5 empty] | 0.01791716 | 0.10418 |  |  | 0.04211716 | 0.1033889 | 0.06095277 | 0.1029364 | 0.01791716 | 0.10418
[5 empty] | 0.01736779 | 0.1049575 |  |  | 0.04136217 | 0.1041605 | 0.05967958 | 0.1037046 | 0.01736779 | 0.1049575
[5 empty] | 0.01711845 | 0.1057349 |  |  | 0.04090679 | 0.104932 | 0.05820026 | 0.1044728 | 0.01711845 | 0.1057349
[5 empty] | 0.0168702 | 0.1065124 |  |  | 0.04075139 | 0.1057036 | 0.05693054 | 0.105241 | 0.0168702 | 0.1065124
[5 empty] | 0.01672413 | 0.1072899 |  |  | 0.04029635 | 0.1064752 | 0.05478615 | 0.1060092 | 0.01672413 | 0.1072899
[5 empty] | 0.01638129 | 0.1080673 |  |  | 0.03934202 | 0.1072467 | 0.05378284 | 0.1067773 | 0.01638129 | 0.1080673
[5 empty] | 0.01614274 | 0.1088448 |  |  | 0.03858878 | 0.1080183 | 0.05153632 | 0.1075455 | 0.01614274 | 0.1088448
[5 empty] | 0.01600956 | 0.1096222 |  |  | 0.03833701 | 0.1087898 | 0.04966234 | 0.1083137 | 0.01600956 | 0.1096222
[5 empty] | 0.01598281 | 0.1103997 |  |  | 0.03768706 | 0.1095614 | 0.04787662 | 0.1090819 | 0.01598281 | 0.1103997
[5 empty] | 0.01556356 | 0.1111772 |  |  | 0.03703931 | 0.1103329 | 0.0466949 | 0.1098501 | 0.01556356 | 0.1111772
[5 empty] | 0.01555287 | 0.1119546 |  |  | 0.03689413 | 0.1111045 | 0.04463291 | 0.1106183 | 0.01555287 | 0.1119546
[5 empty] | 0.01505181 | 0.1127321 |  |  | 0.03625189 | 0.1118761 | 0.04250638 | 0.1113864 | 0.01505181 | 0.1127321
[5 empty] | 0.01486145 | 0.1135096 |  |  | 0.03571295 | 0.1126476 | 0.04103105 | 0.1121546 | 0.01486145 | 0.1135096
[5 empty] | 0.01468286 | 0.114287 |  |  | 0.0352777 | 0.1134192 | 0.03932265 | 0.1129228 | 0.01468286 | 0.114287
[5 empty] | 0.01461709 | 0.1150645 |  |  | 0.03484648 | 0.1141907 | 0.03779691 | 0.113691 | 0.01461709 | 0.1150645
[5 empty] | 0.01446522 | 0.1158419 |  |  | 0.03391969 | 0.1149623 | 0.03626957 | 0.1144592 | 0.01446522 | 0.1158419
[5 empty] | 0.01442831 | 0.1166194 |  |  | 0.03369768 | 0.1157339 | 0.03535636 | 0.1152273 | 0.01442831 | 0.1166194
[5 empty] | 0.01420744 | 0.1173969 |  |  | 0.03288083 | 0.1165054 | 0.03387301 | 0.1159955 | 0.01420744 | 0.1173969
[5 empty] | 0.01420366 | 0.1181743 |  |  | 0.0327695 | 0.117277 | 0.03333525 | 0.1167637 | 0.01420366 | 0.1181743
[5 empty] | 0.01421141 | 0.1189518 |  |  | 0.03166406 | 0.1180485 | 0.03195882 | 0.1175319 | 0.01421141 | 0.1189518
[5 empty] | 0.01392009 | 0.1197293 |  |  | 0.03136489 | 0.1188201 | 0.03145944 | 0.1183001 | 0.01392009 | 0.1197293
[5 empty] | 0.01372959 | 0.1205067 |  |  | 0.03067236 | 0.1195917 | 0.03105286 | 0.1190683 | 0.01372959 | 0.1205067
[5 empty] | 0.01373995 | 0.1212842 |  |  | 0.03038683 | 0.1203632 | 0.03035481 | 0.1198364 | 0.01373995 | 0.1212842
[5 empty] | 0.01385122 | 0.1220616 |  |  | 0.02990867 | 0.1211348 | 0.03103738 | 0.1206046 | 0.01385122 | 0.1220616
[5 empty] | 0.01346347 | 0.1228391 |  |  | 0.02933812 | 0.1219063 | 0.03043938 | 0.1213728 | 0.01346347 | 0.1228391
[5 empty] | 0.01367675 | 0.1236166 |  |  | 0.02917147 | 0.1226779 | 0.03074404 | 0.122141 | 0.01367675 | 0.1236166
[5 empty] | 0.01339111 | 0.124394 |  |  | 0.02890694 | 0.1234495 | 0.02995134 | 0.1229092 | 0.01339111 | 0.124394
[5 empty] | 0.0133066 | 0.1251715 |  |  | 0.02784458 | 0.124221 | 0.03056128 | 0.1236773 | 0.0133066 | 0.1251715
[5 empty] | 0.01342328 | 0.125949 |  |  | 0.02798442 | 0.1249926 | 0.02987384 | 0.1244455 | 0.01342328 | 0.125949
[5 empty] | 0.0131412 | 0.1267264 |  |  | 0.0274265 | 0.1257641 | 0.029689 | 0.1252137 | 0.0131412 | 0.1267264
[5 empty] | 0.01326041 | 0.1275039 |  |  | 0.02697087 | 0.1265357 | 0.03040675 | 0.1259819 | 0.01326041 | 0.1275039
[5 empty] | 0.01318098 | 0.1282813 |  |  | 0.02621755 | 0.1273072 | 0.02982708 | 0.1267501 | 0.01318098 | 0.1282813
[5 empty] | 0.01300294 | 0.1290588 |  |  | 0.0259666 | 0.1280788 | 0.02984996 | 0.1275183 | 0.01300294 | 0.1290588
[5 empty] | 0.01272637 | 0.1298363 |  |  | 0.02561806 | 0.1288504 | 0.02947539 | 0.1282864 | 0.01272637 | 0.1298363
[5 empty] | 0.0129513 | 0.1306137 |  |  | 0.02507196 | 0.1296219 | 0.03010335 | 0.1290546 | 0.0129513 | 0.1306137
[5 empty] | 0.0128778 | 0.1313912 |  |  | 0.02462834 | 0.1303935 | 0.02903382 | 0.1298228 | 0.0128778 | 0.1313912
[5 empty] | 0.01250591 | 0.1321687 |  |  | 0.02378725 | 0.131165 | 0.0293668 | 0.130591 | 0.01250591 | 0.1321687
[5 empty] | 0.0127357 | 0.1329461 |  |  | 0.02374873 | 0.1319366 | 0.02890225 | 0.1313592 | 0.0127357 | 0.1329461
[5 empty] | 0.01256721 | 0.1337236 |  |  | 0.02311281 | 0.1327082 | 0.02964018 | 0.1321274 | 0.01256721 | 0.1337236
[5 empty] | 0.0124005 | 0.1345011 |  |  | 0.02277954 | 0.1334797 | 0.02898056 | 0.1328955 | 0.0124005 | 0.1345011
[5 empty] | 0.01253562 | 0.1352785 |  |  | 0.02244896 | 0.1342513 | 0.02962339 | 0.1336637 | 0.01253562 | 0.1352785
[5 empty] | 0.01217263 | 0.136056 |  |  | 0.0222211 | 0.1350228 | 0.02966863 | 0.1344319 | 0.01217263 | 0.136056
[5 empty] | 0.01241157 | 0.1368334 |  |  | 0.02159601 | 0.1357944 | 0.02871629 | 0.1352001 | 0.01241157 | 0.1368334
[5 empty] | 0.01235251 | 0.1376109 |  |  | 0.02107373 | 0.136566 | 0.02896634 | 0.1359683 | 0.01235251 | 0.1376109
[5 empty] | 0.0122955 | 0.1383884 |  |  | 0.0209543 | 0.1373375 | 0.02851877 | 0.1367364 | 0.0122955 | 0.1383884
[5 empty] | 0.01204059 | 0.1391658 |  |  | 0.02053776 | 0.1381091 | 0.02907357 | 0.1375046 | 0.01204059 | 0.1391658
[5 empty] | 0.01208784 | 0.1399433 |  |  | 0.01982415 | 0.1388806 | 0.02843072 | 0.1382728 | 0.01208784 | 0.1399433
[5 empty] | 0.01213729 | 0.1407208 |  |  | 0.01931351 | 0.1396522 | 0.0286902 | 0.139041 | 0.01213729 | 0.1407208
[5 empty] | 0.011889 | 0.1414982 |  |  | 0.01890588 | 0.1404238 | 0.02855201 | 0.1398092 | 0.011889 | 0.1414982
[5 empty] | 0.01204304 | 0.1422757 |  |  | 0.0186013 | 0.1411953 | 0.02901612 | 0.1405774 | 0.01204304 | 0.1422757
[5 empty] | 0.01189944 | 0.1430531 |  |  | 0.01839981 | 0.1419669 | 0.02828252 | 0.1413455 | 0.01189944 | 0.1430531
[5 empty] | 0.01165826 | 0.1438306 |  |  | 0.01750145 | 0.1427384 | 0.02845119 | 0.1421137 | 0.01165826 | 0.1438306
[5 empty] | 0.01191956 | 0.1446081 |  |  | 0.01740627 | 0.14351 | 0.02852213 | 0.1428819 | 0.01191956 | 0.1446081
[5 empty] | 0.0118834 | 0.1453855 |  |  | 0.01731429 | 0.1442815 | 0.02869531 | 0.1436501 | 0.0118834 | 0.1453855
[5 empty] | 0.01154981 | 0.146163 |  |  | 0.01672558 | 0.1450531 | 0.02877073 | 0.1444183 | 0.01154981 | 0.146163
[5 empty] | 0.01181887 | 0.1469405 |  |  | 0.01644015 | 0.1458247 | 0.02874836 | 0.1451865 | 0.01181887 | 0.1469405
[5 empty] | 0.01149061 | 0.1477179 |  |  | 0.01565806 | 0.1465962 | 0.02852819 | 0.1459546 | 0.01149061 | 0.1477179
[5 empty] | 0.01176511 | 0.1484954 |  |  | 0.01567934 | 0.1473678 | 0.02821021 | 0.1467228 | 0.01176511 | 0.1484954
[5 empty] | 0.0117424 | 0.1492728 |  |  | 0.01480404 | 0.1481393 | 0.0290944 | 0.147491 | 0.0117424 | 0.1492728
[5 empty] | 0.01172255 | 0.1500503 |  |  | 0.0144322 | 0.1489109 | 0.02898074 | 0.1482592 | 0.01172255 | 0.1500503
[5 empty] | 0.0117056 | 0.1508278 |  |  | 0.01466385 | 0.1496825 | 0.02896923 | 0.1490274 | 0.0117056 | 0.1508278
[5 empty] | 0.01169161 | 0.1516052 |  |  | 0.01389903 | 0.150454 | 0.02905984 | 0.1497955 | 0.01169161 | 0.1516052
[5 empty] | 0.01138064 | 0.1523827 |  |  | 0.01343779 | 0.1512256 | 0.02835257 | 0.1505637 | 0.01138064 | 0.1523827
[5 empty] | 0.01157274 | 0.1531602 |  |  | 0.01338017 | 0.1519971 | 0.02884739 | 0.1513319 | 0.01157274 | 0.1531602
[5 empty] | 0.01146796 | 0.1539376 |  |  | 0.01292621 | 0.1527687 | 0.0286443 | 0.1521001 | 0.01146796 | 0.1539376
[5 empty] | 0.01136635 | 0.1547151 |  |  | 0.01277595 | 0.1535403 | 0.02874327 | 0.1528683 | 0.01136635 | 0.1547151