## 1
Общество с ограниченной ответственностью "Инженерная геология" (ООО "ИнжГео") | [11 empty] | Общество с ограниченной ответственностью "Инженерная геология" (ООО "ИнжГео")
Юр. адрес: 117279, г. Москва, ул. Миклухо-Маклая, 36 а, этаж 5, пом. XXIII к. 76-84 | [11 empty] | Юр. адрес: 117279, г. Москва, ул. Миклухо-Маклая, 36 а, этаж 5, пом. XXIII к. 76-84 | [8 empty] | нагр |  |  | X0 | Y0 | R |  | нагр |  |  |  | X0 | Y0 | R | нагр |  |  |  | X0 | Y0 | R |  | нагр |  |  |  | X0 | Y0 | R
Телефон/факс +7 (495) 132-30-00, Адрес электронной почты inbox@inj-geo.ru | [11 empty] | Телефон/факс +7 (495) 132-30-00, Адрес электронной почты inbox@inj-geo.ru | [12 empty] | 0 | [7 empty] | 0 | [6 empty] | 0 | [7 empty] | 0
[21 empty] | девиатор | [6 empty] | девиатор | [6 empty] | девиатор | [7 empty] | девиатор
Испытательная лаборатория ООО «ИнжГео» | [11 empty] | Испытательная лаборатория ООО «ИнжГео» | [8 empty] | x0 | Угол | X | Y |  |  |  | x0 |  | Угол | X | Y |  |  | x0 |  | Угол | X | Y |  |  |  | x0 |  | Угол | X | Y
Адрес места осуществления деятельности лаборатории: г. Москва, просп. Вернадского, д. 51, стр. 1 | [11 empty] | Адрес места осуществления деятельности лаборатории: г. Москва, просп. Вернадского, д. 51, стр. 1 | [9 empty] | 0 | [7 empty] | 0 | [6 empty] | 0 | [7 empty] | 0
Телефон +7(910)4557682, E-mail: slg85@mail.ru | [11 empty] | Телефон +7(910)4557682, E-mail: slg85@mail.ru | [9 empty] | 5 | [7 empty] | 5 | [6 empty] | 5 | [7 empty] | 5
[22 empty] | 10 | [7 empty] | 10 | [6 empty] | 10 | [7 empty] | 10
[12 empty] | Протокол испытаний № 13-63/161 от 08-04-2023 | [9 empty] | 15 | [7 empty] | 15 | [6 empty] | 15 | [7 empty] | 15
[22 empty] | 20 | [7 empty] | 20 | [6 empty] | 20 | [7 empty] | 20
[12 empty] | Наименование и адрес заказчика: Переход трубопровода через р. Енисей | [9 empty] | 25 | [7 empty] | 25 | [6 empty] | 25 | [7 empty] | 25
[12 empty] | Наименование объекта: ООО Регионстрой | [9 empty] | 30 | [7 empty] | 30 | [6 empty] | 30 | [7 empty] | 30
Наименование используемого метода/методики: ГОСТ 12248.4-2020 | [11 empty] | Наименование используемого метода/методики: ГОСТ 12248.3-2020 | [9 empty] | 35 | [7 empty] | 35 | [6 empty] | 35 | [7 empty] | 35
Условия проведения испытания: температура окружающей среды (18 - 25)0С, влажность воздуха (40 - 75)% | [11 empty] | Условия проведения испытания: температура окружающей среды (18 - 25)0С, влажность воздуха (40 - 75)% | [9 empty] | 40 | [7 empty] | 40 | [6 empty] | 40 | [7 empty] | 40
[12 empty] | Дата получение объекта подлежащего испытаниям: 12-03-2023 | [9 empty] | 45 | [7 empty] | 45 | [6 empty] | 45 | [7 empty] | 45
[12 empty] | Дата испытания: 25.10.2022-19.11.2161 | [9 empty] | 50 | [7 empty] | 50 | [6 empty] | 50 | [7 empty] | 50
[22 empty] | 55 | [7 empty] | 55 | [6 empty] | 55 | [7 empty] | 55
Испытание грунтов методом трехосного сжатия | [11 empty] | Испытание грунтов методом трехосного сжатия | [9 empty] | 60 | [7 empty] | 60 | [6 empty] | 60 | [7 empty] | 60
[22 empty] | 65 | [7 empty] | 65 | [6 empty] | 65 | [7 empty] | 65
Лабораторный номер: | [6 empty] | We, д.е. = |  |  |  |  | Лабораторный номер: |  | 1196 |  |  |  | We, д.е. = | 0.495562234 |  |  | 70 | [7 empty] | 70 | [6 empty] | 70 | [7 empty] | 70
Номер скважины: | [6 empty] | ρ, г/см3 = |  |  |  |  | Номер скважины: |  | BH-084 |  |  |  | ρ, г/см3 = | 1.57 |  |  | 75 | [7 empty] | 75 | [6 empty] | 75 | [7 empty] | 75
Глубина отбора, м: | [6 empty] | ρs, г/см3 = |  |  |  |  | Глубина отбора, м: |  | 3 |  |  |  | ρs, г/см3 = | 2.72 |  |  | 80 | [7 empty] | 80 | [6 empty] | 80 | [7 empty] | 80
Наименование грунта: | [6 empty] | e, д.е. = |  |  |  |  | Наименование грунта: |  | Суглинок, после оттаивания текучий, легкий песчанистый |  |  |  | e, д.е. = | 1.591038 |  |  | 85 | [7 empty] | 85 | [6 empty] | 85 | [7 empty] | 85
Схема проведения опыта: | [6 empty] | IL, д.е. = |  |  |  |  | Схема проведения опыта: |  | КД |  |  |  | IL, д.е. = | 2.918 |  |  | 90 | [7 empty] | 90 | [6 empty] | 90 | [7 empty] | 90
[22 empty] | 95 | [7 empty] | 95 | [6 empty] | 95 | [7 empty] | 95
[22 empty] | 100 | [7 empty] | 100 | [6 empty] | 100 | [7 empty] | 100
Результаты испытаний | [11 empty] | Результаты испытаний | [9 empty] | 105 | [7 empty] | 105 | [6 empty] | 105 | [7 empty] | 105
[22 empty] | 110 | [7 empty] | 110 | [6 empty] | 110 | [7 empty] | 110
[22 empty] | 115 | [7 empty] | 115 | [6 empty] | 115 | [7 empty] | 115
[22 empty] | 120 | [7 empty] | 120 | [6 empty] | 120 | [7 empty] | 120
[22 empty] | 125 | [7 empty] | 125 | [6 empty] | 125 | [7 empty] | 125
[22 empty] | 130 | [7 empty] | 130 | [6 empty] | 130 | [7 empty] | 130
[22 empty] | 135 | [7 empty] | 135 | [6 empty] | 135 | [7 empty] | 135
[22 empty] | 140 | [7 empty] | 140 | [6 empty] | 140 | [7 empty] | 140
[22 empty] | 145 | [7 empty] | 145 | [6 empty] | 145 | [7 empty] | 145
[22 empty] | 150 | [7 empty] | 150 | [6 empty] | 150 | [7 empty] | 150
[22 empty] | 155 | [7 empty] | 155 | [6 empty] | 155 | [7 empty] | 155
[22 empty] | 160 | [7 empty] | 160 | [6 empty] | 160 | [7 empty] | 160
[22 empty] | 165 | [7 empty] | 165 | [6 empty] | 165 | [7 empty] | 165
[22 empty] | 170 | [7 empty] | 170 | [6 empty] | 170 | [7 empty] | 170
[22 empty] | 175 | [7 empty] | 175 | [6 empty] | 175 | [7 empty] | 175
[22 empty] | 180 | [7 empty] | 180 | [6 empty] | 180 | [7 empty] | 180
[13 empty] | Давление в камере, Мпа σ3 | Вертикальная нагрузка, Мпа σ1 | Поровое давление, Мпа u
[7 empty] | Коэфф. Точки | [5 empty] | 0.05 | 0.07791123 | [5 empty] | 1 | [6 empty] | σ3,кПа | σ1,кПа | u, кПа |  |  |  | 4
[13 empty] | 0.15 | 0.2150001 | [27 empty] | δ3, Мпа | δ1-δ3, МПа | δ1, МПа | δ1, КПа
|  |  | Модуль деформации, МПа: | [9 empty] | 0.25 | 0.352089 | [21 empty] | С, МПа:
|  |  | Е0= | [32 empty] | φ, град:
|  |  | E50 = | [32 empty] | E, Мпа
|  |  | Коэф. Поперечной деформации, ϑ = | [9 empty] | Эффективные значения угла внутреннего трения и удельного сцепления ϕ', С' | [13 empty] | x | 0
[13 empty] | ϕ', град. = | 9 | [12 empty] | y |  |  |  | С, кПа | φ,°
[13 empty] | С', МПа = | 0.004
| Исполнитель: | [6 empty] | Морозов Д.С. |  |  |  |  | Исполнитель: |  |  |  |  | Морозов Д.С.
| Начальник исп. лаборатории: | [6 empty] | Семиколенова Л.Г. |  |  |  |  | Начальник исп. лаборатории: |  |  |  |  | Семиколенова Л.Г.
Лист 1 , всего листов 2 | [11 empty] | Лист 2 , всего листов 2
Частичное воспроизведение протокола испытаний без письменного разрешения ООО «ИнжГео» ЗАПРЕЩАЕТСЯ | [11 empty] | Частичное воспроизведение протокола испытаний без письменного разрешения ООО «ИнжГео» ЗАПРЕЩАЕТСЯ
[5 empty] | второй график |  | первый график | [9 empty] | К Пуассона
dev50 | epsE50 | ind | devE0 | epsE0 | dev | eps | sigma |  | dev1 | eps1 | dev2 | eps2 | dev3 | eps3 |  | Глины
0.01395562 | 0.01048507 |  |  |  | 0 | 0 |  |  | 0 | 0 | 0 | 0 | 0 | 0 |  | < 0 | 0,20-0,30
ind |  |  |  |  | 0.001790656 | 0.0007808629 |  |  | 0.005979681 | 0.0007719525 | 0.009209834 | 0.0007745872 | 0.001790656 | 0.0007808629 |  | 0-0,25 | 0,30-0,38
2 |  |  |  |  | 0.00347971 | 0.001561726 |  |  | 0.0112553 | 0.001543905 | 0.01765074 | 0.001549174 | 0.00347971 | 0.001561726 |  | 0,25< | 0,38-0,45
E0 |  |  |  |  | 0.005341852 | 0.002342589 |  |  | 0.01637885 | 0.002315857 | 0.02536435 | 0.002323761 | 0.005341852 | 0.002342589 |  | Суглинки | 0,35-0,37
epsE0 | devE0 |  |  |  | 0.006851773 | 0.003123452 |  |  | 0.02040232 | 0.00308781 | 0.0327923 | 0.003098349 | 0.006851773 | 0.003123452 |  | Пески и супеси | 0,30-0,35
0.005259211 | 0.01 |  |  |  | 0.008084164 | 0.003904315 |  |  | 0.024 | 0.003895712 | 0.03847621 | 0.003872936 | 0.008084164 | 0.003904315
[5 empty] | 0.009113717 | 0.004685178 |  |  | 0.02590408 | 0.004631715 | 0.04195773 | 0.004647523 | 0.009113717 | 0.004685178
График E50 |  | График E |  |  | 0.01 | 0.005259211 |  |  | 0.02776757 | 0.005403667 | 0.045 | 0.005201417 | 0.01 | 0.005259211
eps | q | sigma |  |  | 0.01088529 | 0.006246903 |  |  | 0.03010696 | 0.00617562 | 0.04660517 | 0.006196697 | 0.01088529 | 0.006246903
Горизонтальная линия E50 |  | Касательная |  |  | 0.01155933 | 0.007027766 |  |  | 0.0311603 | 0.006947572 | 0.0486734 | 0.006971284 | 0.01155933 | 0.007027766
0 |  | a | b |  | 0.01225798 | 0.007808629 |  |  | 0.03250005 | 0.007536359 | 0.04976016 | 0.007745872 | 0.01225798 | 0.007808629
|  |  | 0 |  | 0.01279711 | 0.008589492 |  |  | 0.03381005 | 0.008491477 | 0.05104449 | 0.008428688 | 0.01279711 | 0.008589492
Вертикальная линия E50 |  | p1 и p2 |  |  | 0.01319257 | 0.009370355 |  |  | 0.0346395 | 0.00926343 | 0.05173657 | 0.009295046 | 0.01319257 | 0.009370355
| 0 | 0 |  |  | 0.01395562 | 0.01048507 |  |  | 0.03555912 | 0.01003538 | 0.05380302 | 0.01006963 | 0.01395562 | 0.01048507
[5 empty] | 0.01401693 | 0.01093208 |  |  | 0.03726819 | 0.01080733 | 0.05449719 | 0.01084422 | 0.01401693 | 0.01093208
Касательная линия E50 |  |  |  |  | 0.01467607 | 0.01171294 |  |  | 0.03816602 | 0.01157929 | 0.05651629 | 0.01161881 | 0.01467607 | 0.01171294
0 | 0 | Горизонтальная 1 |  |  | 0.01513801 | 0.01249381 |  |  | 0.0391519 | 0.01235124 | 0.05815756 | 0.01239339 | 0.01513801 | 0.01249381
[5 empty] | 0.01540205 | 0.01327467 |  |  | 0.04042512 | 0.01312319 | 0.05891821 | 0.01316798 | 0.01540205 | 0.01327467
Горизонтальная линия qкр |  |  |  |  | 0.01606748 | 0.01405553 |  |  | 0.04158499 | 0.01389514 | 0.06089546 | 0.01394257 | 0.01606748 | 0.01405553
Горизонтальная линия q |  | Горизонтальная 2 |  |  | 0.01653362 | 0.0148364 |  |  | 0.04213079 | 0.0146671 | 0.06258653 | 0.01471716 | 0.01653362 | 0.0148364
0 |  | 0 |  |  | 0.01679977 | 0.01561726 |  |  | 0.04366182 | 0.01543905 | 0.06348866 | 0.01549174 | 0.01679977 | 0.01561726
[5 empty] | 0.01746523 | 0.01639812 |  |  | 0.04427738 | 0.016211 | 0.06479906 | 0.01626633 | 0.01746523 | 0.01639812
Вертикальная линия q |  |  |  |  | 0.01782931 | 0.01717898 |  |  | 0.04567677 | 0.01698295 | 0.06641495 | 0.01704092 | 0.01782931 | 0.01717898
| 0 |  |  |  | 0.0183913 | 0.01795985 |  |  | 0.04655927 | 0.01775491 | 0.06773355 | 0.0178155 | 0.0183913 | 0.01795985
[5 empty] | 0.01865051 | 0.01874071 |  |  | 0.04702418 | 0.01852686 | 0.06945209 | 0.01859009 | 0.01865051 | 0.01874071
[5 empty] | 0.01920625 | 0.01952157 |  |  | 0.0484708 | 0.01929881 | 0.07116779 | 0.01936468 | 0.01920625 | 0.01952157
[5 empty] | 0.01955782 | 0.02030244 |  |  | 0.04949843 | 0.02007076 | 0.07227787 | 0.02013927 | 0.01955782 | 0.02030244
[5 empty] | 0.02010451 | 0.0210833 |  |  | 0.05020636 | 0.02084272 | 0.07447955 | 0.02091385 | 0.02010451 | 0.0210833
[5 empty] | 0.02064564 | 0.02186416 |  |  | 0.05069388 | 0.02161467 | 0.07537006 | 0.02168844 | 0.02064564 | 0.02186416
[5 empty] | 0.02108051 | 0.02264503 |  |  | 0.05216029 | 0.02238662 | 0.07724661 | 0.02246303 | 0.02108051 | 0.02264503
[5 empty] | 0.02130842 | 0.02342589 |  |  | 0.05250488 | 0.02315857 | 0.07870644 | 0.02323761 | 0.02130842 | 0.02342589
[5 empty] | 0.02172868 | 0.02420675 |  |  | 0.05332696 | 0.02393053 | 0.08004675 | 0.0240122 | 0.02172868 | 0.02420675
[5 empty] | 0.02234058 | 0.02498761 |  |  | 0.05452581 | 0.02470248 | 0.08096478 | 0.02478679 | 0.02234058 | 0.02498761
[5 empty] | 0.02264343 | 0.02576848 |  |  | 0.05510073 | 0.02547443 | 0.08305775 | 0.02556138 | 0.02264343 | 0.02576848
[5 empty] | 0.02313654 | 0.02654934 |  |  | 0.05595102 | 0.02624638 | 0.08382287 | 0.02633596 | 0.02313654 | 0.02654934
[5 empty] | 0.0234192 | 0.0273302 |  |  | 0.05687598 | 0.02701834 | 0.08595737 | 0.02711055 | 0.0234192 | 0.0273302
[5 empty] | 0.02369073 | 0.02811107 |  |  | 0.05717488 | 0.02779029 | 0.08685847 | 0.02788514 | 0.02369073 | 0.02811107
[5 empty] | 0.02405042 | 0.02889193 |  |  | 0.05804705 | 0.02856224 | 0.0886234 | 0.02865972 | 0.02405042 | 0.02889193
[5 empty] | 0.02459757 | 0.02967279 |  |  | 0.05859176 | 0.02933419 | 0.08984937 | 0.02943431 | 0.02459757 | 0.02967279
[5 empty] | 0.0247315 | 0.03045365 |  |  | 0.05930831 | 0.03010615 | 0.09103361 | 0.0302089 | 0.0247315 | 0.03045365
[5 empty] | 0.0251515 | 0.03123452 |  |  | 0.059496 | 0.0308781 | 0.09117334 | 0.03098349 | 0.0251515 | 0.03123452
[5 empty] | 0.02545688 | 0.03201538 |  |  | 0.06025413 | 0.03165005 | 0.09236578 | 0.03175807 | 0.02545688 | 0.03201538
[5 empty] | 0.02584694 | 0.03279624 |  |  | 0.06118198 | 0.032422 | 0.09420816 | 0.03253266 | 0.02584694 | 0.03279624
[5 empty] | 0.02592099 | 0.03357711 |  |  | 0.06107886 | 0.03319396 | 0.09529769 | 0.03330725 | 0.02592099 | 0.03357711
[5 empty] | 0.02617832 | 0.03435797 |  |  | 0.06174406 | 0.03396591 | 0.0956316 | 0.03408184 | 0.02617832 | 0.03435797
[5 empty] | 0.02661825 | 0.03513883 |  |  | 0.06197688 | 0.03473786 | 0.09680711 | 0.03485642 | 0.02661825 | 0.03513883
[5 empty] | 0.02674006 | 0.03591969 |  |  | 0.0629766 | 0.03550981 | 0.09712145 | 0.03563101 | 0.02674006 | 0.03591969
[5 empty] | 0.02694308 | 0.03670056 |  |  | 0.06334254 | 0.03628177 | 0.09817182 | 0.0364056 | 0.02694308 | 0.03670056
[5 empty] | 0.02702659 | 0.03748142 |  |  | 0.06337397 | 0.03705372 | 0.09935547 | 0.03718018 | 0.02702659 | 0.03748142
[5 empty] | 0.02728992 | 0.03826228 |  |  | 0.0633702 | 0.03782567 | 0.0991696 | 0.03795477 | 0.02728992 | 0.03826228
[5 empty] | 0.02743234 | 0.03904315 |  |  | 0.06383052 | 0.03859762 | 0.1000114 | 0.03872936 | 0.02743234 | 0.03904315
[5 empty] | 0.02755318 | 0.03982401 |  |  | 0.06435423 | 0.03936958 | 0.1000782 | 0.03950395 | 0.02755318 | 0.03982401
[5 empty] | 0.02765174 | 0.04060487 |  |  | 0.06454063 | 0.04014153 | 0.1005672 | 0.04027853 | 0.02765174 | 0.04060487
[5 empty] | 0.02772731 | 0.04138574 |  |  | 0.064489 | 0.04091348 | 0.1016755 | 0.04105312 | 0.02772731 | 0.04138574
[5 empty] | 0.0277792 | 0.0421666 |  |  | 0.06459864 | 0.04168543 | 0.1013004 | 0.04182771 | 0.0277792 | 0.0421666
[5 empty] | 0.02791123 | 0.04294746 |  |  | 0.0650001 | 0.04245739 | 0.102089 | 0.04260229 | 0.02791123 | 0.04294746
[5 empty] | 0.02781101 | 0.04372832 |  |  | 0.06449893 | 0.04322934 | 0.1019889 | 0.04337688 | 0.02781101 | 0.04372832
[5 empty] | 0.02770859 | 0.04450919 |  |  | 0.06459417 | 0.04400129 | 0.101782 | 0.04415147 | 0.02770859 | 0.04450919
[5 empty] | 0.02780352 | 0.04529005 |  |  | 0.06466863 | 0.04477324 | 0.1011598 | 0.04492606 | 0.02780352 | 0.04529005
[5 empty] | 0.02779585 | 0.04607091 |  |  | 0.06432345 | 0.0455452 | 0.1016227 | 0.04570064 | 0.02779585 | 0.04607091
[5 empty] | 0.02788563 | 0.04685178 |  |  | 0.06475917 | 0.04631715 | 0.1018707 | 0.04647523 | 0.02788563 | 0.04685178
[5 empty] | 0.02787289 | 0.04763264 |  |  | 0.06467636 | 0.0470891 | 0.1013042 | 0.04724982 | 0.02787289 | 0.04763264
[5 empty] | 0.02765768 | 0.0484135 |  |  | 0.06437556 | 0.04786105 | 0.1016234 | 0.0480244 | 0.02765768 | 0.0484135
[5 empty] | 0.02764004 | 0.04919436 |  |  | 0.06435732 | 0.04863301 | 0.1016285 | 0.04879899 | 0.02764004 | 0.04919436
[5 empty] | 0.02772001 | 0.04997523 |  |  | 0.06402221 | 0.04940496 | 0.1008197 | 0.04957358 | 0.02772001 | 0.04997523
[5 empty] | 0.02769765 | 0.05075609 |  |  | 0.06417077 | 0.05017691 | 0.1004972 | 0.05034817 | 0.02769765 | 0.05075609
[5 empty] | 0.02767298 | 0.05153695 |  |  | 0.06390356 | 0.05094886 | 0.1011613 | 0.05112275 | 0.02767298 | 0.05153695
[5 empty] | 0.02764607 | 0.05231782 |  |  | 0.06372112 | 0.05172082 | 0.1006122 | 0.05189734 | 0.02764607 | 0.05231782
[5 empty] | 0.02771694 | 0.05309868 |  |  | 0.06352402 | 0.05249277 | 0.1003501 | 0.05267193 | 0.02771694 | 0.05309868
[5 empty] | 0.02758564 | 0.05387954 |  |  | 0.06291281 | 0.05326472 | 0.1001753 | 0.05344651 | 0.02758564 | 0.05387954
[5 empty] | 0.02745222 | 0.05466041 |  |  | 0.06288803 | 0.05403667 | 0.1001879 | 0.0542211 | 0.02745222 | 0.05466041
[5 empty] | 0.02751672 | 0.05544127 |  |  | 0.06265024 | 0.05480863 | 0.09998816 | 0.05499569 | 0.02751672 | 0.05544127
[5 empty] | 0.02737918 | 0.05622213 |  |  | 0.0628 | 0.05558058 | 0.09997637 | 0.05577028 | 0.02737918 | 0.05622213
[5 empty] | 0.02753965 | 0.05700299 |  |  | 0.06253785 | 0.05635253 | 0.0998527 | 0.05654486 | 0.02753965 | 0.05700299
[5 empty] | 0.02739817 | 0.05778386 |  |  | 0.06216435 | 0.05712448 | 0.0992174 | 0.05731945 | 0.02739817 | 0.05778386
[5 empty] | 0.02725477 | 0.05856472 |  |  | 0.06178006 | 0.05789644 | 0.09867067 | 0.05809404 | 0.02725477 | 0.05856472
[5 empty] | 0.02720952 | 0.05934558 |  |  | 0.06118552 | 0.05866839 | 0.09891275 | 0.05886862 | 0.02720952 | 0.05934558
[5 empty] | 0.02726244 | 0.06012645 |  |  | 0.06098129 | 0.05944034 | 0.09814385 | 0.05964321 | 0.02726244 | 0.06012645
[5 empty] | 0.02721359 | 0.06090731 |  |  | 0.06086793 | 0.06021229 | 0.09776421 | 0.0604178 | 0.02721359 | 0.06090731
[5 empty] | 0.027063 | 0.06168817 |  |  | 0.06064597 | 0.06098425 | 0.09757404 | 0.06119239 | 0.027063 | 0.06168817
[5 empty] | 0.02711072 | 0.06246903 |  |  | 0.06031599 | 0.0617562 | 0.09747356 | 0.06196697 | 0.02711072 | 0.06246903
[5 empty] | 0.02715679 | 0.0632499 |  |  | 0.05977852 | 0.06252815 | 0.09736301 | 0.06274156 | 0.02715679 | 0.0632499
[5 empty] | 0.02690126 | 0.06403076 |  |  | 0.05943413 | 0.0633001 | 0.09724261 | 0.06351615 | 0.02690126 | 0.06403076
[5 empty] | 0.02694416 | 0.06481162 |  |  | 0.05938337 | 0.06407206 | 0.09701257 | 0.06429073 | 0.02694416 | 0.06481162
[5 empty] | 0.02698555 | 0.06559249 |  |  | 0.05892679 | 0.06484401 | 0.09587313 | 0.06506532 | 0.02698555 | 0.06559249
[5 empty] | 0.02692547 | 0.06637335 |  |  | 0.05866493 | 0.06561596 | 0.0955245 | 0.06583991 | 0.02692547 | 0.06637335
[5 empty] | 0.02686395 | 0.06715421 |  |  | 0.05809837 | 0.06638791 | 0.09556691 | 0.0666145 | 0.02686395 | 0.06715421
[5 empty] | 0.02660105 | 0.06793508 |  |  | 0.05762764 | 0.06715987 | 0.09480059 | 0.06738908 | 0.02660105 | 0.06793508
[5 empty] | 0.0265368 | 0.06871594 |  |  | 0.0573533 | 0.06793182 | 0.09442575 | 0.06816367 | 0.0265368 | 0.06871594
[5 empty] | 0.02647125 | 0.0694968 |  |  | 0.05677591 | 0.06870377 | 0.09404262 | 0.06893826 | 0.02647125 | 0.0694968
[5 empty] | 0.02650444 | 0.07027766 |  |  | 0.05649602 | 0.06947572 | 0.09455143 | 0.06971284 | 0.02650444 | 0.07027766
[5 empty] | 0.02653642 | 0.07105853 |  |  | 0.05581417 | 0.07024768 | 0.0940524 | 0.07048743 | 0.02653642 | 0.07105853
[5 empty] | 0.02636723 | 0.07183939 |  |  | 0.05603093 | 0.07101963 | 0.09384575 | 0.07126202 | 0.02636723 | 0.07183939
[5 empty] | 0.02629691 | 0.07262025 |  |  | 0.05504685 | 0.07179158 | 0.0933317 | 0.07203661 | 0.02629691 | 0.07262025
[5 empty] | 0.02632551 | 0.07340112 |  |  | 0.05476247 | 0.07256353 | 0.09301048 | 0.07281119 | 0.02632551 | 0.07340112
[5 empty] | 0.02625307 | 0.07418198 |  |  | 0.05487836 | 0.07333549 | 0.09158232 | 0.07358578 | 0.02625307 | 0.07418198
[5 empty] | 0.02597962 | 0.07496284 |  |  | 0.05429506 | 0.07410744 | 0.09194743 | 0.07436037 | 0.02597962 | 0.07496284
[5 empty] | 0.02600523 | 0.0757437 |  |  | 0.05401313 | 0.07487939 | 0.09160604 | 0.07513495 | 0.02600523 | 0.0757437
[5 empty] | 0.02592992 | 0.07652457 |  |  | 0.05333312 | 0.07565134 | 0.09125837 | 0.07590954 | 0.02592992 | 0.07652457
[5 empty] | 0.02595374 | 0.07730543 |  |  | 0.05295559 | 0.0764233 | 0.09080465 | 0.07668413 | 0.02595374 | 0.07730543
[5 empty] | 0.02587675 | 0.07808629 |  |  | 0.05238108 | 0.07719525 | 0.08964511 | 0.07745872 | 0.02587675 | 0.07808629
[5 empty] | 0.02569897 | 0.07886716 |  |  | 0.05220747 | 0.0779672 | 0.08887995 | 0.0782333 | 0.02569897 | 0.07886716
[5 empty] | 0.02572045 | 0.07964802 |  |  | 0.05220658 | 0.07873915 | 0.08890942 | 0.07900789 | 0.02572045 | 0.07964802
[5 empty] | 0.02564124 | 0.08042888 |  |  | 0.05167302 | 0.07951111 | 0.08843372 | 0.07978248 | 0.02564124 | 0.08042888
[5 empty] | 0.02536137 | 0.08120975 |  |  | 0.05070969 | 0.08028306 | 0.08815309 | 0.08055706 | 0.02536137 | 0.08120975
[5 empty] | 0.0252809 | 0.08199061 |  |  | 0.05021945 | 0.08105501 | 0.08696775 | 0.08133165 | 0.0252809 | 0.08199061
[5 empty] | 0.02539987 | 0.08277147 |  |  | 0.05030521 | 0.08182696 | 0.08677792 | 0.08210624 | 0.02539987 | 0.08277147
[5 empty] | 0.02531465 | 0.08355233 |  |  | 0.04926984 | 0.08259892 | 0.08638383 | 0.08288083 | 0.02531465 | 0.08355233
[5 empty] | 0.02522212 | 0.0843332 |  |  | 0.04921623 | 0.08337087 | 0.0855857 | 0.08365541 | 0.02522212 | 0.0843332
[5 empty] | 0.02492241 | 0.08511406 |  |  | 0.04854727 | 0.08414282 | 0.08558375 | 0.08443 | 0.02492241 | 0.08511406
[5 empty] | 0.02481563 | 0.08589492 |  |  | 0.04786584 | 0.08491477 | 0.0848537 | 0.08520459 | 0.02481563 | 0.08589492
[5 empty] | 0.02470192 | 0.08667579 |  |  | 0.04697482 | 0.08568673 | 0.08416801 | 0.08597917 | 0.02470192 | 0.08667579
[5 empty] | 0.02458138 | 0.08745665 |  |  | 0.04647711 | 0.08645868 | 0.08352836 | 0.08675376 | 0.02458138 | 0.08745665
[5 empty] | 0.02465415 | 0.08823751 |  |  | 0.04587558 | 0.08723063 | 0.08253648 | 0.08752835 | 0.02465415 | 0.08823751
[5 empty] | 0.02452035 | 0.08901837 |  |  | 0.04567313 | 0.08800258 | 0.08259408 | 0.08830294 | 0.02452035 | 0.08901837
[5 empty] | 0.02428009 | 0.08979924 |  |  | 0.04497263 | 0.08877454 | 0.08100288 | 0.08907752 | 0.02428009 | 0.08979924
[5 empty] | 0.0242335 | 0.0905801 |  |  | 0.04437698 | 0.08954649 | 0.08046461 | 0.08985211 | 0.0242335 | 0.0905801
[5 empty] | 0.02398071 | 0.09136096 |  |  | 0.04358906 | 0.09031844 | 0.07988098 | 0.0906267 | 0.02398071 | 0.09136096
[5 empty] | 0.02382183 | 0.09214183 |  |  | 0.04301175 | 0.09109039 | 0.07925372 | 0.09140128 | 0.02382183 | 0.09214183
[5 empty] | 0.02355699 | 0.09292269 |  |  | 0.04224794 | 0.09186235 | 0.07778455 | 0.09217587 | 0.02355699 | 0.09292269
[5 empty] | 0.02348631 | 0.09370355 |  |  | 0.04160051 | 0.0926343 | 0.07717518 | 0.09295046 | 0.02348631 | 0.09370355
[5 empty] | 0.02320991 | 0.09448442 |  |  | 0.04127236 | 0.09340625 | 0.07572734 | 0.09372505 | 0.02320991 | 0.09448442
[5 empty] | 0.02312792 | 0.09526528 |  |  | 0.04086636 | 0.0941782 | 0.07434274 | 0.09449963 | 0.02312792 | 0.09526528
[5 empty] | 0.02284045 | 0.09604614 |  |  | 0.0400854 | 0.09495016 | 0.07372311 | 0.09527422 | 0.02284045 | 0.09604614
[5 empty] | 0.02284763 | 0.096827 |  |  | 0.04013236 | 0.09572211 | 0.07217018 | 0.09604881 | 0.02284763 | 0.096827
[5 empty] | 0.02264959 | 0.09760787 |  |  | 0.03921014 | 0.09649406 | 0.07098565 | 0.0968234 | 0.02264959 | 0.09760787
[5 empty] | 0.02244643 | 0.09838873 |  |  | 0.03942162 | 0.09726601 | 0.06997125 | 0.09759798 | 0.02244643 | 0.09838873
[5 empty] | 0.02213829 | 0.09916959 |  |  | 0.03886919 | 0.09803797 | 0.06902869 | 0.09837257 | 0.02213829 | 0.09916959
[5 empty] | 0.02192529 | 0.09995046 |  |  | 0.03873811 | 0.09880992 | 0.06745971 | 0.09914716 | 0.02192529 | 0.09995046
[5 empty] | 0.02180755 | 0.1007313 |  |  | 0.03811983 | 0.09958187 | 0.06616602 | 0.09992174 | 0.02180755 | 0.1007313
[5 empty] | 0.02158519 | 0.1015122 |  |  | 0.03771361 | 0.1003538 | 0.06494934 | 0.1006963 | 0.02158519 | 0.1015122
[5 empty] | 0.02135834 | 0.102293 |  |  | 0.03721876 | 0.1011258 | 0.0635114 | 0.1014709 | 0.02135834 | 0.102293
[5 empty] | 0.02102712 | 0.1030739 |  |  | 0.03713456 | 0.1018977 | 0.0626539 | 0.1022455 | 0.02102712 | 0.1030739
[5 empty] | 0.02069164 | 0.1038548 |  |  | 0.0371603 | 0.1026697 | 0.06127858 | 0.1030201 | 0.02069164 | 0.1038548
[5 empty] | 0.02045204 | 0.1046356 |  |  | 0.03699525 | 0.1034416 | 0.05897075 | 0.1037947 | 0.02045204 | 0.1046356
[5 empty] | 0.02020842 | 0.1054165 |  |  | 0.03673872 | 0.1042136 | 0.05761973 | 0.1045693 | 0.02020842 | 0.1054165
[5 empty] | 0.020155 | 0.1061974 |  |  | 0.03648999 | 0.1049855 | 0.05630126 | 0.1053439 | 0.020155 | 0.1061974
[5 empty] | 0.019854 | 0.1069782 |  |  | 0.03564833 | 0.1057575 | 0.05326766 | 0.1061184 | 0.019854 | 0.1069782
[5 empty] | 0.01930712 | 0.1077591 |  |  | 0.03601305 | 0.1065294 | 0.05137126 | 0.106893 | 0.01930712 | 0.1077591
[5 empty] | 0.01892457 | 0.1085399 |  |  | 0.03518342 | 0.1073014 | 0.04916437 | 0.1076676 | 0.01892457 | 0.1085399
[5 empty] | 0.01851652 | 0.1093208 |  |  | 0.03515874 | 0.1080733 | 0.04669929 | 0.1084422 | 0.01851652 | 0.1093208
[5 empty] | 0.01809317 | 0.1101017 |  |  | 0.03523829 | 0.1088453 | 0.04392836 | 0.1092168 | 0.01809317 | 0.1101017
[5 empty] | 0.01786471 | 0.1108825 |  |  | 0.03462136 | 0.1096173 | 0.04200388 | 0.1099914 | 0.01786471 | 0.1108825
[5 empty] | 0.01744131 | 0.1116634 |  |  | 0.03440724 | 0.1103892 | 0.03967817 | 0.110766 | 0.01744131 | 0.1116634
[5 empty] | 0.01703318 | 0.1124443 |  |  | 0.0343952 | 0.1111612 | 0.03670355 | 0.1115406 | 0.01703318 | 0.1124443
[5 empty] | 0.01665049 | 0.1132251 |  |  | 0.03428455 | 0.1119331 | 0.03533234 | 0.1123151 | 0.01665049 | 0.1132251
[5 empty] | 0.01620344 | 0.114006 |  |  | 0.03397456 | 0.1127051 | 0.03371685 | 0.1130897 | 0.01620344 | 0.114006
[5 empty] | 0.01600222 | 0.1147869 |  |  | 0.03376452 | 0.113477 | 0.03210939 | 0.1138643 | 0.01600222 | 0.1147869
[5 empty] | 0.01575389 | 0.1155677 |  |  | 0.03335372 | 0.114249 | 0.03086229 | 0.1146389 | 0.01575389 | 0.1155677
[5 empty] | 0.01542035 | 0.1163486 |  |  | 0.03304145 | 0.1150209 | 0.0304774 | 0.1154135 | 0.01542035 | 0.1163486
[5 empty] | 0.01528758 | 0.1171294 |  |  | 0.033127 | 0.1157929 | 0.03016102 | 0.1161881 | 0.01528758 | 0.1171294
[5 empty] | 0.01505573 | 0.1179103 |  |  | 0.03270964 | 0.1165648 | 0.02905681 | 0.1169627 | 0.01505573 | 0.1179103
[5 empty] | 0.01482497 | 0.1186912 |  |  | 0.03278867 | 0.1173368 | 0.02836478 | 0.1177372 | 0.01482497 | 0.1186912
[5 empty] | 0.01449543 | 0.119472 |  |  | 0.03266338 | 0.1181087 | 0.02788494 | 0.1185118 | 0.01449543 | 0.119472
[5 empty] | 0.01416729 | 0.1202529 |  |  | 0.03213304 | 0.1188807 | 0.0271173 | 0.1192864 | 0.01416729 | 0.1202529
[5 empty] | 0.01394069 | 0.1210338 |  |  | 0.03209696 | 0.1196526 | 0.02686188 | 0.120061 | 0.01394069 | 0.1210338
[5 empty] | 0.01391579 | 0.1218146 |  |  | 0.03205441 | 0.1204246 | 0.02681868 | 0.1208356 | 0.01391579 | 0.1218146
[5 empty] | 0.01369276 | 0.1225955 |  |  | 0.03130468 | 0.1211965 | 0.02558772 | 0.1216102 | 0.01369276 | 0.1225955
[5 empty] | 0.01337173 | 0.1233763 |  |  | 0.03124707 | 0.1219685 | 0.02546901 | 0.1223848 | 0.01337173 | 0.1233763
[5 empty] | 0.01325288 | 0.1241572 |  |  | 0.03098084 | 0.1227404 | 0.02476255 | 0.1231594 | 0.01325288 | 0.1241572
[5 empty] | 0.01303635 | 0.1249381 |  |  | 0.03080531 | 0.1235124 | 0.02466837 | 0.1239339 | 0.01303635 | 0.1249381
[5 empty] | 0.0127223 | 0.1257189 |  |  | 0.03071974 | 0.1242844 | 0.02328648 | 0.1247085 | 0.0127223 | 0.1257189
[5 empty] | 0.01251089 | 0.1264998 |  |  | 0.03042431 | 0.1250563 | 0.02291688 | 0.1254831 | 0.01251089 | 0.1264998
[5 empty] | 0.01220228 | 0.1272807 |  |  | 0.03002351 | 0.1258283 | 0.02315959 | 0.1262577 | 0.01220228 | 0.1272807
[5 empty] | 0.01199661 | 0.1280615 |  |  | 0.02931812 | 0.1266002 | 0.02281462 | 0.1270323 | 0.01199661 | 0.1280615
[5 empty] | 0.01179405 | 0.1288424 |  |  | 0.02910819 | 0.1273722 | 0.02188198 | 0.1278069 | 0.01179405 | 0.1288424
[5 empty] | 0.01159475 | 0.1296232 |  |  | 0.02889376 | 0.1281441 | 0.02196168 | 0.1285815 | 0.01159475 | 0.1296232
[5 empty] | 0.01139886 | 0.1304041 |  |  | 0.02857488 | 0.1289161 | 0.02145374 | 0.1293561 | 0.01139886 | 0.1304041
[5 empty] | 0.01140655 | 0.131185 |  |  | 0.0282516 | 0.129688 | 0.02125816 | 0.1301306 | 0.01140655 | 0.131185
[5 empty] | 0.01121796 | 0.1319658 |  |  | 0.02772396 | 0.13046 | 0.02047496 | 0.1309052 | 0.01121796 | 0.1319658
[5 empty] | 0.01103326 | 0.1327467 |  |  | 0.02729201 | 0.1312319 | 0.02000416 | 0.1316798 | 0.01103326 | 0.1327467
[5 empty] | 0.0108526 | 0.1335276 |  |  | 0.0275558 | 0.1320039 | 0.01924575 | 0.1324544 | 0.0108526 | 0.1335276
[5 empty] | 0.01057614 | 0.1343084 |  |  | 0.02661538 | 0.1327758 | 0.01979976 | 0.133229 | 0.01057614 | 0.1343084
[5 empty] | 0.01050403 | 0.1350893 |  |  | 0.02647079 | 0.1335478 | 0.01856619 | 0.1340036 | 0.01050403 | 0.1350893
[5 empty] | 0.01023642 | 0.1358702 |  |  | 0.02652208 | 0.1343197 | 0.01844506 | 0.1347782 | 0.01023642 | 0.1358702
[5 empty] | 0.01017348 | 0.136651 |  |  | 0.0256693 | 0.1350917 | 0.01823639 | 0.1355528 | 0.01017348 | 0.136651
[5 empty] | 0.009915362 | 0.1374319 |  |  | 0.0258125 | 0.1358636 | 0.01834017 | 0.1363273 | 0.009915362 | 0.1374319
[5 empty] | 0.009762216 | 0.1382127 |  |  | 0.02545171 | 0.1366356 | 0.01735642 | 0.1371019 | 0.009762216 | 0.1382127
[5 empty] | 0.009614202 | 0.1389936 |  |  | 0.024987 | 0.1374075 | 0.01768516 | 0.1378765 | 0.009614202 | 0.1389936
[5 empty] | 0.009371474 | 0.1397745 |  |  | 0.0243184 | 0.1381795 | 0.01712639 | 0.1386511 | 0.009371474 | 0.1397745
[5 empty] | 0.009334189 | 0.1405553 |  |  | 0.02374596 | 0.1389514 | 0.01648014 | 0.1394257 | 0.009334189 | 0.1405553
[5 empty] | 0.009202503 | 0.1413362 |  |  | 0.02386974 | 0.1397234 | 0.0168464 | 0.1402003 | 0.009202503 | 0.1413362
[5 empty] | 0.009076572 | 0.1421171 |  |  | 0.02328977 | 0.1404954 | 0.01642519 | 0.1409749 | 0.009076572 | 0.1421171
[5 empty] | 0.008956551 | 0.1428979 |  |  | 0.02320611 | 0.1412673 | 0.01651653 | 0.1417495 | 0.008956551 | 0.1428979
[5 empty] | 0.008942597 | 0.1436788 |  |  | 0.0222188 | 0.1420393 | 0.01612042 | 0.142524 | 0.008942597 | 0.1436788
[5 empty] | 0.008834865 | 0.1444596 |  |  | 0.0224279 | 0.1428112 | 0.01623688 | 0.1432986 | 0.008834865 | 0.1444596
[5 empty] | 0.008733511 | 0.1452405 |  |  | 0.02153343 | 0.1435832 | 0.01556592 | 0.1440732 | 0.008733511 | 0.1452405
[5 empty] | 0.008538691 | 0.1460214 |  |  | 0.02153547 | 0.1443551 | 0.01530755 | 0.1448478 | 0.008538691 | 0.1460214
[5 empty] | 0.008350561 | 0.1468022 |  |  | 0.02113404 | 0.1451271 | 0.01536178 | 0.1456224 | 0.008350561 | 0.1468022
[5 empty] | 0.008369277 | 0.1475831 |  |  | 0.0206292 | 0.145899 | 0.01522862 | 0.146397 | 0.008369277 | 0.1475831
[5 empty] | 0.008194995 | 0.148364 |  |  | 0.020121 | 0.146671 | 0.01480809 | 0.1471716 | 0.008194995 | 0.148364
[5 empty] | 0.008227869 | 0.1491448 |  |  | 0.01980948 | 0.1474429 | 0.0156002 | 0.1479461 | 0.008227869 | 0.1491448
[5 empty] | 0.008268058 | 0.1499257 |  |  | 0.01939469 | 0.1482149 | 0.01550495 | 0.1487207 | 0.008268058 | 0.1499257
[5 empty] | 0.008115715 | 0.1507065 |  |  | 0.01887668 | 0.1489868 | 0.01472237 | 0.1494953 | 0.008115715 | 0.1507065
[5 empty] | 0.008070997 | 0.1514874 |  |  | 0.01875549 | 0.1497588 | 0.01535246 | 0.1502699 | 0.008070997 | 0.1514874
[5 empty] | 0.007934061 | 0.1522683 |  |  | 0.01793118 | 0.1505307 | 0.01439524 | 0.1510445 | 0.007934061 | 0.1522683
[5 empty] | 0.008105061 | 0.1530491 |  |  | 0.01770378 | 0.1513027 | 0.01475071 | 0.1518191 | 0.008105061 | 0.1530491
[5 empty] | 0.007884154 | 0.15383 |  |  | 0.01707335 | 0.1520746 | 0.01501889 | 0.1525937 | 0.007884154 | 0.15383
[5 empty] | 0.007971495 | 0.1546109 |  |  | 0.01653994 | 0.1528466 | 0.01519978 | 0.1533683 | 0.007971495 | 0.1546109
[5 empty] | 0.007967241 | 0.1553917 |  |  | 0.01640358 | 0.1536185 | 0.01429341 | 0.1541428 | 0.007967241 | 0.1553917