## 1
Общество с ограниченной ответственностью "Инженерная геология" (ООО "ИнжГео") | [11 empty] | Общество с ограниченной ответственностью "Инженерная геология" (ООО "ИнжГео")
Юр. адрес: 117279, г. Москва, ул. Миклухо-Маклая, 36 а, этаж 5, пом. XXIII к. 76-84 | [11 empty] | Юр. адрес: 117279, г. Москва, ул. Миклухо-Маклая, 36 а, этаж 5, пом. XXIII к. 76-84 | [8 empty] | нагр |  |  | X0 | Y0 | R |  | нагр |  |  |  | X0 | Y0 | R | нагр |  |  |  | X0 | Y0 | R |  | нагр |  |  |  | X0 | Y0 | R
Телефон/факс +7 (495) 132-30-00, Адрес электронной почты inbox@inj-geo.ru | [11 empty] | Телефон/факс +7 (495) 132-30-00, Адрес электронной почты inbox@inj-geo.ru | [12 empty] | 0 | [7 empty] | 0 | [6 empty] | 0 | [7 empty] | 0
[21 empty] | девиатор | [6 empty] | девиатор | [6 empty] | девиатор | [7 empty] | девиатор
Испытательная лаборатория ООО «ИнжГео» | [11 empty] | Испытательная лаборатория ООО «ИнжГео» | [8 empty] | x0 | Угол | X | Y |  |  |  | x0 |  | Угол | X | Y |  |  | x0 |  | Угол | X | Y |  |  |  | x0 |  | Угол | X | Y
Адрес места осуществления деятельности лаборатории: г. Москва, просп. Вернадского, д. 51, стр. 1 | [11 empty] | Адрес места осуществления деятельности лаборатории: г. Москва, просп. Вернадского, д. 51, стр. 1 | [9 empty] | 0 | [7 empty] | 0 | [6 empty] | 0 | [7 empty] | 0
Телефон +7(910)4557682, E-mail: slg85@mail.ru | [11 empty] | Телефон +7(910)4557682, E-mail: slg85@mail.ru | [9 empty] | 5 | [7 empty] | 5 | [6 empty] | 5 | [7 empty] | 5
[22 empty] | 10 | [7 empty] | 10 | [6 empty] | 10 | [7 empty] | 10
[12 empty] | Протокол испытаний № 13-63/163 от 10-04-2023 | [9 empty] | 15 | [7 empty] | 15 | [6 empty] | 15 | [7 empty] | 15
[22 empty] | 20 | [7 empty] | 20 | [6 empty] | 20 | [7 empty] | 20
[12 empty] | Наименование и адрес заказчика: Переход трубопровода через р. Енисей | [9 empty] | 25 | [7 empty] | 25 | [6 empty] | 25 | [7 empty] | 25
[12 empty] | Наименование объекта: ООО Регионстрой | [9 empty] | 30 | [7 empty] | 30 | [6 empty] | 30 | [7 empty] | 30
Наименование используемого метода/методики: ГОСТ 12248.4-2020 | [11 empty] | Наименование используемого метода/методики: ГОСТ 12248.3-2020 | [9 empty] | 35 | [7 empty] | 35 | [6 empty] | 35 | [7 empty] | 35
Условия проведения испытания: температура окружающей среды (18 - 25)0С, влажность воздуха (40 - 75)% | [11 empty] | Условия проведения испытания: температура окружающей среды (18 - 25)0С, влажность воздуха (40 - 75)% | [9 empty] | 40 | [7 empty] | 40 | [6 empty] | 40 | [7 empty] | 40
[12 empty] | Дата получение объекта подлежащего испытаниям: 14-03-2023 | [9 empty] | 45 | [7 empty] | 45 | [6 empty] | 45 | [7 empty] | 45
[12 empty] | Дата испытания: 25.10.2022-19.11.2163 | [9 empty] | 50 | [7 empty] | 50 | [6 empty] | 50 | [7 empty] | 50
[22 empty] | 55 | [7 empty] | 55 | [6 empty] | 55 | [7 empty] | 55
Испытание грунтов методом трехосного сжатия | [11 empty] | Испытание грунтов методом трехосного сжатия | [9 empty] | 60 | [7 empty] | 60 | [6 empty] | 60 | [7 empty] | 60
[22 empty] | 65 | [7 empty] | 65 | [6 empty] | 65 | [7 empty] | 65
Лабораторный номер: | [6 empty] | We, д.е. = |  |  |  |  | Лабораторный номер: |  | 1198 |  |  |  | We, д.е. = | 0.621972195 |  |  | 70 | [7 empty] | 70 | [6 empty] | 70 | [7 empty] | 70
Номер скважины: | [6 empty] | ρ, г/см3 = |  |  |  |  | Номер скважины: |  | BH-086 |  |  |  | ρ, г/см3 = | 1.55 |  |  | 75 | [7 empty] | 75 | [6 empty] | 75 | [7 empty] | 75
Глубина отбора, м: | [6 empty] | ρs, г/см3 = |  |  |  |  | Глубина отбора, м: |  | 0.8 |  |  |  | ρs, г/см3 = | 2.7 |  |  | 80 | [7 empty] | 80 | [6 empty] | 80 | [7 empty] | 80
Наименование грунта: | [6 empty] | e, д.е. = |  |  |  |  | Наименование грунта: |  | Суглинок, после оттаивания текучий, тяжелый пылеватый |  |  |  | e, д.е. = | 1.825371 |  |  | 85 | [7 empty] | 85 | [6 empty] | 85 | [7 empty] | 85
Схема проведения опыта: | [6 empty] | IL, д.е. = |  |  |  |  | Схема проведения опыта: |  | КД |  |  |  | IL, д.е. = | 2.765 |  |  | 90 | [7 empty] | 90 | [6 empty] | 90 | [7 empty] | 90
[22 empty] | 95 | [7 empty] | 95 | [6 empty] | 95 | [7 empty] | 95
[22 empty] | 100 | [7 empty] | 100 | [6 empty] | 100 | [7 empty] | 100
Результаты испытаний | [11 empty] | Результаты испытаний | [9 empty] | 105 | [7 empty] | 105 | [6 empty] | 105 | [7 empty] | 105
[22 empty] | 110 | [7 empty] | 110 | [6 empty] | 110 | [7 empty] | 110
[22 empty] | 115 | [7 empty] | 115 | [6 empty] | 115 | [7 empty] | 115
[22 empty] | 120 | [7 empty] | 120 | [6 empty] | 120 | [7 empty] | 120
[22 empty] | 125 | [7 empty] | 125 | [6 empty] | 125 | [7 empty] | 125
[22 empty] | 130 | [7 empty] | 130 | [6 empty] | 130 | [7 empty] | 130
[22 empty] | 135 | [7 empty] | 135 | [6 empty] | 135 | [7 empty] | 135
[22 empty] | 140 | [7 empty] | 140 | [6 empty] | 140 | [7 empty] | 140
[22 empty] | 145 | [7 empty] | 145 | [6 empty] | 145 | [7 empty] | 145
[22 empty] | 150 | [7 empty] | 150 | [6 empty] | 150 | [7 empty] | 150
[22 empty] | 155 | [7 empty] | 155 | [6 empty] | 155 | [7 empty] | 155
[22 empty] | 160 | [7 empty] | 160 | [6 empty] | 160 | [7 empty] | 160
[22 empty] | 165 | [7 empty] | 165 | [6 empty] | 165 | [7 empty] | 165
[22 empty] | 170 | [7 empty] | 170 | [6 empty] | 170 | [7 empty] | 170
[22 empty] | 175 | [7 empty] | 175 | [6 empty] | 175 | [7 empty] | 175
[22 empty] | 180 | [7 empty] | 180 | [6 empty] | 180 | [7 empty] | 180
[13 empty] | Давление в камере, Мпа σ3 | Вертикальная нагрузка, Мпа σ1 | Поровое давление, Мпа u
[7 empty] | Коэфф. Точки | [5 empty] | 0.05 | 0.09983171 | [5 empty] | 1 | [6 empty] | σ3,кПа | σ1,кПа | u, кПа |  |  |  | 4
[13 empty] | 0.15 | 0.2636568 | [27 empty] | δ3, Мпа | δ1-δ3, МПа | δ1, МПа | δ1, КПа
|  |  | Модуль деформации, МПа: | [9 empty] | 0.25 | 0.4274818 | [21 empty] | С, МПа:
|  |  | Е0= | [32 empty] | φ, град:
|  |  | E50 = | [32 empty] | E, Мпа
|  |  | Коэф. Поперечной деформации, ϑ = | [9 empty] | Эффективные значения угла внутреннего трения и удельного сцепления ϕ', С' | [13 empty] | x | 0
[13 empty] | ϕ', град. = | 14 | [12 empty] | y |  |  |  | С, кПа | φ,°
[13 empty] | С', МПа = | 0.007
| Исполнитель: | [6 empty] | Морозов Д.С. |  |  |  |  | Исполнитель: |  |  |  |  | Морозов Д.С.
| Начальник исп. лаборатории: | [6 empty] | Семиколенова Л.Г. |  |  |  |  | Начальник исп. лаборатории: |  |  |  |  | Семиколенова Л.Г.
Лист 1 , всего листов 2 | [11 empty] | Лист 2 , всего листов 2
Частичное воспроизведение протокола испытаний без письменного разрешения ООО «ИнжГео» ЗАПРЕЩАЕТСЯ | [11 empty] | Частичное воспроизведение протокола испытаний без письменного разрешения ООО «ИнжГео» ЗАПРЕЩАЕТСЯ
[5 empty] | второй график |  | первый график | [9 empty] | К Пуассона
dev50 | epsE50 | ind | devE0 | epsE0 | dev | eps | sigma |  | dev1 | eps1 | dev2 | eps2 | dev3 | eps3 |  | Глины
0.02491586 | 0.02074764 |  |  |  | 0 | 0 |  |  | 0 | 0 | 0 | 0 | 0 | 0 |  | < 0 | 0,20-0,30
ind |  |  |  |  | 0.001648807 | 0.0008171477 |  |  | 0.005890324 | 0.0008008095 | 0.006 | 0.0006117857 | 0.001648807 | 0.0008171477 |  | 0-0,25 | 0,30-0,38
2 |  |  |  |  | 0.004 | 0.0019985 |  |  | 0.01287486 | 0.001601619 | 0.01322402 | 0.001592048 | 0.004 | 0.0019985 |  | 0,25< | 0,38-0,45
E0 |  |  |  |  | 0.004593309 | 0.002451443 |  |  | 0.01888497 | 0.002402429 | 0.01867728 | 0.002388072 | 0.004593309 | 0.002451443 |  | Суглинки | 0,35-0,37
epsE0 | devE0 |  |  |  | 0.005498476 | 0.003268591 |  |  | 0.02485198 | 0.003203238 | 0.02440989 | 0.003184096 | 0.005498476 | 0.003268591 |  | Пески и супеси | 0,30-0,35
0.0019985 | 0.004 |  |  |  | 0.00694833 | 0.004085739 |  |  | 0.02990724 | 0.004004048 | 0.02973052 | 0.00398012 | 0.00694833 | 0.004085739
[5 empty] | 0.007746856 | 0.004902886 |  |  | 0.03558211 | 0.004804857 | 0.03424785 | 0.004776144 | 0.007746856 | 0.004902886
График E50 |  | График E |  |  | 0.008998036 | 0.005720034 |  |  | 0.03990793 | 0.005605667 | 0.04017057 | 0.005572168 | 0.008998036 | 0.005720034
eps | q | sigma |  |  | 0.01010585 | 0.006537182 |  |  | 0.04291603 | 0.006406476 | 0.04430736 | 0.006368192 | 0.01010585 | 0.006537182
Горизонтальная линия E50 |  | Касательная |  |  | 0.0107743 | 0.007354329 |  |  | 0.04643778 | 0.007207286 | 0.0484669 | 0.007164216 | 0.0107743 | 0.007354329
0 |  | a | b |  | 0.01180734 | 0.008171477 |  |  | 0.04850452 | 0.008008095 | 0.05355788 | 0.00796024 | 0.01180734 | 0.008171477
|  |  | 0 |  | 0.01290898 | 0.008988625 |  |  | 0.051 | 0.008847526 | 0.05888897 | 0.008756264 | 0.01290898 | 0.008988625
Вертикальная линия E50 |  | p1 и p2 |  |  | 0.0138832 | 0.009805772 |  |  | 0.05181371 | 0.009609714 | 0.06156887 | 0.009552288 | 0.0138832 | 0.009805772
| 0 | 0 |  |  | 0.01453397 | 0.01062292 |  |  | 0.05208614 | 0.01041052 | 0.06560624 | 0.01034831 | 0.01453397 | 0.01062292
[5 empty] | 0.01556528 | 0.01144007 |  |  | 0.05251006 | 0.01121133 | 0.07020977 | 0.01114434 | 0.01556528 | 0.01144007
Касательная линия E50 |  |  |  |  | 0.01608111 | 0.01225722 |  |  | 0.05302989 | 0.01201214 | 0.07358815 | 0.01194036 | 0.01608111 | 0.01225722
0 | 0 | Горизонтальная 1 |  |  | 0.01708546 | 0.01307436 |  |  | 0.05429005 | 0.01281295 | 0.07785006 | 0.01273638 | 0.01708546 | 0.01307436
[5 empty] | 0.0177823 | 0.01389151 |  |  | 0.05473497 | 0.01361376 | 0.08070418 | 0.01353241 | 0.0177823 | 0.01389151
Горизонтальная линия qкр |  |  |  |  | 0.01867562 | 0.01470866 |  |  | 0.05410906 | 0.01441457 | 0.08495919 | 0.01432843 | 0.01867562 | 0.01470866
Горизонтальная линия q |  | Горизонтальная 2 |  |  | 0.01936939 | 0.01552581 |  |  | 0.05465674 | 0.01521538 | 0.08874091 | 0.01508067 | 0.01936939 | 0.01552581
0 |  | 0 |  |  | 0.02006762 | 0.01634295 |  |  | 0.05642244 | 0.01601619 | 0.09117496 | 0.01592048 | 0.02006762 | 0.01634295
[5 empty] | 0.02107427 | 0.0171601 |  |  | 0.05682839 | 0.01643107 | 0.09566408 | 0.0167165 | 0.02107427 | 0.0171601
Вертикальная линия q |  |  |  |  | 0.02169333 | 0.01797725 |  |  | 0.05747218 | 0.01761781 | 0.09858346 | 0.01751253 | 0.02169333 | 0.01797725
| 0 |  |  |  | 0.02252879 | 0.0187944 |  |  | 0.05947489 | 0.01841862 | 0.1022253 | 0.01830855 | 0.02252879 | 0.0187944
[5 empty] | 0.02328462 | 0.01961154 |  |  | 0.06024608 | 0.01921943 | 0.1059816 | 0.01910458 | 0.02328462 | 0.01961154
[5 empty] | 0.02491586 | 0.02074764 |  |  | 0.06127231 | 0.02002024 | 0.1077446 | 0.0199006 | 0.02491586 | 0.02074764
[5 empty] | 0.02507926 | 0.02124584 |  |  | 0.06334014 | 0.02082105 | 0.1125064 | 0.02069662 | 0.02507926 | 0.02124584
[5 empty] | 0.02645054 | 0.02206299 |  |  | 0.06493612 | 0.02162186 | 0.1158592 | 0.02149265 | 0.02645054 | 0.02206299
[5 empty] | 0.02737443 | 0.02288014 |  |  | 0.06674682 | 0.02242267 | 0.1188951 | 0.02228867 | 0.02737443 | 0.02288014
[5 empty] | 0.02814395 | 0.02369728 |  |  | 0.06935878 | 0.02322348 | 0.1232063 | 0.0230847 | 0.02814395 | 0.02369728
[5 empty] | 0.02925216 | 0.02451443 |  |  | 0.07115857 | 0.02402429 | 0.1249848 | 0.02388072 | 0.02925216 | 0.02451443
[5 empty] | 0.03039211 | 0.02533158 |  |  | 0.07363275 | 0.0248251 | 0.1284229 | 0.02467674 | 0.03039211 | 0.02533158
[5 empty] | 0.03185685 | 0.02614873 |  |  | 0.07576787 | 0.0256259 | 0.1327126 | 0.02547277 | 0.03185685 | 0.02614873
[5 empty] | 0.03303942 | 0.02696587 |  |  | 0.07835049 | 0.02642671 | 0.1362461 | 0.02626879 | 0.03303942 | 0.02696587
[5 empty] | 0.03423287 | 0.02778302 |  |  | 0.07986716 | 0.02722752 | 0.1386156 | 0.02706482 | 0.03423287 | 0.02778302
[5 empty] | 0.03523026 | 0.02860017 |  |  | 0.08240445 | 0.02802833 | 0.1424131 | 0.02786084 | 0.03523026 | 0.02860017
[5 empty] | 0.03672463 | 0.02941732 |  |  | 0.08534891 | 0.02882914 | 0.1453309 | 0.02865687 | 0.03672463 | 0.02941732
[5 empty] | 0.03780902 | 0.03023447 |  |  | 0.08678711 | 0.02962995 | 0.148061 | 0.02945289 | 0.03780902 | 0.03023447
[5 empty] | 0.03897649 | 0.03105161 |  |  | 0.09010558 | 0.03043076 | 0.1512956 | 0.03024891 | 0.03897649 | 0.03105161
[5 empty] | 0.04002009 | 0.03186876 |  |  | 0.09209091 | 0.03123157 | 0.1534269 | 0.03104494 | 0.04002009 | 0.03186876
[5 empty] | 0.04123286 | 0.03268591 |  |  | 0.09452963 | 0.03203238 | 0.1568469 | 0.03184096 | 0.04123286 | 0.03268591
[5 empty] | 0.04240785 | 0.03350306 |  |  | 0.09640831 | 0.03283319 | 0.1591479 | 0.03263699 | 0.04240785 | 0.03350306
[5 empty] | 0.04323811 | 0.0343202 |  |  | 0.09811351 | 0.033634 | 0.161522 | 0.03343301 | 0.04323811 | 0.0343202
[5 empty] | 0.04421669 | 0.03513735 |  |  | 0.1006318 | 0.03443481 | 0.1639612 | 0.03422903 | 0.04421669 | 0.03513735
[5 empty] | 0.04503664 | 0.0359545 |  |  | 0.1029497 | 0.03523562 | 0.1651578 | 0.03502506 | 0.04503664 | 0.0359545
[5 empty] | 0.046191 | 0.03677165 |  |  | 0.1045538 | 0.03603643 | 0.1664039 | 0.03582108 | 0.046191 | 0.03677165
[5 empty] | 0.04697283 | 0.03758879 |  |  | 0.1058306 | 0.03683724 | 0.1696915 | 0.03661711 | 0.04697283 | 0.03758879
[5 empty] | 0.04757517 | 0.03840594 |  |  | 0.1070668 | 0.03763805 | 0.170713 | 0.03741313 | 0.04757517 | 0.03840594
[5 empty] | 0.04829106 | 0.03922309 |  |  | 0.1088488 | 0.03843886 | 0.1713603 | 0.03820915 | 0.04829106 | 0.03922309
[5 empty] | 0.04851357 | 0.04004024 |  |  | 0.1098632 | 0.03923967 | 0.1730257 | 0.03900518 | 0.04851357 | 0.04004024
[5 empty] | 0.04903574 | 0.04085739 |  |  | 0.1111966 | 0.04004048 | 0.1738013 | 0.0398012 | 0.04903574 | 0.04085739
[5 empty] | 0.0493506 | 0.04167453 |  |  | 0.1120355 | 0.04084129 | 0.1758792 | 0.04059723 | 0.0493506 | 0.04167453
[5 empty] | 0.04983171 | 0.04249168 |  |  | 0.1122666 | 0.0416421 | 0.1759516 | 0.04139325 | 0.04983171 | 0.04249168
[5 empty] | 0.04973065 | 0.04330883 |  |  | 0.1136568 | 0.0424429 | 0.1771105 | 0.04218927 | 0.04973065 | 0.04330883
[5 empty] | 0.04972212 | 0.04412598 |  |  | 0.1129511 | 0.04324371 | 0.1774818 | 0.0429853 | 0.04972212 | 0.04412598
[5 empty] | 0.04968831 | 0.04494312 |  |  | 0.113251 | 0.04404452 | 0.1758795 | 0.04378132 | 0.04968831 | 0.04494312
[5 empty] | 0.04973144 | 0.04576027 |  |  | 0.1125271 | 0.04484533 | 0.1771589 | 0.04457735 | 0.04973144 | 0.04576027
[5 empty] | 0.04935289 | 0.04657742 |  |  | 0.1129851 | 0.04564614 | 0.1757171 | 0.04537337 | 0.04935289 | 0.04657742
[5 empty] | 0.04915406 | 0.04739457 |  |  | 0.1127255 | 0.04644695 | 0.1770545 | 0.04616939 | 0.04915406 | 0.04739457
[5 empty] | 0.04923631 | 0.04821171 |  |  | 0.1129486 | 0.04724776 | 0.1765715 | 0.04696542 | 0.04923631 | 0.04821171
[5 empty] | 0.04920104 | 0.04902886 |  |  | 0.1127549 | 0.04804857 | 0.1769684 | 0.04776144 | 0.04920104 | 0.04902886
[5 empty] | 0.04874962 | 0.04984601 |  |  | 0.1124448 | 0.04884938 | 0.1769456 | 0.04855747 | 0.04874962 | 0.04984601
[5 empty] | 0.04868344 | 0.05066316 |  |  | 0.1121187 | 0.04965019 | 0.1758035 | 0.04935349 | 0.04868344 | 0.05066316
[5 empty] | 0.04880388 | 0.05148031 |  |  | 0.112177 | 0.050451 | 0.1752423 | 0.05014951 | 0.04880388 | 0.05148031
[5 empty] | 0.04831232 | 0.05229745 |  |  | 0.1122202 | 0.05125181 | 0.1752625 | 0.05094554 | 0.04831232 | 0.05229745
[5 empty] | 0.04831015 | 0.0531146 |  |  | 0.1117486 | 0.05205262 | 0.1760644 | 0.05174156 | 0.04831015 | 0.0531146
[5 empty] | 0.04779874 | 0.05393175 |  |  | 0.1119627 | 0.05285343 | 0.1749484 | 0.05253759 | 0.04779874 | 0.05393175
[5 empty] | 0.04797948 | 0.0547489 |  |  | 0.111263 | 0.05365424 | 0.1757148 | 0.05333361 | 0.04797948 | 0.0547489
[5 empty] | 0.04745376 | 0.05556604 |  |  | 0.1111497 | 0.05445505 | 0.174964 | 0.05412963 | 0.04745376 | 0.05556604
[5 empty] | 0.04752294 | 0.05638319 |  |  | 0.1112233 | 0.05525586 | 0.1738964 | 0.05492566 | 0.04752294 | 0.05638319
[5 empty] | 0.04718842 | 0.05720034 |  |  | 0.1104843 | 0.05605667 | 0.1744122 | 0.05572168 | 0.04718842 | 0.05720034
[5 empty] | 0.04685158 | 0.05801749 |  |  | 0.1110331 | 0.05685748 | 0.1732119 | 0.05651771 | 0.04685158 | 0.05801749
[5 empty] | 0.04671379 | 0.05883463 |  |  | 0.1104701 | 0.05765829 | 0.1743958 | 0.05731373 | 0.04671379 | 0.05883463
[5 empty] | 0.04637645 | 0.05965178 |  |  | 0.1098956 | 0.0584591 | 0.1730643 | 0.05810975 | 0.04637645 | 0.05965178
[5 empty] | 0.04614094 | 0.06046893 |  |  | 0.1105102 | 0.0592599 | 0.1723177 | 0.05890578 | 0.04614094 | 0.06046893
[5 empty] | 0.04580863 | 0.06128608 |  |  | 0.1101143 | 0.06006071 | 0.1728564 | 0.0597018 | 0.04580863 | 0.06128608
[5 empty] | 0.04578091 | 0.06210323 |  |  | 0.1096081 | 0.06086152 | 0.1716807 | 0.06049783 | 0.04578091 | 0.06210323
[5 empty] | 0.04545916 | 0.06292037 |  |  | 0.1092923 | 0.06166233 | 0.172591 | 0.06129385 | 0.04545916 | 0.06292037
[5 empty] | 0.04544476 | 0.06373752 |  |  | 0.1090672 | 0.06246314 | 0.1715876 | 0.06208987 | 0.04544476 | 0.06373752
[5 empty] | 0.0450391 | 0.06455467 |  |  | 0.1079331 | 0.06326395 | 0.171171 | 0.0628859 | 0.0450391 | 0.06455467
[5 empty] | 0.04484355 | 0.06537182 |  |  | 0.1083906 | 0.06406476 | 0.1702414 | 0.06368192 | 0.04484355 | 0.06537182
[5 empty] | 0.04485951 | 0.06618896 |  |  | 0.1082401 | 0.06486557 | 0.1693993 | 0.06447795 | 0.04485951 | 0.06618896
[5 empty] | 0.04458835 | 0.06700611 |  |  | 0.1078819 | 0.06566638 | 0.1698449 | 0.06527397 | 0.04458835 | 0.06700611
[5 empty] | 0.04423145 | 0.06782326 |  |  | 0.1075164 | 0.06646719 | 0.1689787 | 0.06606999 | 0.04423145 | 0.06782326
[5 empty] | 0.0443902 | 0.06864041 |  |  | 0.1067442 | 0.067268 | 0.168501 | 0.06686602 | 0.0443902 | 0.06864041
[5 empty] | 0.04416596 | 0.06945755 |  |  | 0.1064656 | 0.06806881 | 0.1683121 | 0.06766204 | 0.04416596 | 0.06945755
[5 empty] | 0.04405295 | 0.0702747 |  |  | 0.1055811 | 0.06886962 | 0.1683124 | 0.06845807 | 0.04405295 | 0.0702747
[5 empty] | 0.04364536 | 0.07109185 |  |  | 0.105191 | 0.06967043 | 0.1667023 | 0.06925409 | 0.04364536 | 0.07109185
[5 empty] | 0.0439429 | 0.071909 |  |  | 0.1053958 | 0.07047124 | 0.1664821 | 0.07005011 | 0.0439429 | 0.071909
[5 empty] | 0.0434453 | 0.07272615 |  |  | 0.1048958 | 0.07127205 | 0.1657522 | 0.07084614 | 0.0434453 | 0.07272615
[5 empty] | 0.04335228 | 0.07354329 |  |  | 0.1043916 | 0.07207286 | 0.1654129 | 0.07164216 | 0.04335228 | 0.07354329
[5 empty] | 0.04356355 | 0.07436044 |  |  | 0.1039835 | 0.07287367 | 0.1643646 | 0.07243819 | 0.04356355 | 0.07436044
[5 empty] | 0.04347885 | 0.07517759 |  |  | 0.1037719 | 0.07367448 | 0.1646076 | 0.07323421 | 0.04347885 | 0.07517759
[5 empty] | 0.04339788 | 0.07599474 |  |  | 0.1028573 | 0.07447529 | 0.1645424 | 0.07403023 | 0.04339788 | 0.07599474
[5 empty] | 0.04342037 | 0.07681188 |  |  | 0.1030401 | 0.0752761 | 0.1635692 | 0.07482626 | 0.04342037 | 0.07681188
[5 empty] | 0.04314605 | 0.07762903 |  |  | 0.1019207 | 0.0760769 | 0.1636885 | 0.07562228 | 0.04314605 | 0.07762903
[5 empty] | 0.04327463 | 0.07844618 |  |  | 0.1015994 | 0.07687771 | 0.1631005 | 0.07641831 | 0.04327463 | 0.07844618
[5 empty] | 0.04290583 | 0.07926333 |  |  | 0.1014769 | 0.07767852 | 0.1621056 | 0.07721433 | 0.04290583 | 0.07926333
[5 empty] | 0.04313937 | 0.08008047 |  |  | 0.1004533 | 0.07847933 | 0.1606042 | 0.07801035 | 0.04313937 | 0.08008047
[5 empty] | 0.04267498 | 0.08089762 |  |  | 0.09992927 | 0.07928014 | 0.1610967 | 0.07880638 | 0.04267498 | 0.08089762
[5 empty] | 0.04261237 | 0.08171477 |  |  | 0.09990509 | 0.08008095 | 0.1595834 | 0.0796024 | 0.04261237 | 0.08171477
[5 empty] | 0.04255128 | 0.08253192 |  |  | 0.09958122 | 0.08088176 | 0.1590646 | 0.08039843 | 0.04255128 | 0.08253192
[5 empty] | 0.0428914 | 0.08334907 |  |  | 0.09975807 | 0.08168257 | 0.1591408 | 0.08119445 | 0.0428914 | 0.08334907
[5 empty] | 0.04283248 | 0.08416621 |  |  | 0.09893596 | 0.08248338 | 0.1582122 | 0.08199047 | 0.04283248 | 0.08416621
[5 empty] | 0.04237423 | 0.08498336 |  |  | 0.09779487 | 0.08328419 | 0.1565792 | 0.0827865 | 0.04237423 | 0.08498336
[5 empty] | 0.04271636 | 0.08580051 |  |  | 0.09762078 | 0.084085 | 0.1574423 | 0.08358252 | 0.04271636 | 0.08580051
[5 empty] | 0.04255861 | 0.08661766 |  |  | 0.09731561 | 0.08488581 | 0.1555016 | 0.08437855 | 0.04255861 | 0.08661766
[5 empty] | 0.04220069 | 0.0874348 |  |  | 0.09718127 | 0.08568662 | 0.1552577 | 0.08517457 | 0.04220069 | 0.0874348
[5 empty] | 0.04224232 | 0.08825195 |  |  | 0.09681968 | 0.08648743 | 0.1553077 | 0.0859706 | 0.04224232 | 0.08825195
[5 empty] | 0.04208322 | 0.0890691 |  |  | 0.09533278 | 0.08728824 | 0.1544039 | 0.08676662 | 0.04208322 | 0.0890691
[5 empty] | 0.04222312 | 0.08988625 |  |  | 0.09552247 | 0.08808905 | 0.1529328 | 0.08756264 | 0.04222312 | 0.08988625
[5 empty] | 0.04206173 | 0.0907034 |  |  | 0.09389068 | 0.08888986 | 0.1529973 | 0.08835867 | 0.04206173 | 0.0907034
[5 empty] | 0.04219878 | 0.09152054 |  |  | 0.09383932 | 0.08969067 | 0.1514006 | 0.08915469 | 0.04219878 | 0.09152054
[5 empty] | 0.04213399 | 0.09233769 |  |  | 0.09317032 | 0.09049148 | 0.1512458 | 0.08995072 | 0.04213399 | 0.09233769
[5 empty] | 0.04186707 | 0.09315484 |  |  | 0.0919856 | 0.09129229 | 0.150436 | 0.09074674 | 0.04186707 | 0.09315484
[5 empty] | 0.04189775 | 0.09397199 |  |  | 0.09168707 | 0.0920931 | 0.1486741 | 0.09154276 | 0.04189775 | 0.09397199
[5 empty] | 0.04162575 | 0.09478913 |  |  | 0.09077666 | 0.0928939 | 0.1476634 | 0.09233879 | 0.04162575 | 0.09478913
[5 empty] | 0.04195079 | 0.09560628 |  |  | 0.09005629 | 0.09369471 | 0.1471068 | 0.09313481 | 0.04195079 | 0.09560628
[5 empty] | 0.04157259 | 0.09642343 |  |  | 0.08922787 | 0.09449552 | 0.1442075 | 0.09393084 | 0.04157259 | 0.09642343
[5 empty] | 0.04139087 | 0.09724058 |  |  | 0.08879333 | 0.09529633 | 0.1431686 | 0.09472686 | 0.04139087 | 0.09724058
[5 empty] | 0.04140536 | 0.09805772 |  |  | 0.08795459 | 0.09609714 | 0.142293 | 0.09552288 | 0.04140536 | 0.09805772
[5 empty] | 0.04141577 | 0.09887487 |  |  | 0.08791356 | 0.09689795 | 0.141784 | 0.09631891 | 0.04141577 | 0.09887487
[5 empty] | 0.04112182 | 0.09969202 |  |  | 0.08627217 | 0.09769876 | 0.1391446 | 0.09711493 | 0.04112182 | 0.09969202
[5 empty] | 0.04112324 | 0.1005092 |  |  | 0.08563234 | 0.09849957 | 0.1390778 | 0.09791096 | 0.04112324 | 0.1005092
[5 empty] | 0.04121974 | 0.1013263 |  |  | 0.08569598 | 0.09930038 | 0.1373867 | 0.09870698 | 0.04121974 | 0.1013263
[5 empty] | 0.04081105 | 0.1021435 |  |  | 0.08386502 | 0.1001012 | 0.1353745 | 0.099503 | 0.04081105 | 0.1021435
[5 empty] | 0.04069689 | 0.1029606 |  |  | 0.08374138 | 0.100902 | 0.1335442 | 0.100299 | 0.04069689 | 0.1029606
[5 empty] | 0.04067698 | 0.1037778 |  |  | 0.08292697 | 0.1017028 | 0.1336989 | 0.1010951 | 0.04067698 | 0.1037778
[5 empty] | 0.04085103 | 0.1045949 |  |  | 0.08222372 | 0.1025036 | 0.1320416 | 0.1018911 | 0.04085103 | 0.1045949
[5 empty] | 0.04041878 | 0.1054121 |  |  | 0.08173355 | 0.1033044 | 0.1299754 | 0.1026871 | 0.04041878 | 0.1054121
[5 empty] | 0.04017994 | 0.1062292 |  |  | 0.08125837 | 0.1041052 | 0.1289035 | 0.1034831 | 0.04017994 | 0.1062292
[5 empty] | 0.04003423 | 0.1070463 |  |  | 0.08019625 | 0.104906 | 0.1266289 | 0.1042791 | 0.04003423 | 0.1070463
[5 empty] | 0.03997328 | 0.1078635 |  |  | 0.07932089 | 0.1057069 | 0.1257547 | 0.1050752 | 0.03997328 | 0.1078635
[5 empty] | 0.03964939 | 0.1086806 |  |  | 0.07922871 | 0.1065077 | 0.124884 | 0.1058712 | 0.03964939 | 0.1086806
[5 empty] | 0.0395599 | 0.1094978 |  |  | 0.07862181 | 0.1073085 | 0.1226197 | 0.1066672 | 0.0395599 | 0.1094978
[5 empty] | 0.03911099 | 0.1103149 |  |  | 0.0770023 | 0.1081093 | 0.1207651 | 0.1074632 | 0.03911099 | 0.1103149
[5 empty] | 0.03900883 | 0.1111321 |  |  | 0.07657229 | 0.1089101 | 0.1201233 | 0.1082593 | 0.03900883 | 0.1111321
[5 empty] | 0.03825957 | 0.1119492 |  |  | 0.07653389 | 0.1097109 | 0.1187726 | 0.1090553 | 0.03825957 | 0.1119492
[5 empty] | 0.0377694 | 0.1127664 |  |  | 0.07488921 | 0.1105117 | 0.1157631 | 0.1098513 | 0.0377694 | 0.1127664
[5 empty] | 0.03754448 | 0.1135835 |  |  | 0.07464036 | 0.1113125 | 0.1144937 | 0.1106473 | 0.03754448 | 0.1135835
[5 empty] | 0.03669097 | 0.1144007 |  |  | 0.07318944 | 0.1121133 | 0.1137947 | 0.1114434 | 0.03669097 | 0.1144007
[5 empty] | 0.03621505 | 0.1152178 |  |  | 0.07313858 | 0.1129141 | 0.1105966 | 0.1122394 | 0.03621505 | 0.1152178
[5 empty] | 0.03572288 | 0.116035 |  |  | 0.07268986 | 0.113715 | 0.1097297 | 0.1130354 | 0.03572288 | 0.116035
[5 empty] | 0.03512063 | 0.1168521 |  |  | 0.07154542 | 0.1145158 | 0.1066243 | 0.1138314 | 0.03512063 | 0.1168521
[5 empty] | 0.03431446 | 0.1176693 |  |  | 0.07030735 | 0.1153166 | 0.1044108 | 0.1146275 | 0.03431446 | 0.1176693
[5 empty] | 0.03371056 | 0.1184864 |  |  | 0.06997776 | 0.1161174 | 0.1020196 | 0.1154235 | 0.03371056 | 0.1184864
[5 empty] | 0.03331508 | 0.1193036 |  |  | 0.06895877 | 0.1169182 | 0.101281 | 0.1162195 | 0.03331508 | 0.1193036
[5 empty] | 0.03273419 | 0.1201207 |  |  | 0.06825248 | 0.117719 | 0.09802537 | 0.1170155 | 0.03273419 | 0.1201207
[5 empty] | 0.03227406 | 0.1209379 |  |  | 0.067961 | 0.1185198 | 0.09668305 | 0.1178116 | 0.03227406 | 0.1209379
[5 empty] | 0.03164085 | 0.121755 |  |  | 0.06758644 | 0.1193206 | 0.0947844 | 0.1186076 | 0.03164085 | 0.121755
[5 empty] | 0.03114075 | 0.1225722 |  |  | 0.06603091 | 0.1201214 | 0.09265978 | 0.1194036 | 0.03114075 | 0.1225722
[5 empty] | 0.03067991 | 0.1233893 |  |  | 0.06639652 | 0.1209222 | 0.09163955 | 0.1201996 | 0.03067991 | 0.1233893
[5 empty] | 0.0303645 | 0.1242065 |  |  | 0.06518538 | 0.121723 | 0.09115406 | 0.1209957 | 0.0303645 | 0.1242065
[5 empty] | 0.02990069 | 0.1250236 |  |  | 0.06509959 | 0.1225239 | 0.09113366 | 0.1217917 | 0.02990069 | 0.1250236
[5 empty] | 0.02959465 | 0.1258407 |  |  | 0.06364128 | 0.1233247 | 0.09050872 | 0.1225877 | 0.02959465 | 0.1258407
[5 empty] | 0.02905254 | 0.1266579 |  |  | 0.06361254 | 0.1241255 | 0.08978347 | 0.1233837 | 0.02905254 | 0.1266579
[5 empty] | 0.02917933 | 0.127475 |  |  | 0.06261548 | 0.1249263 | 0.09002493 | 0.1241797 | 0.02917933 | 0.127475
[5 empty] | 0.0290323 | 0.1282922 |  |  | 0.06285222 | 0.1257271 | 0.08987095 | 0.1249758 | 0.0290323 | 0.1282922
[5 empty] | 0.02888769 | 0.1291093 |  |  | 0.06282487 | 0.1265279 | 0.08912151 | 0.1257718 | 0.02888769 | 0.1291093
[5 empty] | 0.02884556 | 0.1299265 |  |  | 0.06213552 | 0.1273287 | 0.08907655 | 0.1265678 | 0.02884556 | 0.1299265
[5 empty] | 0.02840596 | 0.1307436 |  |  | 0.06177435 | 0.1281295 | 0.08863603 | 0.1273638 | 0.02840596 | 0.1307436
[5 empty] | 0.02846893 | 0.1315608 |  |  | 0.06071466 | 0.1289303 | 0.08869991 | 0.1281599 | 0.02846893 | 0.1315608
[5 empty] | 0.02803453 | 0.1323779 |  |  | 0.06025577 | 0.1297311 | 0.08766815 | 0.1289559 | 0.02803453 | 0.1323779
[5 empty] | 0.0280028 | 0.1331951 |  |  | 0.06069815 | 0.130532 | 0.0877407 | 0.1297519 | 0.0280028 | 0.1331951
[5 empty] | 0.02817379 | 0.1340122 |  |  | 0.05964224 | 0.1313328 | 0.08841751 | 0.1305479 | 0.02817379 | 0.1340122
[5 empty] | 0.02774756 | 0.1348294 |  |  | 0.05978851 | 0.1321336 | 0.08779855 | 0.131344 | 0.02774756 | 0.1348294
[5 empty] | 0.02752415 | 0.1356465 |  |  | 0.0596374 | 0.1329344 | 0.08768376 | 0.13214 | 0.02752415 | 0.1356465
[5 empty] | 0.02740362 | 0.1364637 |  |  | 0.05958938 | 0.1337352 | 0.08847312 | 0.132936 | 0.02740362 | 0.1364637
[5 empty] | 0.02728601 | 0.1372808 |  |  | 0.05884489 | 0.134536 | 0.08806656 | 0.133732 | 0.02728601 | 0.1372808
[5 empty] | 0.02747138 | 0.138098 |  |  | 0.0579044 | 0.1353368 | 0.08796406 | 0.1345281 | 0.02747138 | 0.138098
[5 empty] | 0.02715977 | 0.1389151 |  |  | 0.05806835 | 0.1361376 | 0.08816556 | 0.1353241 | 0.02715977 | 0.1389151
[5 empty] | 0.02725123 | 0.1397323 |  |  | 0.05743721 | 0.1369384 | 0.08687102 | 0.1361201 | 0.02725123 | 0.1397323
[5 empty] | 0.02684581 | 0.1405494 |  |  | 0.05731143 | 0.1377392 | 0.0870804 | 0.1369161 | 0.02684581 | 0.1405494
[5 empty] | 0.02704357 | 0.1413666 |  |  | 0.05699147 | 0.13854 | 0.08769365 | 0.1377122 | 0.02704357 | 0.1413666
[5 empty] | 0.02704455 | 0.1421837 |  |  | 0.05717777 | 0.1393409 | 0.08741074 | 0.1385082 | 0.02704455 | 0.1421837
[5 empty] | 0.02684881 | 0.1430008 |  |  | 0.0560708 | 0.1401417 | 0.08723161 | 0.1393042 | 0.02684881 | 0.1430008
[5 empty] | 0.02685639 | 0.143818 |  |  | 0.055771 | 0.1409425 | 0.08625622 | 0.1401002 | 0.02685639 | 0.143818
[5 empty] | 0.02666733 | 0.1446351 |  |  | 0.05547885 | 0.1417433 | 0.08748453 | 0.1408963 | 0.02666733 | 0.1446351
[5 empty] | 0.02638171 | 0.1454523 |  |  | 0.05509478 | 0.1425441 | 0.0865165 | 0.1416923 | 0.02638171 | 0.1454523
[5 empty] | 0.02629955 | 0.1462694 |  |  | 0.05491926 | 0.1433449 | 0.08705208 | 0.1424883 | 0.02629955 | 0.1462694
[5 empty] | 0.02612091 | 0.1470866 |  |  | 0.05515275 | 0.1441457 | 0.08649123 | 0.1432843 | 0.02612091 | 0.1470866
[5 empty] | 0.02614585 | 0.1479037 |  |  | 0.05499569 | 0.1449465 | 0.0869339 | 0.1440803 | 0.02614585 | 0.1479037
[5 empty] | 0.02607441 | 0.1487209 |  |  | 0.05414854 | 0.1457473 | 0.08678006 | 0.1448764 | 0.02607441 | 0.1487209
[5 empty] | 0.02630664 | 0.149538 |  |  | 0.05431176 | 0.1465481 | 0.08692965 | 0.1456724 | 0.02630664 | 0.149538
[5 empty] | 0.02624259 | 0.1503552 |  |  | 0.0534858 | 0.147349 | 0.08698263 | 0.1464684 | 0.02624259 | 0.1503552
[5 empty] | 0.02578231 | 0.1511723 |  |  | 0.05407112 | 0.1481498 | 0.08583897 | 0.1472644 | 0.02578231 | 0.1511723
[5 empty] | 0.02572586 | 0.1519895 |  |  | 0.05386818 | 0.1489506 | 0.08579861 | 0.1480605 | 0.02572586 | 0.1519895
[5 empty] | 0.02567327 | 0.1528066 |  |  | 0.05397742 | 0.1497514 | 0.08646151 | 0.1488565 | 0.02567327 | 0.1528066
[5 empty] | 0.0259246 | 0.1536238 |  |  | 0.0537993 | 0.1505522 | 0.08732763 | 0.1496525 | 0.0259246 | 0.1536238
[5 empty] | 0.02577991 | 0.1544409 |  |  | 0.05273429 | 0.151353 | 0.08629693 | 0.1504485 | 0.02577991 | 0.1544409
[5 empty] | 0.02573923 | 0.1552581 |  |  | 0.05258283 | 0.1521538 | 0.08586936 | 0.1512446 | 0.02573923 | 0.1552581
[5 empty] | 0.02580263 | 0.1560752 |  |  | 0.05284538 | 0.1529546 | 0.08724487 | 0.1520406 | 0.02580263 | 0.1560752
[5 empty] | 0.02547014 | 0.1568924 |  |  | 0.0524224 | 0.1537554 | 0.08642343 | 0.1528366 | 0.02547014 | 0.1568924
[5 empty] | 0.02554183 | 0.1577095 |  |  | 0.05221434 | 0.1545562 | 0.08630499 | 0.1536326 | 0.02554183 | 0.1577095
[5 empty] | 0.02551773 | 0.1585267 |  |  | 0.05272165 | 0.155357 | 0.08598951 | 0.1544287 | 0.02551773 | 0.1585267
[5 empty] | 0.0254979 | 0.1593438 |  |  | 0.05184479 | 0.1561579 | 0.08637694 | 0.1552247 | 0.0254979 | 0.1593438
[5 empty] | 0.0256824 | 0.1601609 |  |  | 0.05188422 | 0.1569587 | 0.08606724 | 0.1560207 | 0.0256824 | 0.1601609
[5 empty] | 0.02577126 | 0.1609781 |  |  | 0.0527404 | 0.1577595 | 0.08646037 | 0.1568167 | 0.02577126 | 0.1609781
[5 empty] | 0.02576454 | 0.1617952 |  |  | 0.05191377 | 0.1585603 | 0.08645627 | 0.1576128 | 0.02576454 | 0.1617952
[5 empty] | 0.02546229 | 0.1626124 |  |  | 0.05270479 | 0.1593611 | 0.08575492 | 0.1584088 | 0.02546229 | 0.1626124