## 1
Общество с ограниченной ответственностью "Инженерная геология" (ООО "ИнжГео") | [11 empty] | Общество с ограниченной ответственностью "Инженерная геология" (ООО "ИнжГео")
Юр. адрес: 117279, г. Москва, ул. Миклухо-Маклая, 36 а, этаж 5, пом. XXIII к. 76-84 | [11 empty] | Юр. адрес: 117279, г. Москва, ул. Миклухо-Маклая, 36 а, этаж 5, пом. XXIII к. 76-84 | [8 empty] | нагр |  |  | X0 | Y0 | R |  | нагр |  |  |  | X0 | Y0 | R | нагр |  |  |  | X0 | Y0 | R |  | нагр |  |  |  | X0 | Y0 | R
Телефон/факс +7 (495) 132-30-00, Адрес электронной почты inbox@inj-geo.ru | [11 empty] | Телефон/факс +7 (495) 132-30-00, Адрес электронной почты inbox@inj-geo.ru | [12 empty] | 0 | [7 empty] | 0 | [6 empty] | 0 | [7 empty] | 0
[21 empty] | девиатор | [6 empty] | девиатор | [6 empty] | девиатор | [7 empty] | девиатор
Испытательная лаборатория ООО «ИнжГео» | [11 empty] | Испытательная лаборатория ООО «ИнжГео» | [8 empty] | x0 | Угол | X | Y |  |  |  | x0 |  | Угол | X | Y |  |  | x0 |  | Угол | X | Y |  |  |  | x0 |  | Угол | X | Y
Адрес места осуществления деятельности лаборатории: г. Москва, просп. Вернадского, д. 51, стр. 1 | [11 empty] | Адрес места осуществления деятельности лаборатории: г. Москва, просп. Вернадского, д. 51, стр. 1 | [9 empty] | 0 | [7 empty] | 0 | [6 empty] | 0 | [7 empty] | 0
Телефон +7(910)4557682, E-mail: slg85@mail.ru | [11 empty] | Телефон +7(910)4557682, E-mail: slg85@mail.ru | [9 empty] | 5 | [7 empty] | 5 | [6 empty] | 5 | [7 empty] | 5
[22 empty] | 10 | [7 empty] | 10 | [6 empty] | 10 | [7 empty] | 10
[12 empty] | Протокол испытаний № 13-63/168 от 15-04-2023 | [9 empty] | 15 | [7 empty] | 15 | [6 empty] | 15 | [7 empty] | 15
[22 empty] | 20 | [7 empty] | 20 | [6 empty] | 20 | [7 empty] | 20
[12 empty] | Наименование и адрес заказчика: Переход трубопровода через р. Енисей | [9 empty] | 25 | [7 empty] | 25 | [6 empty] | 25 | [7 empty] | 25
[12 empty] | Наименование объекта: ООО Регионстрой | [9 empty] | 30 | [7 empty] | 30 | [6 empty] | 30 | [7 empty] | 30
Наименование используемого метода/методики: ГОСТ 12248.4-2020 | [11 empty] | Наименование используемого метода/методики: ГОСТ 12248.3-2020 | [9 empty] | 35 | [7 empty] | 35 | [6 empty] | 35 | [7 empty] | 35
Условия проведения испытания: температура окружающей среды (18 - 25)0С, влажность воздуха (40 - 75)% | [11 empty] | Условия проведения испытания: температура окружающей среды (18 - 25)0С, влажность воздуха (40 - 75)% | [9 empty] | 40 | [7 empty] | 40 | [6 empty] | 40 | [7 empty] | 40
[12 empty] | Дата получение объекта подлежащего испытаниям: 19-03-2023 | [9 empty] | 45 | [7 empty] | 45 | [6 empty] | 45 | [7 empty] | 45
[12 empty] | Дата испытания: 25.10.2022-19.11.2168 | [9 empty] | 50 | [7 empty] | 50 | [6 empty] | 50 | [7 empty] | 50
[22 empty] | 55 | [7 empty] | 55 | [6 empty] | 55 | [7 empty] | 55
Испытание грунтов методом трехосного сжатия | [11 empty] | Испытание грунтов методом трехосного сжатия | [9 empty] | 60 | [7 empty] | 60 | [6 empty] | 60 | [7 empty] | 60
[22 empty] | 65 | [7 empty] | 65 | [6 empty] | 65 | [7 empty] | 65
Лабораторный номер: | [6 empty] | We, д.е. = |  |  |  |  | Лабораторный номер: |  | 1203 |  |  |  | We, д.е. = | 0.605246586 |  |  | 70 | [7 empty] | 70 | [6 empty] | 70 | [7 empty] | 70
Номер скважины: | [6 empty] | ρ, г/см3 = |  |  |  |  | Номер скважины: |  | BH-090 |  |  |  | ρ, г/см3 = | 1.53 |  |  | 75 | [7 empty] | 75 | [6 empty] | 75 | [7 empty] | 75
Глубина отбора, м: | [6 empty] | ρs, г/см3 = |  |  |  |  | Глубина отбора, м: |  | 0.6 |  |  |  | ρs, г/см3 = | 2.71 |  |  | 80 | [7 empty] | 80 | [6 empty] | 80 | [7 empty] | 80
Наименование грунта: | [6 empty] | e, д.е. = |  |  |  |  | Наименование грунта: |  | Суглинок, после оттаивания текучий, легкий песчанистый |  |  |  | e, д.е. = | 1.84328 |  |  | 85 | [7 empty] | 85 | [6 empty] | 85 | [7 empty] | 85
Схема проведения опыта: | [6 empty] | IL, д.е. = |  |  |  |  | Схема проведения опыта: |  | КД |  |  |  | IL, д.е. = | 2.911 |  |  | 90 | [7 empty] | 90 | [6 empty] | 90 | [7 empty] | 90
[22 empty] | 95 | [7 empty] | 95 | [6 empty] | 95 | [7 empty] | 95
[22 empty] | 100 | [7 empty] | 100 | [6 empty] | 100 | [7 empty] | 100
Результаты испытаний | [11 empty] | Результаты испытаний | [9 empty] | 105 | [7 empty] | 105 | [6 empty] | 105 | [7 empty] | 105
[22 empty] | 110 | [7 empty] | 110 | [6 empty] | 110 | [7 empty] | 110
[22 empty] | 115 | [7 empty] | 115 | [6 empty] | 115 | [7 empty] | 115
[22 empty] | 120 | [7 empty] | 120 | [6 empty] | 120 | [7 empty] | 120
[22 empty] | 125 | [7 empty] | 125 | [6 empty] | 125 | [7 empty] | 125
[22 empty] | 130 | [7 empty] | 130 | [6 empty] | 130 | [7 empty] | 130
[22 empty] | 135 | [7 empty] | 135 | [6 empty] | 135 | [7 empty] | 135
[22 empty] | 140 | [7 empty] | 140 | [6 empty] | 140 | [7 empty] | 140
[22 empty] | 145 | [7 empty] | 145 | [6 empty] | 145 | [7 empty] | 145
[22 empty] | 150 | [7 empty] | 150 | [6 empty] | 150 | [7 empty] | 150
[22 empty] | 155 | [7 empty] | 155 | [6 empty] | 155 | [7 empty] | 155
[22 empty] | 160 | [7 empty] | 160 | [6 empty] | 160 | [7 empty] | 160
[22 empty] | 165 | [7 empty] | 165 | [6 empty] | 165 | [7 empty] | 165
[22 empty] | 170 | [7 empty] | 170 | [6 empty] | 170 | [7 empty] | 170
[22 empty] | 175 | [7 empty] | 175 | [6 empty] | 175 | [7 empty] | 175
[22 empty] | 180 | [7 empty] | 180 | [6 empty] | 180 | [7 empty] | 180
[13 empty] | Давление в камере, Мпа σ3 | Вертикальная нагрузка, Мпа σ1 | Поровое давление, Мпа u
[7 empty] | Коэфф. Точки | [5 empty] | 0.05 | 0.08859752 | [5 empty] | 1 | [6 empty] | σ3,кПа | σ1,кПа | u, кПа |  |  |  | 4
[13 empty] | 0.15 | 0.2410946 | [27 empty] | δ3, Мпа | δ1-δ3, МПа | δ1, МПа | δ1, КПа
|  |  | Модуль деформации, МПа: | [9 empty] | 0.25 | 0.3935917 | [21 empty] | С, МПа:
|  |  | Е0= | [32 empty] | φ, град:
|  |  | E50 = | [32 empty] | E, Мпа
|  |  | Коэф. Поперечной деформации, ϑ = | [9 empty] | Эффективные значения угла внутреннего трения и удельного сцепления ϕ', С' | [13 empty] | x | 0
[13 empty] | ϕ', град. = | 12 | [12 empty] | y |  |  |  | С, кПа | φ,°
[13 empty] | С', МПа = | 0.005
| Исполнитель: | [6 empty] | Морозов Д.С. |  |  |  |  | Исполнитель: |  |  |  |  | Морозов Д.С.
| Начальник исп. лаборатории: | [6 empty] | Семиколенова Л.Г. |  |  |  |  | Начальник исп. лаборатории: |  |  |  |  | Семиколенова Л.Г.
Лист 1 , всего листов 2 | [11 empty] | Лист 2 , всего листов 2
Частичное воспроизведение протокола испытаний без письменного разрешения ООО «ИнжГео» ЗАПРЕЩАЕТСЯ | [11 empty] | Частичное воспроизведение протокола испытаний без письменного разрешения ООО «ИнжГео» ЗАПРЕЩАЕТСЯ
[5 empty] | второй график |  | первый график | [9 empty] | К Пуассона
dev50 | epsE50 | ind | devE0 | epsE0 | dev | eps | sigma |  | dev1 | eps1 | dev2 | eps2 | dev3 | eps3 |  | Глины
0.01929876 | 0.01967784 |  |  |  | 0 | 0 |  |  | 0 | 0 | 0 | 0 | 0 | 0 |  | < 0 | 0,20-0,30
ind |  |  |  |  | 0.001154758 | 0.000812909 |  |  | 0.003314168 | 0.0007974496 | 0.004752812 | 0.0007971814 | 0.001154758 | 0.000812909 |  | 0-0,25 | 0,30-0,38
2 |  |  |  |  | 0.002581752 | 0.001625818 |  |  | 0.006545288 | 0.001594899 | 0.01116206 | 0.001594363 | 0.002581752 | 0.001625818 |  | 0,25< | 0,38-0,45
E0 |  |  |  |  | 0.003672329 | 0.002438727 |  |  | 0.009934865 | 0.002392349 | 0.01623733 | 0.002391544 | 0.003672329 | 0.002438727 |  | Суглинки | 0,35-0,37
epsE0 | devE0 |  |  |  | 0.004917834 | 0.003251636 |  |  | 0.013 | 0.003092917 | 0.02168822 | 0.003188725 | 0.004917834 | 0.003251636 |  | Пески и супеси | 0,30-0,35
0.00785125 | 0.011 |  |  |  | 0.006209612 | 0.004064545 |  |  | 0.01596998 | 0.003987248 | 0.0277243 | 0.003985907 | 0.006209612 | 0.004064545
[5 empty] | 0.007539009 | 0.004877454 |  |  | 0.01851708 | 0.004784697 | 0.034 | 0.005108947 | 0.007539009 | 0.004877454
График E50 |  | График E |  |  | 0.008397371 | 0.005690363 |  |  | 0.02037315 | 0.005582147 | 0.03506433 | 0.00558027 | 0.008397371 | 0.005690363
eps | q | sigma |  |  | 0.009376043 | 0.006503272 |  |  | 0.02294236 | 0.006379596 | 0.039421 | 0.006377451 | 0.009376043 | 0.006503272
Горизонтальная линия E50 |  | Касательная |  |  | 0.01036637 | 0.007316181 |  |  | 0.02482886 | 0.007177046 | 0.04247622 | 0.007174632 | 0.01036637 | 0.007316181
0 |  | a | b |  | 0.011 | 0.00785125 |  |  | 0.02753683 | 0.007974496 | 0.04544872 | 0.007971814 | 0.011 | 0.00785125
|  |  | 0 |  | 0.01179025 | 0.008941999 |  |  | 0.02987043 | 0.008771945 | 0.04875727 | 0.008768995 | 0.01179025 | 0.008941999
Вертикальная линия E50 |  | p1 и p2 |  |  | 0.01256558 | 0.009754908 |  |  | 0.03123382 | 0.009569395 | 0.05222061 | 0.009566176 | 0.01256558 | 0.009754908
| 0 | 0 |  |  | 0.01319509 | 0.01056782 |  |  | 0.03323116 | 0.01036684 | 0.05505748 | 0.01036336 | 0.01319509 | 0.01056782
[5 empty] | 0.01378569 | 0.01138073 |  |  | 0.03546662 | 0.01116429 | 0.05768664 | 0.01116054 | 0.01378569 | 0.01138073
Касательная линия E50 |  |  |  |  | 0.0143443 | 0.01219364 |  |  | 0.03784436 | 0.01196174 | 0.06032684 | 0.01195772 | 0.0143443 | 0.01219364
0 | 0 | Горизонтальная 1 |  |  | 0.01477784 | 0.01300654 |  |  | 0.03956855 | 0.01275919 | 0.06259681 | 0.0127549 | 0.01477784 | 0.01300654
[5 empty] | 0.01539324 | 0.01381945 |  |  | 0.04104335 | 0.01355664 | 0.06571531 | 0.01355208 | 0.01539324 | 0.01381945
Горизонтальная линия qкр |  |  |  |  | 0.0158974 | 0.01463236 |  |  | 0.04317292 | 0.01435409 | 0.06800109 | 0.01434926 | 0.0158974 | 0.01463236
Горизонтальная линия q |  | Горизонтальная 2 |  |  | 0.01619726 | 0.01544527 |  |  | 0.04554731 | 0.01548066 | 0.07179586 | 0.01541182 | 0.01619726 | 0.01544527
0 |  | 0 |  |  | 0.01669972 | 0.01625818 |  |  | 0.04562464 | 0.01594899 | 0.07256071 | 0.01594363 | 0.01669972 | 0.01625818
[5 empty] | 0.01741171 | 0.01707109 |  |  | 0.04751295 | 0.01674644 | 0.07560744 | 0.01674081 | 0.01741171 | 0.01707109
Вертикальная линия q |  |  |  |  | 0.01784015 | 0.017884 |  |  | 0.04992771 | 0.01754389 | 0.07830852 | 0.01753799 | 0.01784015 | 0.017884
| 0 |  |  |  | 0.01849195 | 0.01869691 |  |  | 0.05156431 | 0.01834134 | 0.0804561 | 0.01833517 | 0.01849195 | 0.01869691
[5 empty] | 0.01929876 | 0.01967784 |  |  | 0.0526181 | 0.01913879 | 0.08314234 | 0.01913235 | 0.01929876 | 0.01967784
[5 empty] | 0.01949673 | 0.02032273 |  |  | 0.05428448 | 0.01993624 | 0.08635939 | 0.01992953 | 0.01949673 | 0.02032273
[5 empty] | 0.02016773 | 0.02113563 |  |  | 0.0560588 | 0.02073369 | 0.08859939 | 0.02072672 | 0.02016773 | 0.02113563
[5 empty] | 0.02108232 | 0.02194854 |  |  | 0.05783644 | 0.02153114 | 0.09175449 | 0.0215239 | 0.02108232 | 0.02194854
[5 empty] | 0.02183548 | 0.02276145 |  |  | 0.06021277 | 0.02232859 | 0.09491685 | 0.02232108 | 0.02183548 | 0.02276145
[5 empty] | 0.02252217 | 0.02357436 |  |  | 0.06148317 | 0.02312604 | 0.09647862 | 0.02311826 | 0.02252217 | 0.02357436
[5 empty] | 0.02333738 | 0.02438727 |  |  | 0.06364302 | 0.02392349 | 0.09933195 | 0.02391544 | 0.02333738 | 0.02438727
[5 empty] | 0.02427606 | 0.02520018 |  |  | 0.06578768 | 0.02472094 | 0.103169 | 0.02471262 | 0.02427606 | 0.02520018
[5 empty] | 0.0250332 | 0.02601309 |  |  | 0.06661253 | 0.02551839 | 0.1055819 | 0.0255098 | 0.0250332 | 0.02601309
[5 empty] | 0.02580375 | 0.026826 |  |  | 0.06881293 | 0.02631584 | 0.1080628 | 0.02630698 | 0.02580375 | 0.026826
[5 empty] | 0.02668271 | 0.02763891 |  |  | 0.07038428 | 0.02711328 | 0.1110038 | 0.02710417 | 0.02668271 | 0.02763891
[5 empty] | 0.02776503 | 0.02845182 |  |  | 0.07192193 | 0.02791073 | 0.1137972 | 0.02790135 | 0.02776503 | 0.02845182
[5 empty] | 0.02864568 | 0.02926472 |  |  | 0.07362126 | 0.02870818 | 0.115735 | 0.02869853 | 0.02864568 | 0.02926472
[5 empty] | 0.02951965 | 0.03007763 |  |  | 0.07567764 | 0.02950563 | 0.1176094 | 0.02949571 | 0.02951965 | 0.03007763
[5 empty] | 0.03048189 | 0.03089054 |  |  | 0.07638646 | 0.03030308 | 0.1207126 | 0.03029289 | 0.03048189 | 0.03089054
[5 empty] | 0.03102739 | 0.03170345 |  |  | 0.07804307 | 0.03110053 | 0.1234367 | 0.03109007 | 0.03102739 | 0.03170345
[5 empty] | 0.03185111 | 0.03251636 |  |  | 0.07984286 | 0.03189798 | 0.1248739 | 0.03188725 | 0.03185111 | 0.03251636
[5 empty] | 0.03294802 | 0.03332927 |  |  | 0.0806812 | 0.03269543 | 0.1278163 | 0.03268444 | 0.03294802 | 0.03332927
[5 empty] | 0.03351311 | 0.03414218 |  |  | 0.08235345 | 0.03349288 | 0.129856 | 0.03348162 | 0.03351311 | 0.03414218
[5 empty] | 0.03414133 | 0.03495509 |  |  | 0.083055 | 0.03429033 | 0.1313853 | 0.0342788 | 0.03414133 | 0.03495509
[5 empty] | 0.03482765 | 0.035768 |  |  | 0.08488122 | 0.03508778 | 0.1322962 | 0.03507598 | 0.03482765 | 0.035768
[5 empty] | 0.03566706 | 0.03658091 |  |  | 0.08572748 | 0.03588523 | 0.1351809 | 0.03587316 | 0.03566706 | 0.03658091
[5 empty] | 0.03635453 | 0.03739381 |  |  | 0.08668915 | 0.03668268 | 0.1360316 | 0.03667034 | 0.03635453 | 0.03739381
[5 empty] | 0.03658501 | 0.03820672 |  |  | 0.08736161 | 0.03748013 | 0.1380404 | 0.03746752 | 0.03658501 | 0.03820672
[5 empty] | 0.03725349 | 0.03901963 |  |  | 0.08804023 | 0.03827758 | 0.1383995 | 0.03826471 | 0.03725349 | 0.03901963
[5 empty] | 0.03765494 | 0.03983254 |  |  | 0.08882039 | 0.03907503 | 0.140401 | 0.03906189 | 0.03765494 | 0.03983254
[5 empty] | 0.03788433 | 0.04064545 |  |  | 0.08949745 | 0.03987248 | 0.141537 | 0.03985907 | 0.03788433 | 0.04064545
[5 empty] | 0.03813663 | 0.04145836 |  |  | 0.09016679 | 0.04066993 | 0.1421998 | 0.04065625 | 0.03813663 | 0.04145836
[5 empty] | 0.0382068 | 0.04227127 |  |  | 0.09032378 | 0.04146738 | 0.1418814 | 0.04145343 | 0.0382068 | 0.04227127
[5 empty] | 0.03859752 | 0.04308418 |  |  | 0.09076381 | 0.04226483 | 0.1429741 | 0.04225061 | 0.03859752 | 0.04308418
[5 empty] | 0.03829485 | 0.04389709 |  |  | 0.09109462 | 0.04306228 | 0.1435917 | 0.04304779 | 0.03829485 | 0.04389709
[5 empty] | 0.03827861 | 0.04471 |  |  | 0.09048819 | 0.04385973 | 0.1429892 | 0.04384497 | 0.03827861 | 0.04471
[5 empty] | 0.03834824 | 0.0455229 |  |  | 0.09014539 | 0.04465718 | 0.1421715 | 0.04464216 | 0.03834824 | 0.0455229
[5 empty] | 0.03840446 | 0.04633581 |  |  | 0.0905641 | 0.04545462 | 0.142637 | 0.04543934 | 0.03840446 | 0.04633581
[5 empty] | 0.03834797 | 0.04714872 |  |  | 0.09034624 | 0.04625207 | 0.1422859 | 0.04623652 | 0.03834797 | 0.04714872
[5 empty] | 0.03827947 | 0.04796163 |  |  | 0.08979374 | 0.04704952 | 0.1433184 | 0.0470337 | 0.03827947 | 0.04796163
[5 empty] | 0.03809967 | 0.04877454 |  |  | 0.09030854 | 0.04784697 | 0.1426346 | 0.04783088 | 0.03809967 | 0.04877454
[5 empty] | 0.03810929 | 0.04958745 |  |  | 0.08979255 | 0.04864442 | 0.1419348 | 0.04862806 | 0.03810929 | 0.04958745
[5 empty] | 0.03810901 | 0.05040036 |  |  | 0.08954771 | 0.04944187 | 0.1420191 | 0.04942524 | 0.03810901 | 0.05040036
[5 empty] | 0.03769956 | 0.05121327 |  |  | 0.08897594 | 0.05023932 | 0.1417877 | 0.05022243 | 0.03769956 | 0.05121327
[5 empty] | 0.03788164 | 0.05202618 |  |  | 0.08897916 | 0.05103677 | 0.1415409 | 0.05101961 | 0.03788164 | 0.05202618
[5 empty] | 0.03775595 | 0.05283909 |  |  | 0.08865932 | 0.05183422 | 0.1421787 | 0.05181679 | 0.03775595 | 0.05283909
[5 empty] | 0.0374232 | 0.05365199 |  |  | 0.08841833 | 0.05263167 | 0.1417014 | 0.05261397 | 0.0374232 | 0.05365199
[5 empty] | 0.03728409 | 0.0544649 |  |  | 0.08765813 | 0.05342912 | 0.1416092 | 0.05341115 | 0.03728409 | 0.0544649
[5 empty] | 0.03723935 | 0.05527781 |  |  | 0.08718063 | 0.05422657 | 0.1416023 | 0.05420833 | 0.03723935 | 0.05527781
[5 empty] | 0.03708966 | 0.05609072 |  |  | 0.08728778 | 0.05502402 | 0.1416808 | 0.05500551 | 0.03708966 | 0.05609072
[5 empty] | 0.03703573 | 0.05690363 |  |  | 0.08678149 | 0.05582147 | 0.1412449 | 0.0558027 | 0.03703573 | 0.05690363
[5 empty] | 0.03657828 | 0.05771654 |  |  | 0.08606369 | 0.05661892 | 0.1407949 | 0.05659988 | 0.03657828 | 0.05771654
[5 empty] | 0.03641801 | 0.05852945 |  |  | 0.08553632 | 0.05741637 | 0.1402309 | 0.05739706 | 0.03641801 | 0.05852945
[5 empty] | 0.03655563 | 0.05934236 |  |  | 0.0855013 | 0.05821382 | 0.1399531 | 0.05819424 | 0.03655563 | 0.05934236
[5 empty] | 0.03629183 | 0.06015527 |  |  | 0.08486055 | 0.05901127 | 0.1398617 | 0.05899142 | 0.03629183 | 0.06015527
[5 empty] | 0.03612734 | 0.06096818 |  |  | 0.085016 | 0.05980872 | 0.1388568 | 0.0597886 | 0.03612734 | 0.06096818
[5 empty] | 0.03586285 | 0.06178108 |  |  | 0.08446959 | 0.06060617 | 0.1391387 | 0.06058578 | 0.03586285 | 0.06178108
[5 empty] | 0.03559907 | 0.06259399 |  |  | 0.08362324 | 0.06140362 | 0.1385076 | 0.06138296 | 0.03559907 | 0.06259399
[5 empty] | 0.03553671 | 0.0634069 |  |  | 0.08347888 | 0.06220107 | 0.1380636 | 0.06218015 | 0.03553671 | 0.0634069
[5 empty] | 0.03537648 | 0.06421981 |  |  | 0.08303843 | 0.06299851 | 0.1377069 | 0.06297733 | 0.03537648 | 0.06421981
[5 empty] | 0.03531908 | 0.06503272 |  |  | 0.08250382 | 0.06379596 | 0.1371378 | 0.06377451 | 0.03531908 | 0.06503272
[5 empty] | 0.03496521 | 0.06584563 |  |  | 0.08237698 | 0.06459341 | 0.1373563 | 0.06457169 | 0.03496521 | 0.06584563
[5 empty] | 0.03491559 | 0.06665854 |  |  | 0.08125985 | 0.06539086 | 0.1370628 | 0.06536887 | 0.03491559 | 0.06665854
[5 empty] | 0.03487091 | 0.06747145 |  |  | 0.08165434 | 0.06618831 | 0.1365573 | 0.06616605 | 0.03487091 | 0.06747145
[5 empty] | 0.0345319 | 0.06828436 |  |  | 0.08126238 | 0.06698576 | 0.1367401 | 0.06696323 | 0.0345319 | 0.06828436
[5 empty] | 0.03469925 | 0.06909727 |  |  | 0.0803852 | 0.06778321 | 0.1361113 | 0.06776042 | 0.03469925 | 0.06909727
[5 empty] | 0.03447246 | 0.06991017 |  |  | 0.08031587 | 0.06858066 | 0.1346712 | 0.0685576 | 0.03447246 | 0.06991017
[5 empty] | 0.03444671 | 0.07072308 |  |  | 0.07925171 | 0.06937811 | 0.1346199 | 0.06935478 | 0.03444671 | 0.07072308
[5 empty] | 0.03422136 | 0.07153599 |  |  | 0.0797922 | 0.07017556 | 0.1345577 | 0.07015196 | 0.03422136 | 0.07153599
[5 empty] | 0.03389637 | 0.0723489 |  |  | 0.07923686 | 0.07097301 | 0.1346846 | 0.07094914 | 0.03389637 | 0.0723489
[5 empty] | 0.03387169 | 0.07316181 |  |  | 0.07888516 | 0.07177046 | 0.1339009 | 0.07174632 | 0.03387169 | 0.07316181
[5 empty] | 0.03364729 | 0.07397472 |  |  | 0.07843661 | 0.07256791 | 0.1336069 | 0.0725435 | 0.03364729 | 0.07397472
[5 empty] | 0.03362313 | 0.07478763 |  |  | 0.07839071 | 0.07336536 | 0.1331025 | 0.07334068 | 0.03362313 | 0.07478763
[5 empty] | 0.03359916 | 0.07560054 |  |  | 0.07804694 | 0.07416281 | 0.1322882 | 0.07413787 | 0.03359916 | 0.07560054
[5 empty] | 0.03347535 | 0.07641345 |  |  | 0.0770048 | 0.07496026 | 0.131464 | 0.07493505 | 0.03347535 | 0.07641345
[5 empty] | 0.03315164 | 0.07722636 |  |  | 0.07646379 | 0.07575771 | 0.1302301 | 0.07573223 | 0.03315164 | 0.07722636
[5 empty] | 0.03322801 | 0.07803927 |  |  | 0.0766234 | 0.07655516 | 0.1296867 | 0.07652941 | 0.03322801 | 0.07803927
[5 empty] | 0.0329044 | 0.07885217 |  |  | 0.07578313 | 0.07735261 | 0.1300341 | 0.07732659 | 0.0329044 | 0.07885217
[5 empty] | 0.03278078 | 0.07966508 |  |  | 0.07614247 | 0.07815006 | 0.1290723 | 0.07812377 | 0.03278078 | 0.07966508
[5 empty] | 0.03295711 | 0.08047799 |  |  | 0.07580092 | 0.07894751 | 0.1289017 | 0.07892095 | 0.03295711 | 0.08047799
[5 empty] | 0.03263334 | 0.0812909 |  |  | 0.07535797 | 0.07974496 | 0.1286223 | 0.07971814 | 0.03263334 | 0.0812909
[5 empty] | 0.03240943 | 0.08210381 |  |  | 0.07471311 | 0.08054241 | 0.1272343 | 0.08051532 | 0.03240943 | 0.08210381
[5 empty] | 0.03228535 | 0.08291672 |  |  | 0.07426585 | 0.08133985 | 0.1271381 | 0.0813125 | 0.03228535 | 0.08291672
[5 empty] | 0.03236104 | 0.08372963 |  |  | 0.07411567 | 0.0821373 | 0.1259336 | 0.08210968 | 0.03236104 | 0.08372963
[5 empty] | 0.03223648 | 0.08454254 |  |  | 0.07336207 | 0.08293475 | 0.1257212 | 0.08290686 | 0.03223648 | 0.08454254
[5 empty] | 0.03221161 | 0.08535545 |  |  | 0.07310455 | 0.0837322 | 0.124501 | 0.08370404 | 0.03221161 | 0.08535545
[5 empty] | 0.0320864 | 0.08616836 |  |  | 0.0735426 | 0.08452965 | 0.1249731 | 0.08450122 | 0.0320864 | 0.08616836
[5 empty] | 0.03166081 | 0.08698126 |  |  | 0.07297572 | 0.0853271 | 0.1242379 | 0.08529841 | 0.03166081 | 0.08698126
[5 empty] | 0.03153479 | 0.08779417 |  |  | 0.0723034 | 0.08612455 | 0.1236955 | 0.08609559 | 0.03153479 | 0.08779417
[5 empty] | 0.0317083 | 0.08860708 |  |  | 0.07232513 | 0.086922 | 0.1229323 | 0.08689277 | 0.0317083 | 0.08860708
[5 empty] | 0.0315813 | 0.08941999 |  |  | 0.07194042 | 0.08771945 | 0.1221006 | 0.08768995 | 0.0315813 | 0.08941999
[5 empty] | 0.03115375 | 0.0902329 |  |  | 0.07154875 | 0.0885169 | 0.120278 | 0.08848713 | 0.03115375 | 0.0902329
[5 empty] | 0.03132561 | 0.09104581 |  |  | 0.07074962 | 0.08931435 | 0.1194876 | 0.08928431 | 0.03132561 | 0.09104581
[5 empty] | 0.03099684 | 0.09185872 |  |  | 0.07084253 | 0.0901118 | 0.1182526 | 0.09008149 | 0.03099684 | 0.09185872
[5 empty] | 0.03086739 | 0.09267163 |  |  | 0.06952697 | 0.09090925 | 0.1161961 | 0.09087867 | 0.03086739 | 0.09267163
[5 empty] | 0.03083723 | 0.09348454 |  |  | 0.06910244 | 0.0917067 | 0.1144412 | 0.09167586 | 0.03083723 | 0.09348454
[5 empty] | 0.03070631 | 0.09429745 |  |  | 0.06946842 | 0.09250415 | 0.1137111 | 0.09247304 | 0.03070631 | 0.09429745
[5 empty] | 0.03037459 | 0.09511035 |  |  | 0.06882443 | 0.0933016 | 0.1112289 | 0.09327022 | 0.03037459 | 0.09511035
[5 empty] | 0.03024203 | 0.09592326 |  |  | 0.06856994 | 0.09409905 | 0.1099177 | 0.0940674 | 0.03024203 | 0.09592326
[5 empty] | 0.0302086 | 0.09673617 |  |  | 0.06760446 | 0.0948965 | 0.1080006 | 0.09486458 | 0.0302086 | 0.09673617
[5 empty] | 0.02997424 | 0.09754908 |  |  | 0.06752748 | 0.09569395 | 0.1074009 | 0.09566176 | 0.02997424 | 0.09754908
[5 empty] | 0.02993891 | 0.09836199 |  |  | 0.06723849 | 0.0964914 | 0.1049415 | 0.09645894 | 0.02993891 | 0.09836199
[5 empty] | 0.02980258 | 0.0991749 |  |  | 0.066637 | 0.09728885 | 0.1040457 | 0.09725613 | 0.02980258 | 0.0991749
[5 empty] | 0.02986521 | 0.09998781 |  |  | 0.06562249 | 0.0980863 | 0.1024366 | 0.09805331 | 0.02986521 | 0.09998781
[5 empty] | 0.02952674 | 0.1008007 |  |  | 0.06509446 | 0.09888375 | 0.1009373 | 0.09885049 | 0.02952674 | 0.1008007
[5 empty] | 0.02948715 | 0.1016136 |  |  | 0.06485241 | 0.09968119 | 0.09927097 | 0.09964767 | 0.02948715 | 0.1016136
[5 empty] | 0.02934639 | 0.1024265 |  |  | 0.06369583 | 0.1004786 | 0.09786069 | 0.1004449 | 0.02934639 | 0.1024265
[5 empty] | 0.02920441 | 0.1032394 |  |  | 0.06362421 | 0.1012761 | 0.09711527 | 0.101242 | 0.02920441 | 0.1032394
[5 empty] | 0.02886119 | 0.1040524 |  |  | 0.06293705 | 0.1020735 | 0.09592389 | 0.1020392 | 0.02886119 | 0.1040524
[5 empty] | 0.02871667 | 0.1048653 |  |  | 0.06243385 | 0.102871 | 0.09475761 | 0.1028364 | 0.02871667 | 0.1048653
[5 empty] | 0.02877078 | 0.1056782 |  |  | 0.0621141 | 0.1036684 | 0.09441553 | 0.1036336 | 0.02877078 | 0.1056782
[5 empty] | 0.02862065 | 0.1064911 |  |  | 0.06087729 | 0.1044659 | 0.09319674 | 0.1044308 | 0.02862065 | 0.1064911
[5 empty] | 0.02846493 | 0.107304 |  |  | 0.06002293 | 0.1052633 | 0.09350032 | 0.1052279 | 0.02846493 | 0.107304
[5 empty] | 0.02840429 | 0.1081169 |  |  | 0.0596505 | 0.1060608 | 0.09292536 | 0.1060251 | 0.02840429 | 0.1081169
[5 empty] | 0.02813942 | 0.1089298 |  |  | 0.0591595 | 0.1068582 | 0.09087096 | 0.1068223 | 0.02813942 | 0.1089298
[5 empty] | 0.028071 | 0.1097427 |  |  | 0.05878344 | 0.1076557 | 0.0909362 | 0.1076195 | 0.028071 | 0.1097427
[5 empty] | 0.02779973 | 0.1105556 |  |  | 0.05684764 | 0.1084531 | 0.08992018 | 0.1084167 | 0.02779973 | 0.1105556
[5 empty] | 0.0277263 | 0.1113685 |  |  | 0.05568526 | 0.1092506 | 0.08882197 | 0.1092138 | 0.0277263 | 0.1113685
[5 empty] | 0.02725138 | 0.1121814 |  |  | 0.05424338 | 0.110048 | 0.08914069 | 0.110011 | 0.02725138 | 0.1121814
[5 empty] | 0.02717566 | 0.1129944 |  |  | 0.05296907 | 0.1108454884 | 0.0885754 | 0.1108082 | 0.02717566 | 0.1129944
[5 empty] | 0.02719983 | 0.1138073 |  |  | 0.0514094 | 0.1116429 | 0.08752521 | 0.1116054 | 0.02719983 | 0.1138073
[5 empty] | 0.02672458 | 0.1146202 |  |  | 0.04921144 | 0.1124404 | 0.08638919 | 0.1124026 | 0.02672458 | 0.1146202
[5 empty] | 0.0267506 | 0.1154331 |  |  | 0.04782225 | 0.1132378 | 0.08566645 | 0.1131998 | 0.0267506 | 0.1154331
[5 empty] | 0.02667856 | 0.116246 |  |  | 0.04598892 | 0.1140353 | 0.08575608 | 0.1139969 | 0.02667856 | 0.116246
[5 empty] | 0.02620916 | 0.1170589 |  |  | 0.0450585 | 0.1148327 | 0.08545715 | 0.1147941 | 0.02620916 | 0.1170589
[5 empty] | 0.02614308 | 0.1178718 |  |  | 0.04347808 | 0.1156302 | 0.08376877 | 0.1155913 | 0.02614308 | 0.1178718
[5 empty] | 0.02588102 | 0.1186847 |  |  | 0.04229472 | 0.1164276 | 0.08389001 | 0.1163885 | 0.02588102 | 0.1186847
[5 empty] | 0.02602364 | 0.1194976 |  |  | 0.0409555 | 0.1172251 | 0.08281998 | 0.1171857 | 0.02602364 | 0.1194976
[5 empty] | 0.02587165 | 0.1203105 |  |  | 0.04030747 | 0.1180225 | 0.08225776 | 0.1179828 | 0.02587165 | 0.1203105
[5 empty] | 0.02562573 | 0.1211234 |  |  | 0.04019772 | 0.11882 | 0.08210243 | 0.11878 | 0.02562573 | 0.1211234
[5 empty] | 0.02528657 | 0.1219364 |  |  | 0.04036467 | 0.1196174 | 0.0816531 | 0.1195772 | 0.02528657 | 0.1219364
[5 empty] | 0.0252545 | 0.1227493 |  |  | 0.03984663 | 0.1204149 | 0.08140885 | 0.1203744 | 0.0252545 | 0.1227493
[5 empty] | 0.02532472 | 0.1235622 |  |  | 0.03982915 | 0.1212123 | 0.08076877 | 0.1211716 | 0.02532472 | 0.1235622
[5 empty] | 0.02489549 | 0.1243751 |  |  | 0.04041222 | 0.1220098 | 0.07943194 | 0.1219687 | 0.02489549 | 0.1243751
[5 empty] | 0.02476687 | 0.125188 |  |  | 0.04009584 | 0.1228072 | 0.07949747 | 0.1227659 | 0.02476687 | 0.125188
[5 empty] | 0.02493888 | 0.1260009 |  |  | 0.03997998 | 0.1236047 | 0.07836443 | 0.1235631 | 0.02493888 | 0.1260009
[5 empty] | 0.02451156 | 0.1268138 |  |  | 0.04016465 | 0.1244021 | 0.07843192 | 0.1243603 | 0.02451156 | 0.1268138
[5 empty] | 0.02458496 | 0.1276267 |  |  | 0.04004984 | 0.1251996 | 0.07819904 | 0.1251575 | 0.02458496 | 0.1276267
[5 empty] | 0.02425911 | 0.1284396 |  |  | 0.04043555 | 0.125997 | 0.07746486 | 0.1259547 | 0.02425911 | 0.1284396
[5 empty] | 0.02423404 | 0.1292525 |  |  | 0.03992175 | 0.1267945 | 0.07662847 | 0.1267518 | 0.02423404 | 0.1292525
[5 empty] | 0.02410981 | 0.1300654 |  |  | 0.04010845 | 0.1275919 | 0.07638898 | 0.127549 | 0.02410981 | 0.1300654
[5 empty] | 0.02418643 | 0.1308784 |  |  | 0.03979563 | 0.1283894 | 0.07594546 | 0.1283462 | 0.02418643 | 0.1308784
[5 empty] | 0.02376396 | 0.1316913 |  |  | 0.0402833 | 0.1291868 | 0.0751978 | 0.1291434 | 0.02376396 | 0.1316913
[5 empty] | 0.02364243 | 0.1325042 |  |  | 0.04017143 | 0.1299843 | 0.07375182 | 0.1299406 | 0.02364243 | 0.1325042
[5 empty] | 0.02382188 | 0.1333171 |  |  | 0.03976003 | 0.1307817 | 0.07400892 | 0.1307377 | 0.02382188 | 0.1333171
[5 empty] | 0.02370234 | 0.13413 |  |  | 0.04024909 | 0.1315792 | 0.07306915 | 0.1315349 | 0.02370234 | 0.13413
[5 empty] | 0.02358386 | 0.1349429 |  |  | 0.04033859 | 0.1323766 | 0.07323257 | 0.1323321 | 0.02358386 | 0.1349429
[5 empty] | 0.02326647 | 0.1357558 |  |  | 0.03992853 | 0.1331741 | 0.07209924 | 0.1331293 | 0.02326647 | 0.1357558
[5 empty] | 0.02315022 | 0.1365687 |  |  | 0.03961891 | 0.1339715 | 0.07216922 | 0.1339265 | 0.02315022 | 0.1365687
[5 empty] | 0.02303513 | 0.1373816 |  |  | 0.03990971 | 0.134769 | 0.07094255 | 0.1347236 | 0.02303513 | 0.1373816
[5 empty] | 0.02302125 | 0.1381945 |  |  | 0.04050093 | 0.1355664 | 0.0707193 | 0.1355208 | 0.02302125 | 0.1381945
[5 empty] | 0.02270861 | 0.1390074 |  |  | 0.03989255 | 0.1363639 | 0.07049953 | 0.136318 | 0.02270861 | 0.1390074
[5 empty] | 0.02279726 | 0.1398203 |  |  | 0.04018458 | 0.1371613 | 0.07028328 | 0.1371152 | 0.02279726 | 0.1398203
[5 empty] | 0.02248722 | 0.1406333 |  |  | 0.039977 | 0.1379588 | 0.06977062 | 0.1379124 | 0.02248722 | 0.1406333
[5 empty] | 0.02247855 | 0.1414462 |  |  | 0.0403698 | 0.1387562 | 0.06826161 | 0.1387096 | 0.02247855 | 0.1414462
[5 empty] | 0.02247127 | 0.1422591 |  |  | 0.03966299 | 0.1395537 | 0.06875629 | 0.1395067 | 0.02247127 | 0.1422591
[5 empty] | 0.02246543 | 0.143072 |  |  | 0.04035654 | 0.1403511 | 0.06735473 | 0.1403039 | 0.02246543 | 0.143072
[5 empty] | 0.02216106 | 0.1438849 |  |  | 0.03955046 | 0.1411486 | 0.06745698 | 0.1411011 | 0.02216106 | 0.1438849
[5 empty] | 0.02215821 | 0.1446978 |  |  | 0.03954473 | 0.141946 | 0.0668631 | 0.1418983 | 0.02215821 | 0.1446978
[5 empty] | 0.0219569 | 0.1455107 |  |  | 0.03963934 | 0.1427435 | 0.06557315 | 0.1426955 | 0.0219569 | 0.1455107
[5 empty] | 0.02195718 | 0.1463236 |  |  | 0.0396343 | 0.1435409 | 0.06518718 | 0.1434926 | 0.02195718 | 0.1463236
[5 empty] | 0.02175909 | 0.1471365 |  |  | 0.04022959 | 0.1443384 | 0.06540525 | 0.1442898 | 0.02175909 | 0.1471365
[5 empty] | 0.02176266 | 0.1479494 |  |  | 0.0402252 | 0.1451358 | 0.06432741 | 0.145087 | 0.02176266 | 0.1479494
[5 empty] | 0.02156793 | 0.1487623 |  |  | 0.04012112 | 0.1459333 | 0.06465373 | 0.1458842 | 0.02156793 | 0.1487623
[5 empty] | 0.02137494 | 0.1495753 |  |  | 0.04011735 | 0.1467307 | 0.06408425 | 0.1466814 | 0.02137494 | 0.1495753
[5 empty] | 0.02158373 | 0.1503882 |  |  | 0.03951388 | 0.1475282 | 0.06341904 | 0.1474786 | 0.02158373 | 0.1503882
[5 empty] | 0.02129434 | 0.1512011 |  |  | 0.04041071 | 0.1483256 | 0.06345815 | 0.1482757 | 0.02129434 | 0.1512011
[5 empty] | 0.0212068 | 0.152014 |  |  | 0.03970781 | 0.1491231 | 0.06170163 | 0.1490729 | 0.0212068 | 0.152014
[5 empty] | 0.02122115 | 0.1528269 |  |  | 0.0404052 | 0.1499205 | 0.06264956 | 0.1498701 | 0.02122115 | 0.1528269
[5 empty] | 0.02123743 | 0.1536398 |  |  | 0.04020285 | 0.150718 | 0.06080197 | 0.1506673 | 0.02123743 | 0.1536398
[5 empty] | 0.02105568 | 0.1544527 |  |  | 0.03950076 | 0.1515154 | 0.06145893 | 0.1514645 | 0.02105568 | 0.1544527
[5 empty] | 0.02087593 | 0.1552656 |  |  | 0.04029893 | 0.1523129 | 0.06052049 | 0.1522616 | 0.02087593 | 0.1552656
[5 empty] | 0.02099823 | 0.1560785 |  |  | 0.03949734 | 0.1531103 | 0.06038671 | 0.1530588 | 0.02099823 | 0.1560785
[5 empty] | 0.02062262 | 0.1568914 |  |  | 0.03989599 | 0.1539078 | 0.06015766 | 0.153856 | 0.02062262 | 0.1568914
[5 empty] | 0.02074912 | 0.1577043 |  |  | 0.03999487 | 0.1547052 | 0.05953337 | 0.1546532 | 0.02074912 | 0.1577043
[5 empty] | 0.02077778 | 0.1585173 |  |  | 0.04009396 | 0.1555027 | 0.05921391 | 0.1554504 | 0.02077778 | 0.1585173
[5 empty] | 0.02050864 | 0.1593302 |  |  | 0.04019328 | 0.1563001 | 0.05809934 | 0.1562475 | 0.02050864 | 0.1593302
[5 empty] | 0.02044173 | 0.1601431 |  |  | 0.0399928 | 0.1570976 | 0.05758972 | 0.1570447 | 0.02044173 | 0.1601431
[5 empty] | 0.02047709 | 0.160956 |  |  | 0.04019251 | 0.157895 | 0.05748509 | 0.1578419 | 0.02047709 | 0.160956
[5 empty] | 0.02051477 | 0.1617689 |  |  | 0.03959242 | 0.1586925 | 0.05668552 | 0.1586391 | 0.02051477 | 0.1617689